## 1
Общество с ограниченной ответственностью "Инженерная геология" (ООО "ИнжГео") | [11 empty] | Общество с ограниченной ответственностью "Инженерная геология" (ООО "ИнжГео")
Юр. адрес: 117279, г. Москва, ул. Миклухо-Маклая, 36 а, этаж 5, пом. XXIII к. 76-84 | [11 empty] | Юр. адрес: 117279, г. Москва, ул. Миклухо-Маклая, 36 а, этаж 5, пом. XXIII к. 76-84 | [8 empty] | нагр |  |  | X0 | Y0 | R |  | нагр |  |  |  | X0 | Y0 | R | нагр |  |  |  | X0 | Y0 | R |  | нагр |  |  |  | X0 | Y0 | R
Телефон/факс +7 (495) 132-30-00, Адрес электронной почты inbox@inj-geo.ru | [11 empty] | Телефон/факс +7 (495) 132-30-00, Адрес электронной почты inbox@inj-geo.ru | [12 empty] | 0 | [7 empty] | 0 | [6 empty] | 0 | [7 empty] | 0
[21 empty] | девиатор | [6 empty] | девиатор | [6 empty] | девиатор | [7 empty] | девиатор
Испытательная лаборатория ООО «ИнжГео» | [11 empty] | Испытательная лаборатория ООО «ИнжГео» | [8 empty] | x0 | Угол | X | Y |  |  |  | x0 |  | Угол | X | Y |  |  | x0 |  | Угол | X | Y |  |  |  | x0 |  | Угол | X | Y
Адрес места осуществления деятельности лаборатории: г. Москва, просп. Вернадского, д. 51, стр. 1 | [11 empty] | Адрес места осуществления деятельности лаборатории: г. Москва, просп. Вернадского, д. 51, стр. 1 | [9 empty] | 0 | [7 empty] | 0 | [6 empty] | 0 | [7 empty] | 0
Телефон +7(910)4557682, E-mail: slg85@mail.ru | [11 empty] | Телефон +7(910)4557682, E-mail: slg85@mail.ru | [9 empty] | 5 | [7 empty] | 5 | [6 empty] | 5 | [7 empty] | 5
[22 empty] | 10 | [7 empty] | 10 | [6 empty] | 10 | [7 empty] | 10
[12 empty] | Протокол испытаний № 13-63/44 от 12-12-2022 | [9 empty] | 15 | [7 empty] | 15 | [6 empty] | 15 | [7 empty] | 15
[22 empty] | 20 | [7 empty] | 20 | [6 empty] | 20 | [7 empty] | 20
[12 empty] | Наименование и адрес заказчика: Переход трубопровода через р. Енисей | [9 empty] | 25 | [7 empty] | 25 | [6 empty] | 25 | [7 empty] | 25
[12 empty] | Наименование объекта: ООО Регионстрой | [9 empty] | 30 | [7 empty] | 30 | [6 empty] | 30 | [7 empty] | 30
Наименование используемого метода/методики: ГОСТ 12248.4-2020 | [11 empty] | Наименование используемого метода/методики: ГОСТ 12248.3-2020 | [9 empty] | 35 | [7 empty] | 35 | [6 empty] | 35 | [7 empty] | 35
Условия проведения испытания: температура окружающей среды (18 - 25)0С, влажность воздуха (40 - 75)% | [11 empty] | Условия проведения испытания: температура окружающей среды (18 - 25)0С, влажность воздуха (40 - 75)% | [9 empty] | 40 | [7 empty] | 40 | [6 empty] | 40 | [7 empty] | 40
[12 empty] | Дата получение объекта подлежащего испытаниям: 15-11-2022 | [9 empty] | 45 | [7 empty] | 45 | [6 empty] | 45 | [7 empty] | 45
[12 empty] | Дата испытания: 25.10.2022-19.11.2044 | [9 empty] | 50 | [7 empty] | 50 | [6 empty] | 50 | [7 empty] | 50
[22 empty] | 55 | [7 empty] | 55 | [6 empty] | 55 | [7 empty] | 55
Испытание грунтов методом трехосного сжатия | [11 empty] | Испытание грунтов методом трехосного сжатия | [9 empty] | 60 | [7 empty] | 60 | [6 empty] | 60 | [7 empty] | 60
[22 empty] | 65 | [7 empty] | 65 | [6 empty] | 65 | [7 empty] | 65
Лабораторный номер: | [6 empty] | We, д.е. = |  |  |  |  | Лабораторный номер: |  | 1079 |  |  |  | We, д.е. = | 0.52914944 |  |  | 70 | [7 empty] | 70 | [6 empty] | 70 | [7 empty] | 70
Номер скважины: | [6 empty] | ρ, г/см3 = |  |  |  |  | Номер скважины: |  | BH-009 |  |  |  | ρ, г/см3 = | 1.51 |  |  | 75 | [7 empty] | 75 | [6 empty] | 75 | [7 empty] | 75
Глубина отбора, м: | [6 empty] | ρs, г/см3 = |  |  |  |  | Глубина отбора, м: |  | 0.8 |  |  |  | ρs, г/см3 = | 2.73 |  |  | 80 | [7 empty] | 80 | [6 empty] | 80 | [7 empty] | 80
Наименование грунта: | [6 empty] | e, д.е. = |  |  |  |  | Наименование грунта: |  | Суглинок, после оттаивания текучий, тяжелый пылеватый |  |  |  | e, д.е. = | 1.764621 |  |  | 85 | [7 empty] | 85 | [6 empty] | 85 | [7 empty] | 85
Схема проведения опыта: | [6 empty] | IL, д.е. = |  |  |  |  | Схема проведения опыта: |  | КД |  |  |  | IL, д.е. = | 2.346 |  |  | 90 | [7 empty] | 90 | [6 empty] | 90 | [7 empty] | 90
[22 empty] | 95 | [7 empty] | 95 | [6 empty] | 95 | [7 empty] | 95
[22 empty] | 100 | [7 empty] | 100 | [6 empty] | 100 | [7 empty] | 100
Результаты испытаний | [11 empty] | Результаты испытаний | [9 empty] | 105 | [7 empty] | 105 | [6 empty] | 105 | [7 empty] | 105
[22 empty] | 110 | [7 empty] | 110 | [6 empty] | 110 | [7 empty] | 110
[22 empty] | 115 | [7 empty] | 115 | [6 empty] | 115 | [7 empty] | 115
[22 empty] | 120 | [7 empty] | 120 | [6 empty] | 120 | [7 empty] | 120
[22 empty] | 125 | [7 empty] | 125 | [6 empty] | 125 | [7 empty] | 125
[22 empty] | 130 | [7 empty] | 130 | [6 empty] | 130 | [7 empty] | 130
[22 empty] | 135 | [7 empty] | 135 | [6 empty] | 135 | [7 empty] | 135
[22 empty] | 140 | [7 empty] | 140 | [6 empty] | 140 | [7 empty] | 140
[22 empty] | 145 | [7 empty] | 145 | [6 empty] | 145 | [7 empty] | 145
[22 empty] | 150 | [7 empty] | 150 | [6 empty] | 150 | [7 empty] | 150
[22 empty] | 155 | [7 empty] | 155 | [6 empty] | 155 | [7 empty] | 155
[22 empty] | 160 | [7 empty] | 160 | [6 empty] | 160 | [7 empty] | 160
[22 empty] | 165 | [7 empty] | 165 | [6 empty] | 165 | [7 empty] | 165
[22 empty] | 170 | [7 empty] | 170 | [6 empty] | 170 | [7 empty] | 170
[22 empty] | 175 | [7 empty] | 175 | [6 empty] | 175 | [7 empty] | 175
[22 empty] | 180 | [7 empty] | 180 | [6 empty] | 180 | [7 empty] | 180
[13 empty] | Давление в камере, Мпа σ3 | Вертикальная нагрузка, Мпа σ1 | Поровое давление, Мпа u
| K0, д.е. | 0.7580781 |  |  |  |  | Коэфф. Точки | [5 empty] | 1 | 1.689448 | [5 empty] | 1 | [6 empty] | σ3,кПа | σ1,кПа | u, кПа |  |  |  | 4
| q_zg, МПа | 0.7580781 | [10 empty] | 1.1 | 1.853273 | [27 empty] | δ3, Мпа | δ1-δ3, МПа | δ1, МПа | δ1, КПа
|  |  | Модуль деформации, МПа: | [9 empty] | 1.2 | 2.017098 | [21 empty] | С, МПа:
|  |  | Е0= |  | Точки модуля (полное напр.), МПа |  |  |  | 0.7580781 | 1.212925 | [25 empty] | φ, град:
|  |  | E50 = |  | qf (полное напр.), МПа |  |  |  | 1.409362 | [26 empty] | E, Мпа
|  |  | Коэф. Поперечной деформации, ϑ = | [9 empty] | Эффективные значения угла внутреннего трения и удельного сцепления ϕ', С' | [13 empty] | x | 0
[13 empty] | ϕ', град. = | 14 | [12 empty] | y |  |  |  | С, кПа | φ,°
[13 empty] | С', МПа = | 0.02
| Исполнитель: | [6 empty] | Морозов Д.С. |  |  |  |  | Исполнитель: |  |  |  |  | Морозов Д.С.
| Начальник исп. лаборатории: | [6 empty] | Семиколенова Л.Г. |  |  |  |  | Начальник исп. лаборатории: |  |  |  |  | Семиколенова Л.Г.
Лист 1 , всего листов 2 | [11 empty] | Лист 2 , всего листов 2
Частичное воспроизведение протокола испытаний без письменного разрешения ООО «ИнжГео» ЗАПРЕЩАЕТСЯ | [11 empty] | Частичное воспроизведение протокола испытаний без письменного разрешения ООО «ИнжГео» ЗАПРЕЩАЕТСЯ
[5 empty] | второй график |  | первый график | [9 empty] | К Пуассона
dev50 | epsE50 | ind | devE0 | epsE0 | dev | eps | sigma |  | dev1 | eps1 | dev2 | eps2 | dev3 | eps3 |  | Глины
0.4093622 | 0.008213959 |  |  |  | 0 | 0 |  |  | 0 | 0 | 0 | 0 | 0 | 0 |  | < 0 | 0,20-0,30
ind |  |  |  |  | 0.06974993 | 0.0007492573 |  |  | 0.06833581 | 0.0007456135 | 0.09174277 | 0.0007454253 | 0.08054615 | 0.0007451885 |  | 0-0,25 | 0,30-0,38
2 |  |  |  |  | 0.1199072 | 0.001498515 |  |  | 0.138 | 0.001661404 | 0.1840229 | 0.001490851 | 0.132 | 0.001311195 |  | 0,25< | 0,38-0,45
E0 |  |  |  |  | 0.1668793 | 0.002247772 |  |  | 0.16611 | 0.002236841 | 0.2606919 | 0.002236276 | 0.1955273 | 0.002235565 |  | Суглинки | 0,35-0,37
epsE0 | devE0 |  |  |  | 0.2274234 | 0.002737986 |  |  | 0.2045534 | 0.002982454 | 0.3174011 | 0.002981701 | 0.2419266 | 0.002980754 |  | Пески и супеси | 0,30-0,35
0.002737986 | 0.2274234 |  |  |  | 0.241766 | 0.003746286 |  |  | 0.2417436 | 0.003728068 | 0.35 | 0.003830641 | 0.2856961 | 0.003725942
[5 empty] | 0.26356 | 0.004495544 |  |  | 0.2660683 | 0.004473681 | 0.3530987 | 0.004472552 | 0.3188779 | 0.004471131
График E50 |  | График E |  |  | 0.2749065 | 0.005244801 |  |  | 0.2977153 | 0.005219295 | 0.36124 | 0.005217977 | 0.3558137 | 0.005216319
eps | q | sigma |  |  | 0.2962634 | 0.005994058 |  |  | 0.3206722 | 0.005964908 | 0.3671763 | 0.005963403 | 0.3779455 | 0.005961508
Горизонтальная линия E50 |  | Касательная |  |  | 0.3100886 | 0.006743316 |  |  | 0.3447241 | 0.00691698 | 0.3766367 | 0.006870284 | 0.4085492 | 0.006763734
0 |  | a | b |  | 0.3348402 | 0.007492573 |  |  | 0.3538221 | 0.007456135 | 0.3801032 | 0.007454253 | 0.417595 | 0.007451885
|  |  | 0 |  | 0.4093622 | 0.008213959 |  |  | 0.3644249 | 0.008201749 | 0.384192 | 0.008199678 | 0.43883 | 0.008197073
Вертикальная линия E50 |  | p1 и p2 |  |  | 0.3924773 | 0.008991087 |  |  | 0.3826812 | 0.008947362 | 0.394483 | 0.008945104 | 0.4583303 | 0.008942262
| 0 | 0 |  |  | 0.3669193 | 0.009740345 |  |  | 0.3998833 | 0.009692976 | 0.4072329 | 0.009690529 | 0.4746889 | 0.00968745
[5 empty] | 0.3922819 | 0.0104896 |  |  | 0.4094237 | 0.01043859 | 0.4156984 | 0.01043595 | 0.4906988 | 0.01043264
Касательная линия E50 |  |  |  |  | 0.4185441 | 0.01123886 |  |  | 0.425895 | 0.0111842 | 0.4286365 | 0.01118138 | 0.505953 | 0.01117783
0 | 0 | Горизонтальная 1 |  |  | 0.4886848 | 0.01198812 |  |  | 0.4350897 | 0.01192982 | 0.4349039 | 0.01192681 | 0.5255447 | 0.01192302
[5 empty] | 0.4306831 | 0.01273737 |  |  | 0.4533002 | 0.01267543 | 0.4471574 | 0.01267223 | 0.5426667 | 0.0126682
Горизонтальная линия qкр |  |  |  |  | 0.4425179 | 0.01348663 |  |  | 0.464819 | 0.01342104 | 0.4589537 | 0.01341766 | 0.5523122 | 0.01341339
Горизонтальная линия q |  | Горизонтальная 2 |  |  | 0.5381683 | 0.01423589 |  |  | 0.4783386 | 0.01416666 | 0.4709497 | 0.01416308 | 0.5750741 | 0.01415858
0 |  | 0 |  |  | 0.5066132 | 0.01498515 |  |  | 0.4873516 | 0.01491227 | 0.4861022 | 0.01490851 | 0.5822455 | 0.01490377
[5 empty] | 0.5038317 | 0.0157344 |  |  | 0.5040503 | 0.01565788 | 0.4983679 | 0.01565393 | 0.6034194 | 0.01564896
Вертикальная линия q |  |  |  |  | 0.5038027 | 0.01648366 |  |  | 0.5167272 | 0.0164035 | 0.5071036 | 0.01639936 | 0.6160888 | 0.01639415
| 0 |  |  |  | 0.5935052 | 0.01723292 |  |  | 0.526975 | 0.01714911 | 0.5164662 | 0.01714478 | 0.6298468 | 0.01713933
[5 empty] | 0.5729183 | 0.01798217 |  |  | 0.5375859 | 0.01789472 | 0.5362124 | 0.01789021 | 0.6449863 | 0.01788452
[5 empty] | 0.5860208 | 0.01873143 |  |  | 0.5487526 | 0.01864034 | 0.547299 | 0.01863563 | 0.6575005 | 0.01862971
[5 empty] | 0.6017919 | 0.01948069 |  |  | 0.5554675 | 0.01938595 | 0.5584828 | 0.01938106 | 0.6619823 | 0.0193749
[5 empty] | 0.6142105 | 0.02022995 |  |  | 0.5689232 | 0.02013157 | 0.5686206 | 0.02012648 | 0.6750247 | 0.02012009
[5 empty] | 0.6532555 | 0.0209792 |  |  | 0.578012 | 0.02087718 | 0.5812692 | 0.02087191 | 0.6883208 | 0.02086528
[5 empty] | 0.6679061 | 0.02172846 |  |  | 0.5900265 | 0.02162279 | 0.5980854 | 0.02161733 | 0.6997637 | 0.02161047
[5 empty] | 0.6351411 | 0.02247772 |  |  | 0.5999592 | 0.02236841 | 0.6083259 | 0.02236276 | 0.7078462 | 0.02235565
[5 empty] | 0.6539396 | 0.02322698 |  |  | 0.6052025 | 0.02311402 | 0.6196476 | 0.02310818 | 0.7239615 | 0.02310084
[5 empty] | 0.6472806 | 0.02397623 |  |  | 0.613949 | 0.02385963 | 0.6325072 | 0.02385361 | 0.7326026 | 0.02384603
[5 empty] | 0.6961431 | 0.02472549 |  |  | 0.6193911 | 0.02460525 | 0.6424616 | 0.02459904 | 0.7405625 | 0.02459122
[5 empty] | 0.660506 | 0.02547475 |  |  | 0.6285214 | 0.02535086 | 0.6508675 | 0.02534446 | 0.7482343 | 0.02533641
[5 empty] | 0.6813484 | 0.02622401 |  |  | 0.6367322 | 0.02609647 | 0.6662817 | 0.02608989 | 0.7579109 | 0.0260816
[5 empty] | 0.6826493 | 0.02697326 |  |  | 0.6449162 | 0.02684209 | 0.6773611 | 0.02683531 | 0.7645854 | 0.02682678
[5 empty] | 0.7583875 | 0.02772252 |  |  | 0.6483657 | 0.0275877 | 0.6877623 | 0.02758074 | 0.7686508 | 0.02757197
[5 empty] | 0.7525423 | 0.02847178 |  |  | 0.6531733 | 0.02833331 | 0.6918423 | 0.02832616 | 0.7749001 | 0.02831716
[5 empty] | 0.7080924 | 0.02922103 |  |  | 0.6629315 | 0.02907893 | 0.7048577 | 0.02907159 | 0.7832264 | 0.02906235
[5 empty] | 0.722017 | 0.02997029 |  |  | 0.6656327 | 0.02982454 | 0.7133654 | 0.02981701 | 0.7880226 | 0.02980754
[5 empty] | 0.7142951 | 0.03071955 |  |  | 0.6665695 | 0.03057015 | 0.7183221 | 0.03056244 | 0.7972819 | 0.03055273
[5 empty] | 0.7839055 | 0.03146881 |  |  | 0.6757343 | 0.03131577 | 0.7266848 | 0.03130786 | 0.7956972 | 0.03129792
[5 empty] | 0.7308273 | 0.03221806 |  |  | 0.6790195 | 0.03206138 | 0.73191 | 0.03205329 | 0.8012616 | 0.0320431
[5 empty] | 0.8080396 | 0.03296732 |  |  | 0.6760178 | 0.032807 | 0.7378547 | 0.03279871 | 0.8054681 | 0.03278829
[5 empty] | 0.7745213 | 0.03371658 |  |  | 0.6782216 | 0.03355261 | 0.7424757 | 0.03354414 | 0.8077097 | 0.03353348
[5 empty] | 0.8052513 | 0.03446584 |  |  | 0.6852234 | 0.03429822 | 0.7449296 | 0.03428956 | 0.8075794 | 0.03427867
[5 empty] | 0.7832088 | 0.03521509 |  |  | 0.6840156 | 0.03504384 | 0.7451734 | 0.03503499 | 0.8128703 | 0.03502386
[5 empty] | 0.8187244 | 0.03596435 |  |  | 0.6894482 | 0.03578945 | 0.7532733 | 0.03578042 | 0.8170984 | 0.03576905
[5 empty] | 0.8157228 | 0.03671361 |  |  | 0.6887413 | 0.03653506 | 0.7516576 | 0.03652584 | 0.8121876 | 0.03651424
[5 empty] | 0.7394312 | 0.03746286 |  |  | 0.6866548 | 0.03728068 | 0.7467673 | 0.03727127 | 0.808782 | 0.03725942
[5 empty] | 0.8106509 | 0.03821212 |  |  | 0.6877324 | 0.03802629 | 0.746582 | 0.03801669 | 0.8087352 | 0.03800461
[5 empty] | 0.745404 | 0.03896138 |  |  | 0.682698 | 0.0387719 | 0.7501346 | 0.03876212 | 0.811575 | 0.0387498
[5 empty] | 0.7427127 | 0.03971064 |  |  | 0.6837757 | 0.03951752 | 0.7434517 | 0.03950754 | 0.8086303 | 0.03949499
[5 empty] | 0.7945989 | 0.04045989 |  |  | 0.6830897 | 0.04026313 | 0.7416598 | 0.04025297 | 0.80243 | 0.04024018
[5 empty] | 0.7290849 | 0.04120915 |  |  | 0.6774641 | 0.04100874 | 0.7403854 | 0.04099839 | 0.804203 | 0.04098537
[5 empty] | 0.7261927 | 0.04195841 |  |  | 0.6743232 | 0.04175436 | 0.740255 | 0.04174382 | 0.8015785 | 0.04173055
[5 empty] | 0.7549444 | 0.04270767 |  |  | 0.667591 | 0.04249997 | 0.7324951 | 0.04248924 | 0.7924852 | 0.04247574
[5 empty] | 0.726362 | 0.04345692 |  |  | 0.6663918 | 0.04324558 | 0.7295322 | 0.04323467 | 0.7866521 | 0.04322093
[5 empty] | 0.7684678 | 0.04420618 |  |  | 0.6652497 | 0.0439912 | 0.7228927 | 0.04398009 | 0.7874082 | 0.04396612
[5 empty] | 0.7222838 | 0.04495544 |  |  | 0.6571888 | 0.04473681 | 0.7183034 | 0.04472552 | 0.7819824 | 0.04471131
[5 empty] | 0.7588321 | 0.04570469 |  |  | 0.6512333 | 0.04548243 | 0.7135905 | 0.04547094 | 0.7717037 | 0.0454565
[5 empty] | 0.7041349 | 0.04645395 |  |  | 0.6520075 | 0.04622804 | 0.7076807 | 0.04621637 | 0.7654011 | 0.04620169
[5 empty] | 0.7392141 | 0.04720321 |  |  | 0.6434354 | 0.04697365 | 0.7056004 | 0.04696179 | 0.7585033 | 0.04694687
[5 empty] | 0.7240919 | 0.04795247 |  |  | 0.6346412 | 0.04771927 | 0.7005762 | 0.04770722 | 0.7544395 | 0.04769206
[5 empty] | 0.7677904 | 0.04870172 |  |  | 0.630749 | 0.04846488 | 0.6892345 | 0.04845265 | 0.7471386 | 0.04843725
[5 empty] | 0.7293317 | 0.04945098 |  |  | 0.6246831 | 0.04921049 | 0.6823018 | 0.04919807 | 0.7429294 | 0.04918244
[5 empty] | 0.7437379 | 0.05020024 |  |  | 0.6203676 | 0.04995611 | 0.6795048 | 0.0499435 | 0.731141 | 0.04992763
[5 empty] | 0.7370311 | 0.0509495 |  |  | 0.6119267 | 0.05070172 | 0.6715698 | 0.05068892 | 0.7259023 | 0.05067282
[5 empty] | 0.7222334 | 0.05169875 |  |  | 0.6057845 | 0.05144733 | 0.6604234 | 0.05143435 | 0.7160423 | 0.051418
[5 empty] | 0.6813668 | 0.05244801 |  |  | 0.6039652 | 0.05219295 | 0.6592921 | 0.05217977 | 0.7131898 | 0.05216319
[5 empty] | 0.7274536 | 0.05319727 |  |  | 0.5937929 | 0.05293856 | 0.6532023 | 0.0529252 | 0.7026739 | 0.05290838
[5 empty] | 0.6775157 | 0.05394652 |  |  | 0.5866918 | 0.05368417 | 0.6455807 | 0.05367062 | 0.7003235 | 0.05365357
[5 empty] | 0.7005754 | 0.05469578 |  |  | 0.5796861 | 0.05442979 | 0.6378537 | 0.05441605 | 0.6916675 | 0.05439876
[5 empty] | 0.6596546 | 0.05544504 |  |  | 0.5732999 | 0.0551754 | 0.6298478 | 0.05516147 | 0.6815348 | 0.05514395
[5 empty] | 0.7017755 | 0.0561943 |  |  | 0.5720574 | 0.05592101 | 0.6186895 | 0.0559069 | 0.6725545 | 0.05588914
[5 empty] | 0.6759602 | 0.05694355 |  |  | 0.5664828 | 0.05666663 | 0.6148053 | 0.05665232 | 0.6643555 | 0.05663432
[5 empty] | 0.6692308 | 0.05769281 |  |  | 0.5584002 | 0.05741224 | 0.6084218 | 0.05739775 | 0.6585667 | 0.05737951
[5 empty] | 0.6926094 | 0.05844207 |  |  | 0.5519337 | 0.05815786 | 0.6048654 | 0.05814317 | 0.6524171 | 0.0581247
[5 empty] | 0.623118 | 0.05919133 |  |  | 0.5464077 | 0.05890347 | 0.5966626 | 0.0588886 | 0.6436356 | 0.05886989
[5 empty] | 0.6567788 | 0.05994058 |  |  | 0.5403461 | 0.05964908 | 0.58724 | 0.05963403 | 0.6415511 | 0.05961508
[5 empty] | 0.5986139 | 0.06068984 |  |  | 0.5368732 | 0.0603947 | 0.5832241 | 0.06037945 | 0.6336927 | 0.06036027
[5 empty] | 0.6696454 | 0.0614391 |  |  | 0.5300131 | 0.06114031 | 0.5735413 | 0.06112488 | 0.6248892 | 0.06110545
[5 empty] | 0.6528953 | 0.06218836 |  |  | 0.52139 | 0.06188592 | 0.5705182 | 0.0618703 | 0.6223696 | 0.06185064
[5 empty] | 0.6543858 | 0.06293761 |  |  | 0.521528 | 0.06263154 | 0.5630813 | 0.06261573 | 0.6099628 | 0.06259583
[5 empty] | 0.648139 | 0.06368687 |  |  | 0.5174514 | 0.06337715 | 0.562557 | 0.06336115 | 0.6067979 | 0.06334102
[5 empty] | 0.6361769 | 0.06443613 |  |  | 0.5067843 | 0.06412276 | 0.557672 | 0.06410658 | 0.6025037 | 0.06408621
[5 empty] | 0.5895218 | 0.06518538 |  |  | 0.5070508 | 0.06486838 | 0.5494526 | 0.064852 | 0.5984092 | 0.0648314
[5 empty] | 0.6311492 | 0.06593464 |  |  | 0.5035256 | 0.06561399 | 0.545974 | 0.06559743 | 0.5974816 | 0.06557659
[5 empty] | 0.643772 | 0.0666839 |  |  | 0.5007979 | 0.0663596 | 0.5463956 | 0.06634285 | 0.5889488 | 0.06632177
[5 empty] | 0.6153427 | 0.06743316 |  |  | 0.4971149 | 0.06710522 | 0.5368565 | 0.06708828 | 0.5888503 | 0.06706696
[5 empty] | 0.6328678 | 0.06818241 |  |  | 0.4927839 | 0.06785083 | 0.5376646 | 0.0678337 | 0.5794947 | 0.06781215
[5 empty] | 0.6303542 | 0.06893167 |  |  | 0.4872119 | 0.06859644 | 0.5352278 | 0.06857913 | 0.5755905 | 0.06855734
[5 empty] | 0.6238085 | 0.06968093 |  |  | 0.4807061 | 0.06934206 | 0.5270538 | 0.06932455 | 0.5715463 | 0.06930253
[5 empty] | 0.5772373 | 0.07043019 |  |  | 0.4802738 | 0.07008767 | 0.5208506 | 0.07006998 | 0.5673706 | 0.07004772
[5 empty] | 0.5886475 | 0.07117944 |  |  | 0.475822 | 0.07083329 | 0.5222259 | 0.0708154 | 0.5657719 | 0.0707929
[5 empty] | 0.5970457 | 0.0719287 |  |  | 0.4751579 | 0.0715789 | 0.5172877 | 0.07156083 | 0.5581588 | 0.07153809
[5 empty] | 0.5534385 | 0.07267796 |  |  | 0.4697887 | 0.07232451 | 0.5110438 | 0.07230626 | 0.5510398 | 0.07228328
[5 empty] | 0.6028328 | 0.07342721 |  |  | 0.4628216 | 0.07307013 | 0.5101021 | 0.07305168 | 0.5513235 | 0.07302847
[5 empty] | 0.5902352 | 0.07417647 |  |  | 0.4587636 | 0.07381574 | 0.5013703 | 0.07379711 | 0.5414183 | 0.07377366
[5 empty] | 0.5986523 | 0.07492573 |  |  | 0.457522 | 0.07456135 | 0.5006564 | 0.07454253 | 0.5371328 | 0.07451885
[5 empty] | 0.539091 | 0.07567499 |  |  | 0.4526039 | 0.07530697 | 0.4921682 | 0.07528796 | 0.5345756 | 0.07526404
[5 empty] | 0.5205579 | 0.07642424 |  |  | 0.4482166 | 0.07605258 | 0.4930135 | 0.07603338 | 0.5305552 | 0.07600922
[5 empty] | 0.5790597 | 0.0771735 |  |  | 0.448467 | 0.07679819 | 0.4843003 | 0.07677881 | 0.5261801 | 0.07675441
[5 empty] | 0.574603 | 0.07792276 |  |  | 0.4433625 | 0.07754381 | 0.4815363 | 0.07752423 | 0.5188588 | 0.0774996
[5 empty] | 0.5621947 | 0.07867202 |  |  | 0.4347101 | 0.07828942 | 0.4769294 | 0.07826966 | 0.5151 | 0.07824479
[5 empty] | 0.5658414 | 0.07942127 |  |  | 0.4350171 | 0.07903503 | 0.4759874 | 0.07901508 | 0.511712 | 0.07898998
[5 empty] | 0.5525498 | 0.08017053 |  |  | 0.4278906 | 0.07978065 | 0.4715183 | 0.07976051 | 0.5061035 | 0.07973517
[5 empty] | 0.5423266 | 0.08091979 |  |  | 0.4244377 | 0.08052626 | 0.4663299 | 0.08050593 | 0.502683 | 0.08048035
[5 empty] | 0.4941785 | 0.08166904 |  |  | 0.4212656 | 0.08127187 | 0.4636299 | 0.08125136 | 0.5025591 | 0.08122554
[5 empty] | 0.5131121 | 0.0824183 |  |  | 0.4221815 | 0.08201749 | 0.4558264 | 0.08199678 | 0.4969402 | 0.08197073
[5 empty] | 0.5471343 | 0.08316756 |  |  | 0.4177925 | 0.0827631 | 0.456427 | 0.08274221 | 0.4951349 | 0.08271592
[5 empty] | 0.5612517 | 0.08391682 |  |  | 0.4135058 | 0.08350872 | 0.4488397 | 0.08348764 | 0.4847517 | 0.08346111
[5 empty] | 0.519471 | 0.08466607 |  |  | 0.4098286 | 0.08425433 | 0.4490724 | 0.08423306 | 0.4880992 | 0.0842063
[5 empty] | 0.5597989 | 0.08541533 |  |  | 0.410968 | 0.08499994 | 0.4480328 | 0.08497849 | 0.4793859 | 0.08495149
[5 empty] | 0.5182421 | 0.08616459 |  |  | 0.4036312 | 0.08574556 | 0.4398288 | 0.08572391 | 0.4818204 | 0.08569667
[5 empty] | 0.5518073 | 0.08691385 |  |  | 0.3998253 | 0.08649117 | 0.4375684 | 0.08646934 | 0.4781111 | 0.08644186
[5 empty] | 0.4865012 | 0.0876631 |  |  | 0.3989575 | 0.08723678 | 0.4360592 | 0.08721476 | 0.4724666 | 0.08718705
[5 empty] | 0.5313305 | 0.08841236 |  |  | 0.3961349 | 0.0879824 | 0.4316093 | 0.08796019 | 0.4693955 | 0.08793224
[5 empty] | 0.5423019 | 0.08916162 |  |  | 0.3929648 | 0.08872801 | 0.4304263 | 0.08870561 | 0.4638063 | 0.08867743
[5 empty] | 0.4734221 | 0.08991087 |  |  | 0.3964543 | 0.08947362 | 0.4258183 | 0.08945104 | 0.4653075 | 0.08942262
[5 empty] | 0.5036978 | 0.09066013 |  |  | 0.3944105 | 0.09021924 | 0.426793 | 0.09019646 | 0.4647076 | 0.09016781
[5 empty] | 0.5141357 | 0.09140939 |  |  | 0.3889407 | 0.09096485 | 0.4258583 | 0.09094189 | 0.4592152 | 0.09091299
[5 empty] | 0.5117425 | 0.09215865 |  |  | 0.3915519 | 0.09171046 | 0.421222 | 0.09168731 | 0.4608388 | 0.09165818
[5 empty] | 0.5045249 | 0.0929079 |  |  | 0.3860513 | 0.09245608 | 0.422292 | 0.09243274 | 0.455587 | 0.09240337
[5 empty] | 0.4614896 | 0.09365716 |  |  | 0.3878461 | 0.09320169 | 0.4209762 | 0.09317816 | 0.4593683 | 0.09314856
[5 empty] | 0.5356433 | 0.09440642 |  |  | 0.3878435 | 0.0939473 | 0.4176823 | 0.09392359 | 0.4562912 | 0.09389375
[5 empty] | 0.4579927 | 0.09515568 |  |  | 0.3852505 | 0.09469292 | 0.4211184 | 0.09466901 | 0.4524643 | 0.09463894
[5 empty] | 0.4765445 | 0.09590493 |  |  | 0.3868745 | 0.09543853 | 0.4218921 | 0.09541444 | 0.4494961 | 0.09538412
[5 empty] | 0.4813054 | 0.09665419 |  |  | 0.3855224 | 0.09618415 | 0.4160113 | 0.09615987 | 0.4515951 | 0.09612931
[5 empty] | 0.527276 | 0.09740345 |  |  | 0.3831944 | 0.09692976 | 0.4201768 | 0.09690529 | 0.4569613 | 0.0968745
[5 empty] | 0.4604 | 0.09815271 |  |  | 0.3861297 | 0.09767537 | 0.4163224 | 0.09765072 | 0.4568228 | 0.09761969
[5 empty] | 0.5296586 | 0.09890196 |  |  | 0.3841091 | 0.09842099 | 0.4201262 | 0.09839614 | 0.4552563 | 0.09836488
[5 empty] | 0.4700469 | 0.09965122 |  |  | 0.3837274 | 0.0991666 | 0.4181824 | 0.09914157 | 0.4513557 | 0.09911007
[5 empty] | 0.5085603 | 0.1004005 |  |  | 0.3863794 | 0.09991221 | 0.4194855 | 0.09988699 | 0.4583149 | 0.09985526
[5 empty] | 0.5181939 | 0.1011497 |  |  | 0.3899601 | 0.1006578 | 0.4177297 | 0.1006324 | 0.4535277 | 0.1006004
[5 empty] | 0.5009428 | 0.101899 |  |  | 0.3848642 | 0.1014034 | 0.4186095 | 0.1013778 | 0.456088 | 0.1013456
[5 empty] | 0.5168023 | 0.1026482 |  |  | 0.3900866 | 0.1021491 | 0.4243192 | 0.1021233 | 0.4559897 | 0.1020908
[5 empty] | 0.4617676 | 0.1033975 |  |  | 0.3890222 | 0.1028947 | 0.4265531 | 0.1028687 | 0.4574265 | 0.102836
[5 empty] | 0.5168338 | 0.1041468 |  |  | 0.3917659 | 0.1036403 | 0.4255057 | 0.1036141 | 0.4636924 | 0.1035812
[5 empty] | 0.4749962 | 0.104896 |  |  | 0.3885124 | 0.1043859 | 0.4257712 | 0.1043595 | 0.4651812 | 0.1043264
[5 empty] | 0.50525 | 0.1056453 |  |  | 0.3910567 | 0.1051315 | 0.4256441 | 0.105105 | 0.4629868 | 0.1050716
[5 empty] | 0.4695903 | 0.1063945 |  |  | 0.3933937 | 0.1058771 | 0.4329186 | 0.1058504 | 0.464803 | 0.1058168
[5 empty] | 0.4850124 | 0.1071438 |  |  | 0.3965181 | 0.1066227 | 0.4335893 | 0.1065958 | 0.4676236 | 0.106562
[5 empty] | 0.5155114 | 0.107893 |  |  | 0.3979248 | 0.1073683 | 0.4336504 | 0.1073412 | 0.4713426 | 0.1073071
[5 empty] | 0.5350826 | 0.1086423 |  |  | 0.3993087 | 0.108114 | 0.4332962 | 0.1080867 | 0.4695538 | 0.1080523
[5 empty] | 0.4807211 | 0.1093916 |  |  | 0.4044646 | 0.1088596 | 0.4342212 | 0.1088321 | 0.468751 | 0.1087975
[5 empty] | 0.5494221 | 0.1101408 |  |  | 0.4028875 | 0.1096052 | 0.4403197 | 0.1095775 | 0.4719281 | 0.1095427
[5 empty] | 0.4861809 | 0.1108901 |  |  | 0.4036721 | 0.1103508 | 0.438486 | 0.1103229 | 0.474179 | 0.1102879
[5 empty] | 0.4869926 | 0.1116393 |  |  | 0.4051133 | 0.1110964 | 0.4413146 | 0.1110684 | 0.4794975 | 0.1110331
[5 empty] | 0.5048524 | 0.1123886 |  |  | 0.409506 | 0.111842 | 0.4474997 | 0.1118138 | 0.4803774 | 0.1117783
[5 empty] | 0.5197555 | 0.1131379 |  |  | 0.4139451 | 0.1125876 | 0.4511358 | 0.1125592 | 0.4805127 | 0.1125235
[5 empty] | 0.4896972 | 0.1138871 |  |  | 0.4141253 | 0.1133333 | 0.4500172 | 0.1133046 | 0.4852971 | 0.1132686
[5 empty] | 0.4856726 | 0.1146364 |  |  | 0.4160416 | 0.1140789 | 0.4496383 | 0.1140501 | 0.4894246 | 0.1140138
[5 empty] | 0.5286768 | 0.1153856 |  |  | 0.4155887 | 0.1148245 | 0.4567933 | 0.1147955 | 0.488589 | 0.114759
[5 empty] | 0.5067052 | 0.1161349 |  |  | 0.4158617 | 0.1155701 | 0.4604768 | 0.1155409 | 0.4969841 | 0.1155042
[5 empty] | 0.5717529 | 0.1168841 |  |  | 0.4211552 | 0.1163157 | 0.462283 | 0.1162863 | 0.4941038 | 0.1162494
[5 empty] | 0.5698151 | 0.1176334 |  |  | 0.4245643 | 0.1170613 | 0.4601063 | 0.1170318 | 0.5031419 | 0.1169946
[5 empty] | 0.539887 | 0.1183827 |  |  | 0.4238837 | 0.1178069 | 0.463841 | 0.1177772 | 0.4992924 | 0.1177398
[5 empty] | 0.5519637 | 0.1191319 |  |  | 0.4272082 | 0.1185526 | 0.4637816 | 0.1185226 | 0.501249 | 0.118485
[5 empty] | 0.5800406 | 0.1198812 |  |  | 0.4290329 | 0.1192982 | 0.4687224 | 0.1192681 | 0.5047057 | 0.1192302
[5 empty] | 0.5581579 | 0.1206304 |  |  | 0.4315019 | 0.1200438 | 0.4687098 | 0.1200135 | 0.5122163 | 0.1199753
[5 empty] | 0.5704091 | 0.1213797 |  |  | 0.4360146 | 0.1207894 | 0.4752546 | 0.1207589 | 0.5171989 | 0.1207205
[5 empty] | 0.5627979 | 0.1221289 |  |  | 0.4374746 | 0.121535 | 0.475161 | 0.1215043 | 0.5140576 | 0.1214657
[5 empty] | 0.5363247 | 0.1228782 |  |  | 0.4414826 | 0.1222806 | 0.4794299 | 0.1222498 | 0.5217931 | 0.1222109
[5 empty] | 0.5899902 | 0.1236275 |  |  | 0.439939 | 0.1230262 | 0.4854619 | 0.1229952 | 0.526006 | 0.1229561
[5 empty] | 0.5187949 | 0.1243767 |  |  | 0.4458446 | 0.1237718 | 0.4886576 | 0.1237406 | 0.5240972 | 0.1237013
[5 empty] | 0.5267394 | 0.125126 |  |  | 0.4466 | 0.1245175 | 0.4876177 | 0.124486 | 0.5329672 | 0.1244465
[5 empty] | 0.5778243 | 0.1258752 |  |  | 0.4526057 | 0.1252631 | 0.4943429 | 0.1252315 | 0.5314168 | 0.1251917
[5 empty] | 0.5420501 | 0.1266245 |  |  | 0.4552623 | 0.1260087 | 0.5000338 | 0.1259769 | 0.5386467 | 0.1259369
[5 empty] | 0.5664175 | 0.1273737 |  |  | 0.4591706 | 0.1267543 | 0.5023912 | 0.1267223 | 0.5423576 | 0.126682
[5 empty] | 0.5929269 | 0.128123 |  |  | 0.463931 | 0.1274999 | 0.5029156 | 0.1274677 | 0.5443502 | 0.1274272
[5 empty] | 0.593579 | 0.1288723 |  |  | 0.4666442 | 0.1282455 | 0.5107078 | 0.1282132 | 0.5503252 | 0.1281724
[5 empty] | 0.5973744 | 0.1296215 |  |  | 0.4681108 | 0.1289911 | 0.5125685 | 0.1289586 | 0.5528834 | 0.1289176
[5 empty] | 0.5993136 | 0.1303708 |  |  | 0.4724315 | 0.1297368 | 0.5222982 | 0.129704 | 0.5648253 | 0.1296628
[5 empty] | 0.6233971 | 0.13112 |  |  | 0.4772068 | 0.1304824 | 0.5260977 | 0.1304494 | 0.5680518 | 0.130408
[5 empty] | 0.5666256 | 0.1318693 |  |  | 0.4826373 | 0.131228 | 0.5276677 | 0.1311949 | 0.5691635 | 0.1311532
[5 empty] | 0.5929997 | 0.1326185 |  |  | 0.4886237 | 0.1319736 | 0.5369087 | 0.1319403 | 0.5759612 | 0.1318984
[5 empty] | 0.5625198 | 0.1333678 |  |  | 0.4935665 | 0.1327192 | 0.5369215 | 0.1326857 | 0.5866455 | 0.1326435
[5 empty] | 0.6181867 | 0.1341171 |  |  | 0.4997664 | 0.1334648 | 0.5419068 | 0.1334311 | 0.5925171 | 0.1333887
[5 empty] | 0.6230007 | 0.1348663 |  |  | 0.501424 | 0.1342104 | 0.5472652 | 0.1341766 | 0.5933767 | 0.1341339
[5 empty] | 0.6279629 | 0.1356156 |  |  | 0.5079402 | 0.134956 | 0.5555975 | 0.134922 | 0.5992257 | 0.1348791
[5 empty] | 0.61826 | 0.1363648 |  |  | 0.5179168 | 0.1357017 | 0.5590222 | 0.1356674 | 0.6051085 | 0.1356243
[5 empty] | 0.6320412 | 0.1371141 |  |  | 0.5188116 | 0.1364473 | 0.5705161 | 0.1364128 | 0.6163083 | 0.1363695
[5 empty] | 0.6512853 | 0.1378633 |  |  | 0.5257021 | 0.1371929 | 0.5755546 | 0.1371583 | 0.6232986 | 0.1371147
[5 empty] | 0.6019716 | 0.1386126 |  |  | 0.5337659 | 0.1379385 | 0.5823132 | 0.1379037 | 0.6345526 | 0.1378599
[5 empty] | 0.6100789 | 0.1393619 |  |  | 0.5453806 | 0.1386841 | 0.5899671 | 0.1386491 | 0.6391437 | 0.1386051
[5 empty] | 0.6435865 | 0.1401111 |  |  | 0.5487239 | 0.1394297 | 0.5983917 | 0.1393945 | 0.6510452 | 0.1393502
[5 empty] | 0.6834733 | 0.1408604 |  |  | 0.5574731 | 0.1401753 | 0.6093624 | 0.14014 | 0.6625304 | 0.1400954
[5 empty] | 0.6907184 | 0.1416096 |  |  | 0.5649061 | 0.140921 | 0.6201546 | 0.1408854 | 0.6702727 | 0.1408406
[5 empty] | 0.7033009 | 0.1423589 |  |  | 0.5788002 | 0.1416666 | 0.6305435 | 0.1416308 | 0.6807453 | 0.1415858
[5 empty] | 0.6681998 | 0.1431081 |  |  | 0.5852331 | 0.1424122 | 0.6392045 | 0.1423762 | 0.6970216 | 0.142331
[5 empty] | 0.7143941 | 0.1438574 |  |  | 0.5959824 | 0.1431578 | 0.648213 | 0.1431217 | 0.7028749 | 0.1430762
[5 empty] | 0.7108629 | 0.1446067 |  |  | 0.6100256 | 0.1439034 | 0.6663444 | 0.1438671 | 0.7159785 | 0.1438214
[5 empty] | 0.7415853 | 0.1453559 |  |  | 0.6192403 | 0.144649 | 0.676974 | 0.1446125 | 0.7309058 | 0.1445666
[5 empty] | 0.7205403 | 0.1461052 |  |  | 0.6268041 | 0.1453946 | 0.6827771 | 0.1453579 | 0.74723 | 0.1453118
[5 empty] | 0.758707 | 0.1468544 |  |  | 0.6388945 | 0.1461403 | 0.6946292 | 0.1461034 | 0.7544246 | 0.1460569
[5 empty] | 0.7680644 | 0.1476037 |  |  | 0.6531892 | 0.1468859 | 0.7093055 | 0.1468488 | 0.7736628 | 0.1468021
[5 empty] | 0.7955916 | 0.1483529 |  |  | 0.6646657 | 0.1476315 | 0.7260815 | 0.1475942 | 0.7875179 | 0.1475473
[5 empty] | 0.7852676 | 0.1491022 |  |  | 0.6720016 | 0.1483771 | 0.7315324 | 0.1483396 | 0.7986633 | 0.1482925