## 1
Общество с ограниченной ответственностью "Инженерная геология" (ООО "ИнжГео") | [11 empty] | Общество с ограниченной ответственностью "Инженерная геология" (ООО "ИнжГео")
Юр. адрес: 117279, г. Москва, ул. Миклухо-Маклая, 36 а, этаж 5, пом. XXIII к. 76-84 | [11 empty] | Юр. адрес: 117279, г. Москва, ул. Миклухо-Маклая, 36 а, этаж 5, пом. XXIII к. 76-84 | [8 empty] | нагр |  |  | X0 | Y0 | R |  | нагр |  |  |  | X0 | Y0 | R | нагр |  |  |  | X0 | Y0 | R |  | нагр |  |  |  | X0 | Y0 | R
Телефон/факс +7 (495) 132-30-00, Адрес электронной почты inbox@inj-geo.ru | [11 empty] | Телефон/факс +7 (495) 132-30-00, Адрес электронной почты inbox@inj-geo.ru | [12 empty] | 0 | [7 empty] | 0 | [6 empty] | 0 | [7 empty] | 0
[21 empty] | девиатор | [6 empty] | девиатор | [6 empty] | девиатор | [7 empty] | девиатор
Испытательная лаборатория ООО «ИнжГео» | [11 empty] | Испытательная лаборатория ООО «ИнжГео» | [8 empty] | x0 | Угол | X | Y |  |  |  | x0 |  | Угол | X | Y |  |  | x0 |  | Угол | X | Y |  |  |  | x0 |  | Угол | X | Y
Адрес места осуществления деятельности лаборатории: г. Москва, просп. Вернадского, д. 51, стр. 1 | [11 empty] | Адрес места осуществления деятельности лаборатории: г. Москва, просп. Вернадского, д. 51, стр. 1 | [9 empty] | 0 | [7 empty] | 0 | [6 empty] | 0 | [7 empty] | 0
Телефон +7(910)4557682, E-mail: slg85@mail.ru | [11 empty] | Телефон +7(910)4557682, E-mail: slg85@mail.ru | [9 empty] | 5 | [7 empty] | 5 | [6 empty] | 5 | [7 empty] | 5
[22 empty] | 10 | [7 empty] | 10 | [6 empty] | 10 | [7 empty] | 10
[12 empty] | Протокол испытаний № 13-63/46 от 14-12-2022 | [9 empty] | 15 | [7 empty] | 15 | [6 empty] | 15 | [7 empty] | 15
[22 empty] | 20 | [7 empty] | 20 | [6 empty] | 20 | [7 empty] | 20
[12 empty] | Наименование и адрес заказчика: Переход трубопровода через р. Енисей | [9 empty] | 25 | [7 empty] | 25 | [6 empty] | 25 | [7 empty] | 25
[12 empty] | Наименование объекта: ООО Регионстрой | [9 empty] | 30 | [7 empty] | 30 | [6 empty] | 30 | [7 empty] | 30
Наименование используемого метода/методики: ГОСТ 12248.4-2020 | [11 empty] | Наименование используемого метода/методики: ГОСТ 12248.3-2020 | [9 empty] | 35 | [7 empty] | 35 | [6 empty] | 35 | [7 empty] | 35
Условия проведения испытания: температура окружающей среды (18 - 25)0С, влажность воздуха (40 - 75)% | [11 empty] | Условия проведения испытания: температура окружающей среды (18 - 25)0С, влажность воздуха (40 - 75)% | [9 empty] | 40 | [7 empty] | 40 | [6 empty] | 40 | [7 empty] | 40
[12 empty] | Дата получение объекта подлежащего испытаниям: 17-11-2022 | [9 empty] | 45 | [7 empty] | 45 | [6 empty] | 45 | [7 empty] | 45
[12 empty] | Дата испытания: 25.10.2022-19.11.2046 | [9 empty] | 50 | [7 empty] | 50 | [6 empty] | 50 | [7 empty] | 50
[22 empty] | 55 | [7 empty] | 55 | [6 empty] | 55 | [7 empty] | 55
Испытание грунтов методом трехосного сжатия | [11 empty] | Испытание грунтов методом трехосного сжатия | [9 empty] | 60 | [7 empty] | 60 | [6 empty] | 60 | [7 empty] | 60
[22 empty] | 65 | [7 empty] | 65 | [6 empty] | 65 | [7 empty] | 65
Лабораторный номер: | [6 empty] | We, д.е. = |  |  |  |  | Лабораторный номер: |  | 1081 |  |  |  | We, д.е. = | 0.5050936 |  |  | 70 | [7 empty] | 70 | [6 empty] | 70 | [7 empty] | 70
Номер скважины: | [6 empty] | ρ, г/см3 = |  |  |  |  | Номер скважины: |  | BH-010 |  |  |  | ρ, г/см3 = | 1.6 |  |  | 75 | [7 empty] | 75 | [6 empty] | 75 | [7 empty] | 75
Глубина отбора, м: | [6 empty] | ρs, г/см3 = |  |  |  |  | Глубина отбора, м: |  | 1.1 |  |  |  | ρs, г/см3 = | 2.72 |  |  | 80 | [7 empty] | 80 | [6 empty] | 80 | [7 empty] | 80
Наименование грунта: | [6 empty] | e, д.е. = |  |  |  |  | Наименование грунта: |  | Суглинок, после оттаивания текучий, легкий песчанистый |  |  |  | e, д.е. = | 1.55865912 |  |  | 85 | [7 empty] | 85 | [6 empty] | 85 | [7 empty] | 85
Схема проведения опыта: | [6 empty] | IL, д.е. = |  |  |  |  | Схема проведения опыта: |  | КД |  |  |  | IL, д.е. = | 2.2 |  |  | 90 | [7 empty] | 90 | [6 empty] | 90 | [7 empty] | 90
[22 empty] | 95 | [7 empty] | 95 | [6 empty] | 95 | [7 empty] | 95
[22 empty] | 100 | [7 empty] | 100 | [6 empty] | 100 | [7 empty] | 100
Результаты испытаний | [11 empty] | Результаты испытаний | [9 empty] | 105 | [7 empty] | 105 | [6 empty] | 105 | [7 empty] | 105
[22 empty] | 110 | [7 empty] | 110 | [6 empty] | 110 | [7 empty] | 110
[22 empty] | 115 | [7 empty] | 115 | [6 empty] | 115 | [7 empty] | 115
[22 empty] | 120 | [7 empty] | 120 | [6 empty] | 120 | [7 empty] | 120
[22 empty] | 125 | [7 empty] | 125 | [6 empty] | 125 | [7 empty] | 125
[22 empty] | 130 | [7 empty] | 130 | [6 empty] | 130 | [7 empty] | 130
[22 empty] | 135 | [7 empty] | 135 | [6 empty] | 135 | [7 empty] | 135
[22 empty] | 140 | [7 empty] | 140 | [6 empty] | 140 | [7 empty] | 140
[22 empty] | 145 | [7 empty] | 145 | [6 empty] | 145 | [7 empty] | 145
[22 empty] | 150 | [7 empty] | 150 | [6 empty] | 150 | [7 empty] | 150
[22 empty] | 155 | [7 empty] | 155 | [6 empty] | 155 | [7 empty] | 155
[22 empty] | 160 | [7 empty] | 160 | [6 empty] | 160 | [7 empty] | 160
[22 empty] | 165 | [7 empty] | 165 | [6 empty] | 165 | [7 empty] | 165
[22 empty] | 170 | [7 empty] | 170 | [6 empty] | 170 | [7 empty] | 170
[22 empty] | 175 | [7 empty] | 175 | [6 empty] | 175 | [7 empty] | 175
[22 empty] | 180 | [7 empty] | 180 | [6 empty] | 180 | [7 empty] | 180
[13 empty] | Давление в камере, Мпа σ3 | Вертикальная нагрузка, Мпа σ1 | Поровое давление, Мпа u
| K0, д.е. | 0.809191 |  |  |  |  | Коэфф. Точки | [5 empty] | 0.05 | 0.08813738 | [5 empty] | 1 | [6 empty] | σ3,кПа | σ1,кПа | u, кПа |  |  |  | 4
| q_zg, МПа | 0.04045955 | [10 empty] | 0.15 | 0.2352978 | [27 empty] | δ3, Мпа | δ1-δ3, МПа | δ1, МПа | δ1, КПа
|  |  | Модуль деформации, МПа: | [9 empty] | 0.25 | 0.3824582 | [21 empty] | С, МПа:
|  |  | Е0= |  | Точки модуля (полное напр.), МПа |  |  |  | 0.04045955 | 0.06473528 | [25 empty] | φ, град:
|  |  | E50 = |  | qf (полное напр.), МПа |  |  |  | 0.06092408 | [26 empty] | E, Мпа
|  |  | Коэф. Поперечной деформации, ϑ = | [9 empty] | Эффективные значения угла внутреннего трения и удельного сцепления ϕ', С' | [13 empty] | x | 0
[13 empty] | ϕ', град. = | 11 | [12 empty] | y |  |  |  | С, кПа | φ,°
[13 empty] | С', МПа = | 0.006
| Исполнитель: | [6 empty] | Морозов Д.С. |  |  |  |  | Исполнитель: |  |  |  |  | Морозов Д.С.
| Начальник исп. лаборатории: | [6 empty] | Семиколенова Л.Г. |  |  |  |  | Начальник исп. лаборатории: |  |  |  |  | Семиколенова Л.Г.
Лист 1 , всего листов 2 | [11 empty] | Лист 2 , всего листов 2
Частичное воспроизведение протокола испытаний без письменного разрешения ООО «ИнжГео» ЗАПРЕЩАЕТСЯ | [11 empty] | Частичное воспроизведение протокола испытаний без письменного разрешения ООО «ИнжГео» ЗАПРЕЩАЕТСЯ
[5 empty] | второй график |  | первый график | [9 empty] | К Пуассона
dev50 | epsE50 | ind | devE0 | epsE0 | dev | eps | sigma |  | dev1 | eps1 | dev2 | eps2 | dev3 | eps3 |  | Глины
0.01092408 | 0.009096571 |  |  |  | 0 | 0 |  |  | 0 | 0 | 0 | 0 | 0 | 0 |  | < 0 | 0,20-0,30
ind |  |  |  |  | -0.0002720284 | 0.0007263961 |  |  | 0.001748314 | 0.0008071544 | 0.004478652 | 0.0007294275 | 0.007377028 | 0.0007286813 |  | 0-0,25 | 0,30-0,38
2 |  |  |  |  | 0.002355818 | 0.001452792 |  |  | 0.003849892 | 0.001614309 | 0.009702709 | 0.001458855 | 0.01643515 | 0.001457363 |  | 0,25< | 0,38-0,45
E0 |  |  |  |  | 0.002783413 | 0.002179188 |  |  | 0.00536241 | 0.002421463 | 0.01373579 | 0.002188282 | 0.02450017 | 0.002186044 |  | Суглинки | 0,35-0,37
epsE0 | devE0 |  |  |  | 0.006068933 | 0.00303219 |  |  | 0.007343546 | 0.003228617 | 0.01824151 | 0.00291771 | 0.03109785 | 0.002914725 |  | Пески и супеси | 0,30-0,35
0.00303219 | 0.006068933 |  |  |  | 0.006749438 | 0.003631981 |  |  | 0.008750975 | 0.004035772 | 0.02138348 | 0.003647137 | 0.03745401 | 0.003643406
[5 empty] | 0.005477479 | 0.004358377 |  |  | 0.009842377 | 0.004842926 | 0.025 | 0.0044293 | 0.04249442 | 0.004372088
График E50 |  | График E |  |  | 0.008117905 | 0.005084773 |  |  | 0.011 | 0.005495875 | 0.02677957 | 0.005105992 | 0.048 | 0.005270769
eps | q | sigma |  |  | 0.008689476 | 0.005811169 |  |  | 0.01183759 | 0.006457235 | 0.02835225 | 0.00583542 | 0.04929821 | 0.00582945
Горизонтальная линия E50 |  | Касательная |  |  | 0.008210952 | 0.006537565 |  |  | 0.01258606 | 0.007264389 | 0.03059313 | 0.006564847 | 0.0521417 | 0.006558132
0 |  | a | b |  | 0.00970109 | 0.007263961 |  |  | 0.01344352 | 0.008071544 | 0.03185062 | 0.007294275 | 0.05470153 | 0.007286813
|  |  | 0 |  | 0.008178652 | 0.007990357 |  |  | 0.01402971 | 0.008878698 | 0.03357314 | 0.008023702 | 0.05548169 | 0.008015494
Вертикальная линия E50 |  | p1 и p2 |  |  | 0.008662396 | 0.008716753 |  |  | 0.01426436 | 0.009685852 | 0.0343091 | 0.00875313 | 0.05748615 | 0.008744175
| 0 | 0 |  |  | 0.01092408 | 0.009096571 |  |  | 0.01496722 | 0.01049301 | 0.0361069 | 0.009482557 | 0.05841892 | 0.009472857
[5 empty] | 0.00970022 | 0.01016955 |  |  | 0.015258 | 0.01130016 | 0.03741495 | 0.01021198 | 0.05988395 | 0.01020154
Касательная линия E50 |  |  |  |  | 0.01124962 | 0.01089594 |  |  | 0.01595646 | 0.01210732 | 0.03828167 | 0.01094141 | 0.06248525 | 0.01093022
0 | 0 | Горизонтальная 1 |  |  | 0.01281367 | 0.01162234 |  |  | 0.01648232 | 0.01291447 | 0.04045547 | 0.01167084 | 0.06482679 | 0.0116589
[5 empty] | 0.01138835 | 0.01234873 |  |  | 0.01685531 | 0.01372162 | 0.04264891 | 0.01259365 | 0.06622912 | 0.01212078
Горизонтальная линия qкр |  |  |  |  | 0.01296961 | 0.01307513 |  |  | 0.01779517 | 0.01452878 | 0.04383226 | 0.01312969 | 0.06855299 | 0.01311626
Горизонтальная линия q |  | Горизонтальная 2 |  |  | 0.0125534 | 0.01380153 |  |  | 0.01852164 | 0.01533593 | 0.04543831 | 0.01385912 | 0.07249569 | 0.01384494
0 |  | 0 |  |  | 0.0131357 | 0.01452792 |  |  | 0.01906869 | 0.01587866 | 0.04776452 | 0.01458855 | 0.07548126 | 0.01457363
[5 empty] | 0.01471247 | 0.01525432 |  |  | 0.02028185 | 0.01695024 | 0.05026961 | 0.01531798 | 0.07984612 | 0.01530231
Вертикальная линия q |  |  |  |  | 0.01527965 | 0.01598071 |  |  | 0.02166247 | 0.0177574 | 0.05351227 | 0.0160474 | 0.08402668 | 0.01603099
| 0 |  |  |  | 0.01483322 | 0.01670711 |  |  | 0.02334627 | 0.01856455 | 0.05625123 | 0.01677683 | 0.08825932 | 0.01675967
[5 empty] | 0.01736913 | 0.01743351 |  |  | 0.02507151 | 0.0193717 | 0.05894518 | 0.01750626 | 0.09168046 | 0.01748835
[5 empty] | 0.01688334 | 0.0181599 |  |  | 0.02697647 | 0.02017886 | 0.06165285 | 0.01823569 | 0.09652651 | 0.01821703
[5 empty] | 0.01837182 | 0.0188863 |  |  | 0.0286994 | 0.02098601 | 0.06443294 | 0.01896511 | 0.1008339 | 0.01894571
[5 empty] | 0.01883053 | 0.0196127 |  |  | 0.03027856 | 0.02179317 | 0.06734416 | 0.01969454 | 0.1042389 | 0.01967439
[5 empty] | 0.01825542 | 0.02033909 |  |  | 0.03195221 | 0.02260032 | 0.06964522 | 0.02042397 | 0.1086781 | 0.02040308
[5 empty] | 0.01964246 | 0.02106549 |  |  | 0.03345861 | 0.02340748 | 0.07209482 | 0.0211534 | 0.1116878 | 0.02113176
[5 empty] | 0.0179876 | 0.02179188 |  |  | 0.03483602 | 0.02421463 | 0.07425169 | 0.02188282 | 0.1160044 | 0.02186044
[5 empty] | 0.01828681 | 0.02251828 |  |  | 0.03602271 | 0.02502179 | 0.07677452 | 0.02261225 | 0.1190644 | 0.02258912
[5 empty] | 0.02053605 | 0.02324468 |  |  | 0.03635694 | 0.02582894 | 0.07842203 | 0.02334168 | 0.1213041 | 0.0233178
[5 empty] | 0.01873128 | 0.02397107 |  |  | 0.03677701 | 0.02663609 | 0.07925293 | 0.02407111 | 0.1230599 | 0.02404648
[5 empty] | 0.02086846 | 0.02469747 |  |  | 0.03655021 | 0.02744325 | 0.08072593 | 0.02480053 | 0.1255683 | 0.02477516
[5 empty] | 0.01994355 | 0.02542386 |  |  | 0.03647457 | 0.0282504 | 0.08129973 | 0.02552996 | 0.1255656 | 0.02550385
[5 empty] | 0.02095524 | 0.02615026 |  |  | 0.03665461 | 0.02905756 | 0.08173306 | 0.02625939 | 0.1260887 | 0.02623253
[5 empty] | 0.02093116 | 0.02687666 |  |  | 0.03649486 | 0.02986471 | 0.08146601 | 0.02698882 | 0.1264301 | 0.02696121
[5 empty] | 0.01988117 | 0.02760305 |  |  | 0.03629988 | 0.03067187 | 0.08097289 | 0.02771824 | 0.1253023 | 0.02768989
[5 empty] | 0.01880742 | 0.02832945 |  |  | 0.03607418 | 0.03147902 | 0.08116514 | 0.02844767 | 0.1249343 | 0.02841857
[5 empty] | 0.01871204 | 0.02905584 |  |  | 0.0355223 | 0.03228617 | 0.08025424 | 0.0291771 | 0.1248549 | 0.02914725
[5 empty] | 0.01959717 | 0.02978224 |  |  | 0.03554878 | 0.03309333 | 0.08005162 | 0.02990653 | 0.1225929 | 0.02987593
[5 empty] | 0.02046493 | 0.03050864 |  |  | 0.03495815 | 0.03390048 | 0.07946874 | 0.03063595 | 0.1217773 | 0.03060461
[5 empty] | 0.01831746 | 0.03123503 |  |  | 0.03465494 | 0.03470764 | 0.07881705 | 0.03136538 | 0.1200367 | 0.0313333
[5 empty] | 0.0181569 | 0.03196143 |  |  | 0.03464369 | 0.03551479 | 0.07840802 | 0.03209481 | 0.1187002 | 0.03206198
[5 empty] | 0.01998538 | 0.03268783 |  |  | 0.03432894 | 0.03632195 | 0.07715308 | 0.03282424 | 0.1181964 | 0.03279066
[5 empty] | 0.01780503 | 0.03341422 |  |  | 0.03381522 | 0.0371291 | 0.07676369 | 0.03355366 | 0.1158543 | 0.03351934
[5 empty] | 0.018618 | 0.03414062 |  |  | 0.03350705 | 0.03793626 | 0.07545132 | 0.03428309 | 0.1152026 | 0.03424802
[5 empty] | 0.01942641 | 0.03486701 |  |  | 0.03320899 | 0.03874341 | 0.0746274 | 0.03501252 | 0.1134703 | 0.0349767
[5 empty] | 0.0192324 | 0.03559341 |  |  | 0.03292555 | 0.03955056 | 0.0737034 | 0.03574195 | 0.1108862 | 0.03570538
[5 empty] | 0.0190381 | 0.03631981 |  |  | 0.03286128 | 0.04035772 | 0.07349077 | 0.03647137 | 0.109979 | 0.03643406
[5 empty] | 0.01884566 | 0.0370462 |  |  | 0.0323207 | 0.04116487 | 0.07260095 | 0.0372008 | 0.1093777 | 0.03716275
[5 empty] | 0.01665719 | 0.0377726 |  |  | 0.03210837 | 0.04197203 | 0.07214541 | 0.03793023 | 0.1075111 | 0.03789143
[5 empty] | 0.01847484 | 0.03849899 |  |  | 0.03212879 | 0.04277918 | 0.0706356 | 0.03865966 | 0.106608 | 0.03862011
[5 empty] | 0.01730075 | 0.03922539 |  |  | 0.03208652 | 0.04358634 | 0.07058296 | 0.03938908 | 0.1055973 | 0.03934879
[5 empty] | 0.01713704 | 0.03995179 |  |  | 0.03178609 | 0.04439349 | 0.06939897 | 0.04011851 | 0.1058078 | 0.04007747
[5 empty] | 0.01698585 | 0.04067818 |  |  | 0.03163203 | 0.04520064 | 0.06939505 | 0.04084794 | 0.1053684 | 0.04080615
[5 empty] | 0.01784931 | 0.04140458 |  |  | 0.03173165 | 0.0460078 | 0.06858268 | 0.04157737 | 0.1050026 | 0.04153483
[5 empty] | 0.01672957 | 0.04213097 |  |  | 0.03190696 | 0.04681495 | 0.0683733 | 0.04230679 | 0.105642 | 0.04226351
[5 empty] | 0.01762875 | 0.04285737 |  |  | 0.03195527 | 0.04762211 | 0.06867837 | 0.04303622 | 0.1046474 | 0.0429922
[5 empty] | 0.01554899 | 0.04358377 |  |  | 0.03206863 | 0.04842926 | 0.06790934 | 0.04376565 | 0.1063068 | 0.04372088
[5 empty] | 0.01649242 | 0.04431016 |  |  | 0.03243908 | 0.04923642 | 0.06829018 | 0.04449508 | 0.1066082 | 0.04444956
[5 empty] | 0.01746118 | 0.04503656 |  |  | 0.03295868 | 0.05004357 | 0.06822882 | 0.0452245 | 0.1068395 | 0.04517824
[5 empty] | 0.01545888 | 0.04576296 |  |  | 0.03331946 | 0.05085073 | 0.06911099 | 0.04595393 | 0.1077887 | 0.04590692
[5 empty] | 0.01750179 | 0.04648935 |  |  | 0.03351349 | 0.05165788 | 0.0693224 | 0.04668336 | 0.1091439 | 0.0466356
[5 empty] | 0.01759024 | 0.04721575 |  |  | 0.0339328 | 0.05246503 | 0.07024878 | 0.04741279 | 0.1100929 | 0.04736428
[5 empty] | 0.01671966 | 0.04794214 |  |  | 0.03456944 | 0.05327219 | 0.07057584 | 0.04814221 | 0.1112238 | 0.04809297
[5 empty] | 0.01788544 | 0.04866854 |  |  | 0.03481546 | 0.05407934 | 0.07178929 | 0.04887164 | 0.1118246 | 0.04882165
[5 empty] | 0.01808302 | 0.04939494 |  |  | 0.0353629 | 0.0548865 | 0.07257486 | 0.04960107 | 0.1140832 | 0.04955033
[5 empty] | 0.0173078 | 0.05012133 |  |  | 0.03560382 | 0.05569365 | 0.07381827 | 0.05033049 | 0.1145876 | 0.05027901
[5 empty] | 0.0165552 | 0.05084773 |  |  | 0.03613026 | 0.05650081 | 0.07430522 | 0.05105992 | 0.1155258 | 0.05100769
[5 empty] | 0.01882063 | 0.05157412 |  |  | 0.03673427 | 0.05730796 | 0.07592144 | 0.05178935 | 0.1170858 | 0.05173637
[5 empty] | 0.01909952 | 0.05230052 |  |  | 0.03690789 | 0.05811511 | 0.07685265 | 0.05251878 | 0.1195556 | 0.05246505
[5 empty] | 0.01938727 | 0.05302692 |  |  | 0.03724317 | 0.05892227 | 0.07748456 | 0.0532482 | 0.1204231 | 0.05319373
[5 empty] | 0.0196793 | 0.05375331 |  |  | 0.03753216 | 0.05972942 | 0.0783029 | 0.05397763 | 0.1221763 | 0.05392242
[5 empty] | 0.01897103 | 0.05447971 |  |  | 0.0379669 | 0.06053658 | 0.07959337 | 0.05470706 | 0.1232033 | 0.0546511
[5 empty] | 0.01825787 | 0.0552061 |  |  | 0.03813738 | 0.06134373 | 0.08054169 | 0.05543649 | 0.1235919 | 0.05537978
[5 empty] | 0.01853523 | 0.0559325 |  |  | 0.03827841 | 0.06215089 | 0.08143359 | 0.05616591 | 0.1249303 | 0.05610846
[5 empty] | 0.02079854 | 0.0566589 |  |  | 0.03831547 | 0.06295804 | 0.08235479 | 0.05689534 | 0.1268063 | 0.05683714
[5 empty] | 0.0200432 | 0.05738529 |  |  | 0.03845039 | 0.0637652 | 0.08299099 | 0.05762477 | 0.1281079 | 0.05756582
[5 empty] | 0.02126464 | 0.05811169 |  |  | 0.03868294 | 0.06457235 | 0.08332791 | 0.0583542 | 0.1283231 | 0.0582945
[5 empty] | 0.01945826 | 0.05883809 |  |  | 0.03881287 | 0.0653795 | 0.08445128 | 0.05908362 | 0.12904 | 0.05902318
[5 empty] | 0.02161949 | 0.05956448 |  |  | 0.03893994 | 0.06618666 | 0.08424682 | 0.05981305 | 0.1307464 | 0.05975187
[5 empty] | 0.02074373 | 0.06029088 |  |  | 0.03876392 | 0.06699381 | 0.08490023 | 0.06054248 | 0.1315304 | 0.06048055
[5 empty] | 0.02184816 | 0.06101727 |  |  | 0.03918457 | 0.06780097 | 0.08529782 | 0.06127191 | 0.1324582 | 0.06120923
[5 empty] | 0.02087066 | 0.06174367 |  |  | 0.03930163 | 0.06860812 | 0.08479743 | 0.06200133 | 0.1318344 | 0.06193791
[5 empty] | 0.01990954 | 0.06247007 |  |  | 0.03911487 | 0.06941528 | 0.08459615 | 0.06273076 | 0.1329835 | 0.06266659
[5 empty] | 0.02194741 | 0.06319646 |  |  | 0.03932406 | 0.07022243 | 0.08499397 | 0.06346019 | 0.1325288 | 0.06339527
[5 empty] | 0.02198427 | 0.06392286 |  |  | 0.03932895 | 0.07102958 | 0.08499088 | 0.06418962 | 0.1330698 | 0.06412395
[5 empty] | 0.0200201 | 0.06464925 |  |  | 0.03952929 | 0.07183674 | 0.08528691 | 0.06491904 | 0.133806 | 0.06485263
[5 empty] | 0.02105491 | 0.06537565 |  |  | 0.03952485 | 0.07264389 | 0.08528204 | 0.06564847 | 0.1343371 | 0.06558132
[5 empty] | 0.0220887 | 0.06610205 |  |  | 0.03961539 | 0.07345105 | 0.08477628 | 0.0663779 | 0.1347626 | 0.06631
[5 empty] | 0.02012145 | 0.06682844 |  |  | 0.03970067 | 0.0742582 | 0.08516963 | 0.06710733 | 0.135682 | 0.06703868
[5 empty] | 0.02115316 | 0.06755484 |  |  | 0.03998044 | 0.07506536 | 0.08456211 | 0.06783675 | 0.1358949 | 0.06776736
[5 empty] | 0.02118383 | 0.06828124 |  |  | 0.03985447 | 0.07587251 | 0.0851537 | 0.06856618 | 0.1363008 | 0.06849604
[5 empty] | 0.02121345 | 0.06900763 |  |  | 0.03992252 | 0.07667967 | 0.08484441 | 0.06929561 | 0.1360993 | 0.06922472
[5 empty] | 0.02024203 | 0.06973403 |  |  | 0.03998433 | 0.07748682 | 0.08473425 | 0.07002504 | 0.13719 | 0.0699534
[5 empty] | 0.02226955 | 0.07046042 |  |  | 0.04033969 | 0.07829397 | 0.08482322 | 0.07075446 | 0.1374723 | 0.07068209
[5 empty] | 0.02129601 | 0.07118682 |  |  | 0.04038833 | 0.07910113 | 0.08461133 | 0.07148389 | 0.137146 | 0.07141077
[5 empty] | 0.0203214 | 0.07191322 |  |  | 0.04033003 | 0.07990828 | 0.08469856 | 0.07221332 | 0.1379104 | 0.07213945
[5 empty] | 0.02034573 | 0.07263961 |  |  | 0.04026453 | 0.08071544 | 0.08458494 | 0.07294275 | 0.1376651 | 0.07286813
[5 empty] | 0.02236898 | 0.07336601 |  |  | 0.04029161 | 0.08152259 | 0.08497045 | 0.07367217 | 0.1393098 | 0.07359681
[5 empty] | 0.02239116 | 0.0740924 |  |  | 0.04031102 | 0.08232975 | 0.08495511 | 0.0744016 | 0.139244 | 0.07432549
[5 empty] | 0.02041226 | 0.0748188 |  |  | 0.04052252 | 0.0831369 | 0.08453891 | 0.07513103 | 0.1388671 | 0.07505417
[5 empty] | 0.02243227 | 0.0755452 |  |  | 0.04052577 | 0.08394405 | 0.08432187 | 0.07586046 | 0.1397789 | 0.07578285
[5 empty] | 0.02145118 | 0.07627159 |  |  | 0.04040896 | 0.08475121 | 0.08460398 | 0.07658988 | 0.1396787 | 0.07651154
[5 empty] | 0.02046901 | 0.07699799 |  |  | 0.04016514 | 0.08555836 | 0.08488524 | 0.07731931 | 0.1400662 | 0.07724022
[5 empty] | 0.02148574 | 0.07772438 |  |  | 0.04029594 | 0.08636552 | 0.08496566 | 0.07804874 | 0.140541 | 0.0779689
[5 empty] | 0.02250136 | 0.07845078 |  |  | 0.04020296 | 0.08717267 | 0.08484525 | 0.07877817 | 0.1401025 | 0.07869758
[5 empty] | 0.02151587 | 0.07917718 |  |  | 0.04008783 | 0.08797983 | 0.084724 | 0.07950759 | 0.1405504 | 0.07942626
[5 empty] | 0.02252928 | 0.07990357 |  |  | 0.03985216 | 0.08878698 | 0.08500191 | 0.08023702 | 0.1415841 | 0.08015494
[5 empty] | 0.02054156 | 0.08062997 |  |  | 0.03979756 | 0.08959414 | 0.084779 | 0.08096645 | 0.1418033 | 0.08088362
[5 empty] | 0.02155273 | 0.08135637 |  |  | 0.03972567 | 0.09040129 | 0.08435526 | 0.08169588 | 0.1421074 | 0.0816123
[5 empty] | 0.02156277 | 0.08208276 |  |  | 0.03953808 | 0.09120844 | 0.0849307 | 0.0824253 | 0.1421962 | 0.08234099
[5 empty] | 0.02057168 | 0.08280916 |  |  | 0.03933641 | 0.0920156 | 0.08490532 | 0.08315473 | 0.141869 | 0.08306967
[5 empty] | 0.02257945 | 0.08353555 |  |  | 0.03892229 | 0.09282275 | 0.08437912 | 0.08388416 | 0.1420254 | 0.08379835
[5 empty] | 0.02058609 | 0.08426195 |  |  | 0.03869733 | 0.09362991 | 0.08445211 | 0.08461359 | 0.1424651 | 0.08452703
[5 empty] | 0.02159158 | 0.08498835 |  |  | 0.03836314 | 0.09443706 | 0.08422428 | 0.08534301 | 0.1417875 | 0.08525571
[5 empty] | 0.02159593 | 0.08571474 |  |  | 0.03842134 | 0.09524422 | 0.08469565 | 0.08607244 | 0.1430922 | 0.08598439
[5 empty] | 0.02059913 | 0.08644114 |  |  | 0.03807355 | 0.09605137 | 0.08476621 | 0.08680187 | 0.1419788 | 0.08671307
[5 empty] | 0.02160116 | 0.08716753 |  |  | 0.03792138 | 0.09685852 | 0.08433597 | 0.0875313 | 0.1427468 | 0.08744175
[5 empty] | 0.02060204 | 0.08789393 |  |  | 0.03766645 | 0.09766568 | 0.08400493 | 0.08826072 | 0.1422958 | 0.08817044
[5 empty] | 0.02059793 | 0.08862033 |  |  | 0.03731038 | 0.09847283 | 0.08406872 | 0.08899015 | 0.1429252 | 0.08889912
[5 empty] | 0.02057969 | 0.08934672 |  |  | 0.03715478 | 0.09927999 | 0.08438873 | 0.08971958 | 0.1427348 | 0.0896278
[5 empty] | 0.02154764 | 0.09007312 |  |  | 0.03660126 | 0.1000871 | 0.08425883 | 0.09044901 | 0.1428669 | 0.09035648
[5 empty] | 0.02150252 | 0.09079951 |  |  | 0.03655146 | 0.1008943 | 0.0841827 | 0.09117843 | 0.1428752 | 0.09108516
[5 empty] | 0.02044507 | 0.09152591 |  |  | 0.03630697 | 0.1017015 | 0.083964 | 0.09190786 | 0.1422666 | 0.09181384
[5 empty] | 0.02037606 | 0.09225231 |  |  | 0.03596942 | 0.1025086 | 0.0835064 | 0.09263729 | 0.141348 | 0.09254252
[5 empty] | 0.02129624 | 0.0929787 |  |  | 0.03564042 | 0.1033158 | 0.08321355 | 0.09336672 | 0.1415263 | 0.09327121
[5 empty] | 0.02220634 | 0.0937051 |  |  | 0.03542159 | 0.1041229 | 0.08298913 | 0.09409614 | 0.1407084 | 0.09399989
[5 empty] | 0.02210713 | 0.0944315 |  |  | 0.03531455 | 0.1049301 | 0.0824368 | 0.09482557 | 0.1400014 | 0.09472857
[5 empty] | 0.01999936 | 0.09515789 |  |  | 0.0352209 | 0.1057372 | 0.08246021 | 0.095555 | 0.1385121 | 0.09545725
[5 empty] | 0.02088378 | 0.09588429 |  |  | 0.03514228 | 0.1065444 | 0.08166305 | 0.09628443 | 0.1387474 | 0.09618593
[5 empty] | 0.02076113 | 0.09661068 |  |  | 0.03488029 | 0.1073515 | 0.08114896 | 0.09701385 | 0.1379143 | 0.09691461
[5 empty] | 0.02063217 | 0.09733708 |  |  | 0.03483655 | 0.1081587 | 0.08082162 | 0.09774328 | 0.1361197 | 0.09764329
[5 empty] | 0.01949765 | 0.09806348 |  |  | 0.03451268 | 0.1089658 | 0.08058468 | 0.09847271 | 0.1350705 | 0.09837197
[5 empty] | 0.01935831 | 0.09878987 |  |  | 0.03431028 | 0.109773 | 0.07984182 | 0.09920214 | 0.1344737 | 0.09910066
[5 empty] | 0.01921492 | 0.09951627 |  |  | 0.03433099 | 0.1105801 | 0.0795967 | 0.09993156 | 0.1335361 | 0.09982934
[5 empty] | 0.02106823 | 0.1002427 |  |  | 0.03417642 | 0.1113873 | 0.07945298 | 0.100661 | 0.1314648 | 0.100558
[5 empty] | 0.01991897 | 0.1009691 |  |  | 0.03434817 | 0.1121945 | 0.07871432 | 0.1013904 | 0.1304666 | 0.1012867
[5 empty] | 0.01976791 | 0.1016955 |  |  | 0.03434443 | 0.1130016 | 0.0781844 | 0.1021198 | 0.1295485 | 0.1020154
[5 empty] | 0.02061579 | 0.1024219 |  |  | 0.03444446 | 0.1138088 | 0.07816687 | 0.1028493 | 0.1281174 | 0.1027441
[5 empty] | 0.01846337 | 0.1031482 |  |  | 0.03444461 | 0.1146159 | 0.0770654 | 0.1035787 | 0.1272802 | 0.1034727
[5 empty] | 0.0203114 | 0.1038746 |  |  | 0.03444494 | 0.1154231 | 0.07718365 | 0.1043081 | 0.1253439 | 0.1042014
[5 empty] | 0.01916062 | 0.104601 |  |  | 0.03434553 | 0.1162302 | 0.07632529 | 0.1050376 | 0.1240153 | 0.1049301
[5 empty] | 0.01801179 | 0.1053274 |  |  | 0.03444644 | 0.1170374 | 0.07619398 | 0.105767 | 0.1239015 | 0.1056588
[5 empty] | 0.01986566 | 0.1060538 |  |  | 0.03424775 | 0.1178445 | 0.07609338 | 0.1064964 | 0.1227093 | 0.1063875
[5 empty] | 0.01872298 | 0.1067802 |  |  | 0.03434954 | 0.1186517 | 0.07542717 | 0.1072258 | 0.1209456 | 0.1071161
[5 empty] | 0.0195845 | 0.1075066 |  |  | 0.03435187 | 0.1194588 | 0.075499 | 0.1079553 | 0.1192175 | 0.1078448
[5 empty] | 0.01745097 | 0.108233 |  |  | 0.03435483 | 0.120266 | 0.07561254 | 0.1086847 | 0.1184318 | 0.1085735
[5 empty] | 0.01932314 | 0.1089594 |  |  | 0.03415848 | 0.1210732 | 0.07557146 | 0.1094141 | 0.1170954 | 0.1093022
[5 empty] | 0.01720144 | 0.1096858 |  |  | 0.03436289 | 0.1218803 | 0.07537941 | 0.1101435 | 0.1170153 | 0.1100309
[5 empty] | 0.01808119 | 0.1104122 |  |  | 0.03416815 | 0.1226875 | 0.07504006 | 0.110873 | 0.1161985 | 0.1107596
[5 empty] | 0.01796065 | 0.1111386 |  |  | 0.03437432 | 0.1234946 | 0.07463885 | 0.1116024 | 0.1146213 | 0.1114882
[5 empty] | 0.01883983 | 0.111865 |  |  | 0.03428147 | 0.1243018 | 0.07493893 | 0.1123318 | 0.1134461 | 0.1122169
[5 empty] | 0.01671872 | 0.1125914 |  |  | 0.03428968 | 0.1251089 | 0.0748392 | 0.1130613 | 0.1137727 | 0.1129456
[5 empty] | 0.01759731 | 0.1133178 |  |  | 0.03439903 | 0.1259161 | 0.07523975 | 0.1137907 | 0.1128011 | 0.1136743
[5 empty] | 0.01747561 | 0.1140442 |  |  | 0.03430958 | 0.1267232 | 0.07464068 | 0.1145201 | 0.1113314 | 0.114403
[5 empty] | 0.01835362 | 0.1147706 |  |  | 0.03442141 | 0.1275304 | 0.0746421 | 0.1152495 | 0.1107636 | 0.1151316
[5 empty] | 0.01823133 | 0.115497 |  |  | 0.03423459 | 0.1283375 | 0.07534409 | 0.115979 | 0.1103978 | 0.1158603
[5 empty] | 0.01810874 | 0.1162234 |  |  | 0.03454919 | 0.1291447 | 0.07484677 | 0.1167084 | 0.1093339 | 0.116589
[5 empty] | 0.01798585 | 0.1169498 |  |  | 0.0342653 | 0.1299519 | 0.07545023 | 0.1174378 | 0.108472 | 0.1173177
[5 empty] | 0.01786266 | 0.1176762 |  |  | 0.03428297 | 0.130759 | 0.07535458 | 0.1181672 | 0.1077121 | 0.1180464
[5 empty] | 0.01673916 | 0.1184026 |  |  | 0.03450229 | 0.1315662 | 0.07535991 | 0.1188967 | 0.1068543 | 0.1187751
[5 empty] | 0.01661536 | 0.119129 |  |  | 0.03442332 | 0.1323733 | 0.07526633 | 0.1196261 | 0.1051985 | 0.1195037
[5 empty] | 0.01549125 | 0.1198554 |  |  | 0.03454615 | 0.1331805 | 0.07497393 | 0.1203555 | 0.1040449 | 0.1202324
[5 empty] | 0.01636683 | 0.1205818 |  |  | 0.03437083 | 0.1339876 | 0.07548283 | 0.121085 | 0.1042934 | 0.1209611
[5 empty] | 0.0152421 | 0.1213082 |  |  | 0.03449746 | 0.1347948 | 0.0748931 | 0.1218144 | 0.102744 | 0.1216898
[5 empty] | 0.01611706 | 0.1220345 |  |  | 0.03462609 | 0.1356019 | 0.07520487 | 0.1225438 | 0.1026969 | 0.1224185
[5 empty] | 0.0159917 | 0.1227609 |  |  | 0.03475681 | 0.1364091 | 0.07501823 | 0.1232732 | 0.100952 | 0.1231471
[5 empty] | 0.01686602 | 0.1234873 |  |  | 0.03478968 | 0.1372162 | 0.07483327 | 0.1240027 | 0.1002094 | 0.1238758
[5 empty] | 0.01574003 | 0.1242137 |  |  | 0.03452478 | 0.1380234 | 0.0751501 | 0.1247321 | 0.09926902 | 0.1246045
[5 empty] | 0.01461371 | 0.1249401 |  |  | 0.03466218 | 0.1388306 | 0.07516883 | 0.1254615 | 0.09933099 | 0.1253332
[5 empty] | 0.01548707 | 0.1256665 |  |  | 0.03490196 | 0.1396377 | 0.07518954 | 0.126191 | 0.09749531 | 0.1260619
[5 empty] | 0.01636011 | 0.1263929 |  |  | 0.03494418 | 0.1404449 | 0.07491235 | 0.1269204 | 0.09736201 | 0.1267905
[5 empty] | 0.01623282 | 0.1271193 |  |  | 0.03488893 | 0.141252 | 0.07513735 | 0.1276498 | 0.09563112 | 0.1275192
[5 empty] | 0.0141052 | 0.1278457 |  |  | 0.03483627 | 0.1420592 | 0.07546464 | 0.1283792 | 0.09560267 | 0.1282479
[5 empty] | 0.01497725 | 0.1285721 |  |  | 0.03498627 | 0.1428663 | 0.07549433 | 0.1291087 | 0.09387669 | 0.1289766
[5 empty] | 0.01384898 | 0.1292985 |  |  | 0.03503902 | 0.1436735 | 0.07512651 | 0.1298381 | 0.0943532 | 0.1297053
[5 empty] | 0.01372036 | 0.1300249 |  |  | 0.03509458 | 0.1444806 | 0.07566128 | 0.1305675 | 0.09273225 | 0.130434
[5 empty] | 0.01359142 | 0.1307513 |  |  | 0.03495303 | 0.1452878 | 0.07579875 | 0.1312969 | 0.09141386 | 0.1311626
[5 empty] | 0.01446213 | 0.1314777 |  |  | 0.03521444 | 0.1460949 | 0.07523901 | 0.1320264 | 0.09169805 | 0.1318913
[5 empty] | 0.01433251 | 0.1322041 |  |  | 0.03517888 | 0.1469021 | 0.07508217 | 0.1327558 | 0.09068486 | 0.13262
[5 empty] | 0.01320254 | 0.1329305 |  |  | 0.03514642 | 0.1477092 | 0.07542833 | 0.1334852 | 0.08917432 | 0.1333487
[5 empty] | 0.01507223 | 0.1336569 |  |  | 0.03531715 | 0.1485164 | 0.07577759 | 0.1342147 | 0.08916646 | 0.1340774
[5 empty] | 0.01394158 | 0.1343833 |  |  | 0.03559113 | 0.1493236 | 0.07563004 | 0.1349441 | 0.0882613 | 0.134806
[5 empty] | 0.01381058 | 0.1351097 |  |  | 0.03566843 | 0.1501307 | 0.0755857902 | 0.1356735 | 0.08675889 | 0.1355347
[5 empty] | 0.01267923 | 0.1358361 |  |  | 0.03564913 | 0.1509379 | 0.07594494 | 0.1364029 | 0.08675924 | 0.1362634
[5 empty] | 0.01454754 | 0.1365625 |  |  | 0.0358333 | 0.151745 | 0.07580759 | 0.1371324 | 0.08566239 | 0.1369921
[5 empty] | 0.01441549 | 0.1372889 |  |  | 0.03572102 | 0.1525522 | 0.07607384 | 0.1378618 | 0.08546837 | 0.1377208
[5 empty] | 0.01228308 | 0.1380153 |  |  | 0.03571236 | 0.1533593 | 0.0757438 | 0.1385912 | 0.0835772 | 0.1384494
[5 empty] | 0.01415032 | 0.1387417 |  |  | 0.03590738 | 0.1541665 | 0.07641755 | 0.1393206 | 0.08338892 | 0.1391781
[5 empty] | 0.01401721 | 0.1394681 |  |  | 0.03590617 | 0.1549736 | 0.07629521 | 0.1400501 | 0.08300356 | 0.1399068
[5 empty] | 0.01288373 | 0.1401945 |  |  | 0.0362088 | 0.1557808 | 0.07587686 | 0.1407795 | 0.08212115 | 0.1406355
[5 empty] | 0.0137499 | 0.1409208 |  |  | 0.03611533 | 0.1565879 | 0.07606263 | 0.1415089 | 0.08074171 | 0.1413642
[5 empty] | 0.0116157 | 0.1416472 |  |  | 0.03652585 | 0.1573951 | 0.07655259 | 0.1422384 | 0.07976528 | 0.1420929
[5 empty] | 0.01348113 | 0.1423736 |  |  | 0.03664043 | 0.1582023 | 0.07684686 | 0.1429678 | 0.07899189 | 0.1428215
[5 empty] | 0.0123462 | 0.1431 |  |  | 0.03645913 | 0.1590094 | 0.07694554 | 0.1436972 | 0.07822156 | 0.1435502
[5 empty] | 0.0132109 | 0.1438264 |  |  | 0.03688204 | 0.1598166 | 0.07704872 | 0.1444266 | 0.07845433 | 0.1442789
[5 empty] | 0.01107523 | 0.1445528 |  |  | 0.03670922 | 0.1606237 | 0.07695651 | 0.1451561 | 0.07759023 | 0.1450076