## 1
Общество с ограниченной ответственностью "Инженерная геология" (ООО "ИнжГео") | [11 empty] | Общество с ограниченной ответственностью "Инженерная геология" (ООО "ИнжГео")
Юр. адрес: 117279, г. Москва, ул. Миклухо-Маклая, 36 а, этаж 5, пом. XXIII к. 76-84 | [11 empty] | Юр. адрес: 117279, г. Москва, ул. Миклухо-Маклая, 36 а, этаж 5, пом. XXIII к. 76-84 | [8 empty] | нагр |  |  | X0 | Y0 | R |  | нагр |  |  |  | X0 | Y0 | R | нагр |  |  |  | X0 | Y0 | R |  | нагр |  |  |  | X0 | Y0 | R
Телефон/факс +7 (495) 132-30-00, Адрес электронной почты inbox@inj-geo.ru | [11 empty] | Телефон/факс +7 (495) 132-30-00, Адрес электронной почты inbox@inj-geo.ru | [12 empty] | 0 | [7 empty] | 0 | [6 empty] | 0 | [7 empty] | 0
[21 empty] | девиатор | [6 empty] | девиатор | [6 empty] | девиатор | [7 empty] | девиатор
Испытательная лаборатория ООО «ИнжГео» | [11 empty] | Испытательная лаборатория ООО «ИнжГео» | [8 empty] | x0 | Угол | X | Y |  |  |  | x0 |  | Угол | X | Y |  |  | x0 |  | Угол | X | Y |  |  |  | x0 |  | Угол | X | Y
Адрес места осуществления деятельности лаборатории: г. Москва, просп. Вернадского, д. 51, стр. 1 | [11 empty] | Адрес места осуществления деятельности лаборатории: г. Москва, просп. Вернадского, д. 51, стр. 1 | [9 empty] | 0 | [7 empty] | 0 | [6 empty] | 0 | [7 empty] | 0
Телефон +7(910)4557682, E-mail: slg85@mail.ru | [11 empty] | Телефон +7(910)4557682, E-mail: slg85@mail.ru | [9 empty] | 5 | [7 empty] | 5 | [6 empty] | 5 | [7 empty] | 5
[22 empty] | 10 | [7 empty] | 10 | [6 empty] | 10 | [7 empty] | 10
[12 empty] | Протокол испытаний № 13-63/49 от 17-12-2022 | [9 empty] | 15 | [7 empty] | 15 | [6 empty] | 15 | [7 empty] | 15
[22 empty] | 20 | [7 empty] | 20 | [6 empty] | 20 | [7 empty] | 20
[12 empty] | Наименование и адрес заказчика: Переход трубопровода через р. Енисей | [9 empty] | 25 | [7 empty] | 25 | [6 empty] | 25 | [7 empty] | 25
[12 empty] | Наименование объекта: ООО Регионстрой | [9 empty] | 30 | [7 empty] | 30 | [6 empty] | 30 | [7 empty] | 30
Наименование используемого метода/методики: ГОСТ 12248.4-2020 | [11 empty] | Наименование используемого метода/методики: ГОСТ 12248.3-2020 | [9 empty] | 35 | [7 empty] | 35 | [6 empty] | 35 | [7 empty] | 35
Условия проведения испытания: температура окружающей среды (18 - 25)0С, влажность воздуха (40 - 75)% | [11 empty] | Условия проведения испытания: температура окружающей среды (18 - 25)0С, влажность воздуха (40 - 75)% | [9 empty] | 40 | [7 empty] | 40 | [6 empty] | 40 | [7 empty] | 40
[12 empty] | Дата получение объекта подлежащего испытаниям: 20-11-2022 | [9 empty] | 45 | [7 empty] | 45 | [6 empty] | 45 | [7 empty] | 45
[12 empty] | Дата испытания: 25.10.2022-19.11.2049 | [9 empty] | 50 | [7 empty] | 50 | [6 empty] | 50 | [7 empty] | 50
[22 empty] | 55 | [7 empty] | 55 | [6 empty] | 55 | [7 empty] | 55
Испытание грунтов методом трехосного сжатия | [11 empty] | Испытание грунтов методом трехосного сжатия | [9 empty] | 60 | [7 empty] | 60 | [6 empty] | 60 | [7 empty] | 60
[22 empty] | 65 | [7 empty] | 65 | [6 empty] | 65 | [7 empty] | 65
Лабораторный номер: | [6 empty] | We, д.е. = |  |  |  |  | Лабораторный номер: |  | 1084 |  |  |  | We, д.е. = | 0.588900444 |  |  | 70 | [7 empty] | 70 | [6 empty] | 70 | [7 empty] | 70
Номер скважины: | [6 empty] | ρ, г/см3 = |  |  |  |  | Номер скважины: |  | BH-012 |  |  |  | ρ, г/см3 = | 1.63 |  |  | 75 | [7 empty] | 75 | [6 empty] | 75 | [7 empty] | 75
Глубина отбора, м: | [6 empty] | ρs, г/см3 = |  |  |  |  | Глубина отбора, м: |  | 2.4 |  |  |  | ρs, г/см3 = | 2.72 |  |  | 80 | [7 empty] | 80 | [6 empty] | 80 | [7 empty] | 80
Наименование грунта: | [6 empty] | e, д.е. = |  |  |  |  | Наименование грунта: |  | Суглинок, после оттаивания текучий, легкий пылеватый |  |  |  | e, д.е. = | 1.651417 |  |  | 85 | [7 empty] | 85 | [6 empty] | 85 | [7 empty] | 85
Схема проведения опыта: | [6 empty] | IL, д.е. = |  |  |  |  | Схема проведения опыта: |  | КД |  |  |  | IL, д.е. = | 3.382 |  |  | 90 | [7 empty] | 90 | [6 empty] | 90 | [7 empty] | 90
[22 empty] | 95 | [7 empty] | 95 | [6 empty] | 95 | [7 empty] | 95
[22 empty] | 100 | [7 empty] | 100 | [6 empty] | 100 | [7 empty] | 100
Результаты испытаний | [11 empty] | Результаты испытаний | [9 empty] | 105 | [7 empty] | 105 | [6 empty] | 105 | [7 empty] | 105
[22 empty] | 110 | [7 empty] | 110 | [6 empty] | 110 | [7 empty] | 110
[22 empty] | 115 | [7 empty] | 115 | [6 empty] | 115 | [7 empty] | 115
[22 empty] | 120 | [7 empty] | 120 | [6 empty] | 120 | [7 empty] | 120
[22 empty] | 125 | [7 empty] | 125 | [6 empty] | 125 | [7 empty] | 125
[22 empty] | 130 | [7 empty] | 130 | [6 empty] | 130 | [7 empty] | 130
[22 empty] | 135 | [7 empty] | 135 | [6 empty] | 135 | [7 empty] | 135
[22 empty] | 140 | [7 empty] | 140 | [6 empty] | 140 | [7 empty] | 140
[22 empty] | 145 | [7 empty] | 145 | [6 empty] | 145 | [7 empty] | 145
[22 empty] | 150 | [7 empty] | 150 | [6 empty] | 150 | [7 empty] | 150
[22 empty] | 155 | [7 empty] | 155 | [6 empty] | 155 | [7 empty] | 155
[22 empty] | 160 | [7 empty] | 160 | [6 empty] | 160 | [7 empty] | 160
[22 empty] | 165 | [7 empty] | 165 | [6 empty] | 165 | [7 empty] | 165
[22 empty] | 170 | [7 empty] | 170 | [6 empty] | 170 | [7 empty] | 170
[22 empty] | 175 | [7 empty] | 175 | [6 empty] | 175 | [7 empty] | 175
[22 empty] | 180 | [7 empty] | 180 | [6 empty] | 180 | [7 empty] | 180
[13 empty] | Давление в камере, Мпа σ3 | Вертикальная нагрузка, Мпа σ1 | Поровое давление, Мпа u
| K0, д.е. | 0.7920883 |  |  |  |  | Коэфф. Точки | [5 empty] | 0.05 | 0.09353711 | [5 empty] | 1 | [6 empty] | σ3,кПа | σ1,кПа | u, кПа |  |  |  | 4
| q_zg, МПа | 0.03960442 | [10 empty] | 0.15 | 0.2460342 | [27 empty] | δ3, Мпа | δ1-δ3, МПа | δ1, МПа | δ1, КПа
|  |  | Модуль деформации, МПа: | [9 empty] | 0.25 | 0.3985313 | [21 empty] | С, МПа:
|  |  | Е0= |  | Точки модуля (полное напр.), МПа |  |  |  | 0.03960442 | 0.06336706 | [25 empty] | φ, град:
|  |  | E50 = |  | qf (полное напр.), МПа |  |  |  | 0.06247539 | [26 empty] | E, Мпа
|  |  | Коэф. Поперечной деформации, ϑ = | [9 empty] | Эффективные значения угла внутреннего трения и удельного сцепления ϕ', С' | [13 empty] | x | 0
[13 empty] | ϕ', град. = | 12 | [12 empty] | y |  |  |  | С, кПа | φ,°
[13 empty] | С', МПа = | 0.007
| Исполнитель: | [6 empty] | Морозов Д.С. |  |  |  |  | Исполнитель: |  |  |  |  | Морозов Д.С.
| Начальник исп. лаборатории: | [6 empty] | Семиколенова Л.Г. |  |  |  |  | Начальник исп. лаборатории: |  |  |  |  | Семиколенова Л.Г.
Лист 1 , всего листов 2 | [11 empty] | Лист 2 , всего листов 2
Частичное воспроизведение протокола испытаний без письменного разрешения ООО «ИнжГео» ЗАПРЕЩАЕТСЯ | [11 empty] | Частичное воспроизведение протокола испытаний без письменного разрешения ООО «ИнжГео» ЗАПРЕЩАЕТСЯ
[5 empty] | второй график |  | первый график | [9 empty] | К Пуассона
dev50 | epsE50 | ind | devE0 | epsE0 | dev | eps | sigma |  | dev1 | eps1 | dev2 | eps2 | dev3 | eps3 |  | Глины
0.01247539 | 0.007742878 |  |  |  | 0 | 0 |  |  | 0 | 0 | 0 | 0 | 0 | 0 |  | < 0 | 0,20-0,30
ind |  |  |  |  | 7.792228e-05 | 0.0007999997 |  |  | 0.002269162 | 0.0008065214 | 0.004734333 | 0.0007821901 | 0.008187131 | 0.0008064663 |  | 0-0,25 | 0,30-0,38
2 |  |  |  |  | 0.002993955 | 0.001599999 |  |  | 0.004821043 | 0.001613043 | 0.01 | 0.001462817 | 0.01819109 | 0.001612933 |  | 0,25< | 0,38-0,45
E0 |  |  |  |  | 0.005940662 | 0.002580959 |  |  | 0.007037461 | 0.002419564 | 0.01456983 | 0.00234657 | 0.02561175 | 0.002419399 |  | Суглинки | 0,35-0,37
epsE0 | devE0 |  |  |  | 0.006950152 | 0.003199999 |  |  | 0.009500232 | 0.003226086 | 0.01886098 | 0.003128761 | 0.033 | 0.003116753 |  | Пески и супеси | 0,30-0,35
0.002580959 | 0.005940662 |  |  |  | 0.006153624 | 0.003999999 |  |  | 0.01119118 | 0.004032607 | 0.02275869 | 0.003910951 | 0.03950147 | 0.004032331
[5 empty] | 0.007249743 | 0.004799998 |  |  | 0.01319211 | 0.004839129 | 0.02607473 | 0.004693141 | 0.04485651 | 0.004838798
График E50 |  | График E |  |  | 0.008245709 | 0.005599998 |  |  | 0.01488485 | 0.00564565 | 0.02952082 | 0.005475331 | 0.05049487 | 0.005645264
eps | q | sigma |  |  | 0.009148721 | 0.006399998 |  |  | 0.01585121 | 0.006452172 | 0.03310871 | 0.006257521 | 0.05458744 | 0.00645173
Горизонтальная линия E50 |  | Касательная |  |  | 0.01196598 | 0.007199997 |  |  | 0.01717302 | 0.007258693 | 0.03655014 | 0.007039711 | 0.05930509 | 0.007258196
0 |  | a | b |  | 0.01247539 | 0.007742878 |  |  | 0.018 | 0.007820217 | 0.03955686 | 0.007821901 | 0.06301871 | 0.008064663
|  |  | 0 |  | 0.01243915 | 0.008799997 |  |  | 0.01859629 | 0.008871736 | 0.0424406 | 0.008604091 | 0.06759919 | 0.008871129
Вертикальная линия E50 |  | p1 и p2 |  |  | 0.01417271 | 0.009599997 |  |  | 0.01922247 | 0.009678257 | 0.04561312 | 0.009386282 | 0.07426565 | 0.01002025
| 0 | 0 |  |  | 0.01290593 | 0.0104 |  |  | 0.01976892 | 0.01048478 | 0.0480171 | 0.01003432 | 0.0765702 | 0.01048406
[5 empty] | 0.01363526 | 0.0112 |  |  | 0.02029036 | 0.0112913 | 0.05099528 | 0.01095066 | 0.08029819 | 0.01129053
Касательная линия E50 |  |  |  |  | 0.01435711 | 0.012 |  |  | 0.02064153 | 0.01209782 | 0.05407857 | 0.01173285 | 0.08467595 | 0.01209699
0 | 0 | Горизонтальная 1 |  |  | 0.01506793 | 0.0128 |  |  | 0.02097717 | 0.01290434 | 0.0570154 | 0.01251504 | 0.08976045 | 0.01290346
[5 empty] | 0.01776414 | 0.0136 |  |  | 0.02176855 | 0.0135107 | 0.0592823 | 0.01329723 | 0.09400866 | 0.01370993
Горизонтальная линия qкр |  |  |  |  | 0.01644216 | 0.01439999 |  |  | 0.0224847 | 0.01451739 | 0.06225584 | 0.01407942 | 0.09797755 | 0.01451639
Горизонтальная линия q |  | Горизонтальная 2 |  |  | 0.01709844 | 0.01519999 |  |  | 0.02376262 | 0.01532391 | 0.06511255 | 0.01486161 | 0.1031241 | 0.01532286
0 |  | 0 |  |  | 0.01872939 | 0.01599999 |  |  | 0.02534559 | 0.01613043 | 0.06832899 | 0.0156438 | 0.1076053 | 0.01612933
[5 empty] | 0.01933146 | 0.01679999 |  |  | 0.02688984 | 0.01693695 | 0.07098171 | 0.01642599 | 0.111878 | 0.01693579
Вертикальная линия q |  |  |  |  | 0.01990106 | 0.01759999 |  |  | 0.02845164 | 0.01774347 | 0.07364725 | 0.01720818 | 0.1159994 | 0.01774226
| 0 |  |  |  | 0.02043464 | 0.01839999 |  |  | 0.03038724 | 0.01854999 | 0.07670217 | 0.01799037 | 0.1213262 | 0.01854872
[5 empty] | 0.02092861 | 0.01919999 |  |  | 0.0320529 | 0.01935651 | 0.07902301 | 0.01877256 | 0.1246156 | 0.01935519
[5 empty] | 0.02237942 | 0.01999999 |  |  | 0.03360488 | 0.02016304 | 0.08118632 | 0.01955475 | 0.1283245 | 0.02016166
[5 empty] | 0.02078348 | 0.02079999 |  |  | 0.03549944 | 0.02096956 | 0.08366865 | 0.02033694 | 0.1322098 | 0.02096812
[5 empty] | 0.02113724 | 0.02159999 |  |  | 0.03679282 | 0.02177608 | 0.08604655 | 0.02111913 | 0.1352286 | 0.02177459
[5 empty] | 0.02243711 | 0.02239999 |  |  | 0.0384413 | 0.0225826 | 0.08799657 | 0.02190132 | 0.1368377 | 0.02258106
[5 empty] | 0.02267953 | 0.02319999 |  |  | 0.03950112 | 0.02338912 | 0.08939525 | 0.02268351 | 0.1390942 | 0.02338752
[5 empty] | 0.02286094 | 0.02399999 |  |  | 0.04082854 | 0.02419564 | 0.08991915 | 0.0234657 | 0.1401551 | 0.02419399
[5 empty] | 0.02197775 | 0.02479999 |  |  | 0.04147982 | 0.02500216 | 0.09114481 | 0.02424789 | 0.1409773 | 0.02500045
[5 empty] | 0.0240264 | 0.02559999 |  |  | 0.04201122 | 0.02580869 | 0.09214878 | 0.02503008 | 0.1416177 | 0.02580692
[5 empty] | 0.02400054 | 0.02639999 |  |  | 0.04189292 | 0.02661521 | 0.09210761 | 0.02581227 | 0.1422674 | 0.02661339
[5 empty] | 0.02289888 | 0.02719999 |  |  | 0.0417926 | 0.02742173 | 0.09237754 | 0.02659446 | 0.1412059 | 0.02741985
[5 empty] | 0.02273176 | 0.02799999 |  |  | 0.04148446 | 0.02822825 | 0.09212374 | 0.02737665 | 0.14086 | 0.02822632
[5 empty] | 0.02150971 | 0.02879999 |  |  | 0.04138516 | 0.02903477 | 0.09196151 | 0.02815884 | 0.1410469 | 0.02903279
[5 empty] | 0.02224329 | 0.02959999 |  |  | 0.04101136 | 0.02984129 | 0.09150067 | 0.02894103 | 0.1405839 | 0.02983925
[5 empty] | 0.02194305 | 0.03039999 |  |  | 0.04047972 | 0.03064781 | 0.09065103 | 0.02972323 | 0.1387881 | 0.03064572
[5 empty] | 0.02061955 | 0.03119999 |  |  | 0.0401069 | 0.03145434 | 0.09022242 | 0.03050542 | 0.1377768 | 0.03145218
[5 empty] | 0.02028333 | 0.03199999 |  |  | 0.03980956 | 0.03226086 | 0.08942466 | 0.03128761 | 0.1373672 | 0.03225865
[5 empty] | 0.02194494 | 0.03279999 |  |  | 0.03930435 | 0.03306738 | 0.08866756 | 0.0320698 | 0.1356764 | 0.03306512
[5 empty] | 0.02061493 | 0.03359999 |  |  | 0.03850795 | 0.0338739 | 0.08796096 | 0.03285199 | 0.1340218 | 0.03387158
[5 empty] | 0.02130386 | 0.03439999 |  |  | 0.038137 | 0.03468042 | 0.08731467 | 0.03363418 | 0.1333205 | 0.03467805
[5 empty] | 0.02102227 | 0.03519999 |  |  | 0.03780817 | 0.03548694 | 0.08643851 | 0.03441637 | 0.1324897 | 0.03548452
[5 empty] | 0.01978071 | 0.03599999 |  |  | 0.03713812 | 0.03629346 | 0.0855423 | 0.03519856 | 0.1307466 | 0.03629098
[5 empty] | 0.01858974 | 0.03679999 |  |  | 0.03684351 | 0.03709999 | 0.08483586 | 0.03598075 | 0.1289085 | 0.03709745
[5 empty] | 0.01945991 | 0.03759999 |  |  | 0.036741 | 0.03790651 | 0.08432902 | 0.03676294 | 0.1275926 | 0.03790391
[5 empty] | 0.01940177 | 0.03839999 |  |  | 0.03684725 | 0.03871303 | 0.08333159 | 0.03754513 | 0.1261161 | 0.03871038
[5 empty] | 0.01840779 | 0.03919999 |  |  | 0.03675273 | 0.03951955 | 0.08315339 | 0.03832732 | 0.1254961 | 0.03951685
[5 empty] | 0.01844149 | 0.03999999 |  |  | 0.03679727 | 0.04032607 | 0.08180425 | 0.03910951 | 0.12395 | 0.04032331
[5 empty] | 0.02049972 | 0.04079999 |  |  | 0.03707549 | 0.04113259 | 0.08089399 | 0.0398917 | 0.1234949 | 0.04112978
[5 empty] | 0.01958075 | 0.04159999 |  |  | 0.03678518 | 0.04193911 | 0.08073242 | 0.04067389 | 0.122448 | 0.04193625
[5 empty] | 0.01868287 | 0.04239999 |  |  | 0.03702413 | 0.04274564 | 0.07992936 | 0.04145608 | 0.1208266 | 0.04274271
[5 empty] | 0.02080435 | 0.04319998 |  |  | 0.03729016 | 0.04355216 | 0.07979465 | 0.04223827 | 0.1204478 | 0.04354918
[5 empty] | 0.01894347 | 0.04399998 |  |  | 0.03748104 | 0.04435868 | 0.07893809 | 0.04302046 | 0.1196289 | 0.04435564
[5 empty] | 0.02009851 | 0.04479998 |  |  | 0.03779458 | 0.0451652 | 0.07896951 | 0.04380265 | 0.1203871 | 0.04516211
[5 empty] | 0.01926773 | 0.04559998 |  |  | 0.03792857 | 0.04597172 | 0.07839872 | 0.04458484 | 0.1196395 | 0.04596858
[5 empty] | 0.02044943 | 0.04639998 |  |  | 0.0383808 | 0.04677824 | 0.07823556 | 0.04536703 | 0.1193535 | 0.04677504
[5 empty] | 0.01964187 | 0.04719998 |  |  | 0.03824908 | 0.04758477 | 0.07799076 | 0.04614922 | 0.1206236 | 0.04758151
[5 empty] | 0.02084333 | 0.04799998 |  |  | 0.0385312 | 0.04839129 | 0.07793511 | 0.04693141 | 0.1214169 | 0.04838798
[5 empty] | 0.0210521 | 0.04879998 |  |  | 0.03892495 | 0.04919781 | 0.07839222 | 0.0477136 | 0.1226969 | 0.04919444
[5 empty] | 0.02026644 | 0.04959998 |  |  | 0.03932813 | 0.05000433 | 0.07943945 | 0.04849579 | 0.1241266 | 0.05000091
[5 empty] | 0.02148463 | 0.05039998 |  |  | 0.03943854 | 0.05081085 | 0.07985416 | 0.04927798 | 0.1244693 | 0.05080737
[5 empty] | 0.02270495 | 0.05119998 |  |  | 0.04015397 | 0.05161737 | 0.08131371 | 0.05006017 | 0.1268883 | 0.05161384
[5 empty] | 0.02292568 | 0.05199998 |  |  | 0.04017222 | 0.05242389 | 0.08209547 | 0.05084236 | 0.1284469 | 0.05242031
[5 empty] | 0.0231451 | 0.05279998 |  |  | 0.04069108 | 0.05323042 | 0.08247681 | 0.05162455 | 0.1302083 | 0.05322677
[5 empty] | 0.02136147 | 0.05359998 |  |  | 0.04100836 | 0.05403694 | 0.08363507 | 0.05240674 | 0.1328357 | 0.05403324
[5 empty] | 0.02157309 | 0.05439998 |  |  | 0.04102183 | 0.05484346 | 0.08544764 | 0.05318893 | 0.1346924 | 0.05483971
[5 empty] | 0.02377822 | 0.05519998 |  |  | 0.04172931 | 0.05564998 | 0.08679187 | 0.05397112 | 0.1366416 | 0.05564617
[5 empty] | 0.02197513 | 0.05599998 |  |  | 0.04182858 | 0.0564565 | 0.08744513 | 0.05475331 | 0.1390467 | 0.05645264
[5 empty] | 0.02316212 | 0.05679998 |  |  | 0.04191745 | 0.05726302 | 0.08858478 | 0.0555355 | 0.1406708 | 0.0572591
[5 empty] | 0.02233746 | 0.05759998 |  |  | 0.04229371 | 0.05806954 | 0.08978818 | 0.05631769 | 0.1427771 | 0.05806557
[5 empty] | 0.02349941 | 0.05839998 |  |  | 0.04285514 | 0.05887607 | 0.0910327 | 0.05709988 | 0.144429 | 0.05887204
[5 empty] | 0.02264627 | 0.05919998 |  |  | 0.04309956 | 0.05968259 | 0.0921957 | 0.05788207 | 0.1451897 | 0.0596785
[5 empty] | 0.0227763 | 0.05999998 |  |  | 0.04302476 | 0.06048911 | 0.09295455 | 0.05866426 | 0.1469225 | 0.06048497
[5 empty] | 0.02388779 | 0.06079998 |  |  | 0.04353711 | 0.06129563 | 0.0945866 | 0.05944645 | 0.1485313 | 0.06129144
[5 empty] | 0.02495078 | 0.06159998 |  |  | 0.04352296 | 0.06210215 | 0.09506922 | 0.06022864 | 0.1480986 | 0.0620979
[5 empty] | 0.02506811 | 0.06239998 |  |  | 0.0439236 | 0.06290867 | 0.09603421 | 0.06101083 | 0.1491034 | 0.06290437
[5 empty] | 0.02515595 | 0.06319998 |  |  | 0.04382944 | 0.06371519 | 0.09623089 | 0.06179302 | 0.1509028 | 0.06371083
[5 empty] | 0.02524357 | 0.06399998 |  |  | 0.04413941 | 0.06452172 | 0.09645957 | 0.06257521 | 0.1511945 | 0.0645173
[5 empty] | 0.02333081 | 0.06479998 |  |  | 0.04435247 | 0.06532824 | 0.0968816 | 0.0633574 | 0.1523762 | 0.06532377
[5 empty] | 0.02541748 | 0.06559998 |  |  | 0.04456757 | 0.06613476 | 0.09679633 | 0.06413959 | 0.1523455 | 0.06613023
[5 empty] | 0.02450341 | 0.06639998 |  |  | 0.04458366 | 0.06694128 | 0.0971031 | 0.06492178 | 0.1525999 | 0.0669367
[5 empty] | 0.02558841 | 0.06719998 |  |  | 0.04499969 | 0.0677478 | 0.09740125 | 0.06570397 | 0.1540372 | 0.06774317
[5 empty] | 0.02367233 | 0.06799998 |  |  | 0.04531461 | 0.06855432 | 0.09799013 | 0.06648616 | 0.1542548 | 0.06854963
[5 empty] | 0.02375497 | 0.06879998 |  |  | 0.04552736 | 0.06936084 | 0.09776908 | 0.06726835 | 0.1559506 | 0.0693561
[5 empty] | 0.02383616 | 0.06959998 |  |  | 0.0457369 | 0.07016737 | 0.09823744 | 0.06805054 | 0.155822 | 0.07016256
[5 empty] | 0.02391574 | 0.07039998 |  |  | 0.04604217 | 0.07097389 | 0.09819455 | 0.06883273 | 0.1568667 | 0.07096903
[5 empty] | 0.02399351 | 0.07119998 |  |  | 0.04584214 | 0.07178041 | 0.09903976 | 0.06961492 | 0.1577824 | 0.0717755
[5 empty] | 0.02406931 | 0.07199997 |  |  | 0.04603573 | 0.07258693 | 0.0990724 | 0.07039711 | 0.1576666 | 0.07258196
[5 empty] | 0.02614295 | 0.07279997 |  |  | 0.04652192 | 0.07339345 | 0.09869184 | 0.0711793 | 0.158317 | 0.07338843
[5 empty] | 0.02621427 | 0.07359997 |  |  | 0.04669963 | 0.07419997 | 0.09949739 | 0.07196149 | 0.1585312 | 0.0741949
[5 empty] | 0.02528309 | 0.07439997 |  |  | 0.04666783 | 0.07500649 | 0.09948842 | 0.07274368 | 0.1593068 | 0.07500136
[5 empty] | 0.02634922 | 0.07519997 |  |  | 0.04682547 | 0.07581302 | 0.1001643 | 0.07352587 | 0.1606415 | 0.07580783
[5 empty] | 0.0244125 | 0.07599997 |  |  | 0.04697148 | 0.07661954 | 0.1001242 | 0.07430806 | 0.1604328 | 0.07661429
[5 empty] | 0.02447275 | 0.07679997 |  |  | 0.04730484 | 0.07742606 | 0.09986773 | 0.07509025 | 0.1602785 | 0.07742076
[5 empty] | 0.02452979 | 0.07759997 |  |  | 0.04732447 | 0.07823258 | 0.1003941 | 0.07587244 | 0.1616761 | 0.07822723
[5 empty] | 0.02558345 | 0.07839997 |  |  | 0.04752933 | 0.0790391 | 0.1002026 | 0.07665463 | 0.1607232 | 0.07903369
[5 empty] | 0.02663354 | 0.07919997 |  |  | 0.04771838 | 0.07984562 | 0.0999926 | 0.07743682 | 0.1615175 | 0.07984016
[5 empty] | 0.0256799 | 0.07999997 |  |  | 0.04739056 | 0.08065214 | 0.1000635 | 0.07821901 | 0.1611566 | 0.08064663
[5 empty] | 0.02672235 | 0.08079997 |  |  | 0.04754481 | 0.08145867 | 0.1009146 | 0.0790012 | 0.1617381 | 0.08145309
[5 empty] | 0.02576071 | 0.08159997 |  |  | 0.0478801 | 0.08226519 | 0.1008453 | 0.07978339 | 0.1612586 | 0.08225956
[5 empty] | 0.0257948 | 0.08239997 |  |  | 0.04769537 | 0.08307171 | 0.1008548 | 0.08056558 | 0.1617605 | 0.08306602
[5 empty] | 0.02482446 | 0.08319997 |  |  | 0.04788454 | 0.08387823 | 0.1009346 | 0.08134777 | 0.1614178 | 0.08387249
[5 empty] | 0.02484949 | 0.08399997 |  |  | 0.04743674 | 0.08468475 | 0.1002787 | 0.08212996 | 0.1607395 | 0.08467896
[5 empty] | 0.02686974 | 0.08479997 |  |  | 0.04735366 | 0.08549127 | 0.1001885 | 0.08291215 | 0.1603347 | 0.08548542
[5 empty] | 0.02488501 | 0.08559997 |  |  | 0.04723751 | 0.08629779 | 0.1006651 | 0.08369434 | 0.1593123 | 0.08629189
[5 empty] | 0.02589514 | 0.08639997 |  |  | 0.04709048 | 0.08710432 | 0.09960981 | 0.08447653 | 0.1589814 | 0.08709836
[5 empty] | 0.02489995 | 0.08719997 |  |  | 0.04731478 | 0.08791084 | 0.1001238 | 0.08525872 | 0.157551 | 0.08790482
[5 empty] | 0.0268955 | 0.08799997 |  |  | 0.04701259 | 0.08871736 | 0.1001082 | 0.08604091 | 0.15793 | 0.08871129
[5 empty] | 0.02486796 | 0.08879997 |  |  | 0.04658613 | 0.08952388 | 0.0994644 | 0.0868231 | 0.1568276 | 0.08951776
[5 empty] | 0.02481729 | 0.08959997 |  |  | 0.04643758 | 0.0903304 | 0.09939351 | 0.08760529 | 0.1552526 | 0.09032422
[5 empty] | 0.02574488 | 0.09039997 |  |  | 0.04636914 | 0.09113692 | 0.09849678 | 0.08838749 | 0.1539142 | 0.09113069
[5 empty] | 0.02665212 | 0.09119997 |  |  | 0.04578302 | 0.09194344 | 0.09807543 | 0.08916968 | 0.1530214 | 0.09193715
[5 empty] | 0.0265404 | 0.09199997 |  |  | 0.04558141 | 0.09274997 | 0.09783067 | 0.08995187 | 0.151483 | 0.09274362
[5 empty] | 0.02541109 | 0.09279997 |  |  | 0.0454665 | 0.09355649 | 0.09826373 | 0.09073406 | 0.1506083 | 0.09355009
[5 empty] | 0.0262656 | 0.09359997 |  |  | 0.0450405 | 0.09436301 | 0.09697582 | 0.09151625 | 0.1491061 | 0.09435655
[5 empty] | 0.02610529 | 0.09439997 |  |  | 0.0444056 | 0.09516953 | 0.09696817 | 0.09229844 | 0.1484855 | 0.09516302
[5 empty] | 0.02493156 | 0.09519997 |  |  | 0.044164 | 0.09597605 | 0.096942 | 0.09308063 | 0.1461554 | 0.09596949
[5 empty] | 0.0247458 | 0.09599997 |  |  | 0.04401789 | 0.09678257 | 0.09589851 | 0.09386282 | 0.145625 | 0.09677595
[5 empty] | 0.0235494 | 0.09679997 |  |  | 0.04376949 | 0.09758909 | 0.09523895 | 0.09464501 | 0.1443032 | 0.09758242
[5 empty] | 0.02434373 | 0.09759997 |  |  | 0.04302098 | 0.09839562 | 0.09506451 | 0.0954272 | 0.143199 | 0.09838888
[5 empty] | 0.02413018 | 0.09839997 |  |  | 0.04277455 | 0.09920214 | 0.09457642 | 0.09620939 | 0.1405214 | 0.09919535
[5 empty] | 0.02491015 | 0.09919997 |  |  | 0.04253242 | 0.1000087 | 0.09437591 | 0.09699158 | 0.1398795 | 0.1000018
[5 empty] | 0.02268502 | 0.09999997 |  |  | 0.04209678 | 0.1008152 | 0.09406419 | 0.09777377 | 0.1381823 | 0.1008083
[5 empty] | 0.02345617 | 0.1008 |  |  | 0.04186981 | 0.1016217 | 0.09324248 | 0.09855596 | 0.1377387 | 0.1016147
[5 empty] | 0.02222499 | 0.1016 |  |  | 0.04135373 | 0.1024282 | 0.092612 | 0.09933815 | 0.1372578 | 0.1024212
[5 empty] | 0.02199287 | 0.1024 |  |  | 0.04145073 | 0.1032347 | 0.09217397 | 0.1001203 | 0.1351486 | 0.1032277
[5 empty] | 0.0217612 | 0.1032 |  |  | 0.04106301 | 0.1040413 | 0.0919296 | 0.1009025 | 0.1348201 | 0.1040341
[5 empty] | 0.02253135 | 0.104 |  |  | 0.04059277 | 0.1048478 | 0.09138013 | 0.1016847 | 0.1340813 | 0.1048406
[5 empty] | 0.02130472 | 0.1048 |  |  | 0.04024219 | 0.1056543 | 0.09072676 | 0.1024669 | 0.1327412 | 0.1056471
[5 empty] | 0.0210827 | 0.1056 |  |  | 0.04031349 | 0.1064608 | 0.09007072 | 0.1032491 | 0.1322089 | 0.1064535
[5 empty] | 0.02086667 | 0.1064 |  |  | 0.04020886 | 0.1072674 | 0.08921323 | 0.1040313 | 0.1314933 | 0.10726
[5 empty] | 0.02065801 | 0.1072 |  |  | 0.03973049 | 0.1080739 | 0.08885551 | 0.1048135 | 0.1316035 | 0.1080665
[5 empty] | 0.02145811 | 0.108 |  |  | 0.03958059 | 0.1088804 | 0.08789877 | 0.1055957 | 0.1317484 | 0.1088729
[5 empty] | 0.02226837 | 0.1088 |  |  | 0.03936135 | 0.1096869 | 0.08754423 | 0.1063779 | 0.1312372 | 0.1096794
[5 empty] | 0.02208536 | 0.1096 |  |  | 0.03957496 | 0.1104934 | 0.08689312 | 0.10716 | 0.1318329 | 0.1104859
[5 empty] | 0.01990211 | 0.1104 |  |  | 0.03952364 | 0.1113 | 0.08614666 | 0.1079422 | 0.1313334 | 0.1112923
[5 empty] | 0.02071851 | 0.1112 |  |  | 0.03949732 | 0.1121065 | 0.08610606 | 0.1087244 | 0.1305348 | 0.1120988
[5 empty] | 0.02153456 | 0.112 |  |  | 0.03947216 | 0.112913 | 0.08537254 | 0.1095066 | 0.1307378 | 0.1129053
[5 empty] | 0.02035026 | 0.1128 |  |  | 0.03914747 | 0.1137195 | 0.08484456 | 0.1102888 | 0.1305429 | 0.1137117
[5 empty] | 0.01916561 | 0.1136 |  |  | 0.03922324 | 0.114526 | 0.08460828 | 0.111071 | 0.1317507 | 0.1145182
[5 empty] | 0.0189806 | 0.1144 |  |  | 0.03949947 | 0.1153326 | 0.08386163 | 0.1118532 | 0.1315617 | 0.1153247
[5 empty] | 0.02079523 | 0.1152 |  |  | 0.03907616 | 0.1161391 | 0.08350469 | 0.1126354 | 0.1305765 | 0.1161311
[5 empty] | 0.0206095 | 0.116 |  |  | 0.0392533 | 0.1169456 | 0.08323751 | 0.1134176 | 0.1305957 | 0.1169376
[5 empty] | 0.01842339 | 0.1168 |  |  | 0.0391309 | 0.1177521 | 0.08226015 | 0.1141998 | 0.1306197 | 0.1177441
[5 empty] | 0.02023692 | 0.1176 |  |  | 0.03930896 | 0.1185587 | 0.08157267 | 0.1149819 | 0.1307492 | 0.1185505
[5 empty] | 0.01805007 | 0.1184 |  |  | 0.03898747 | 0.1193652 | 0.08147512 | 0.1157641 | 0.1316848 | 0.119357
[5 empty] | 0.01786284 | 0.1192 |  |  | 0.03926643 | 0.1201717 | 0.08086757 | 0.1165463 | 0.1318269 | 0.1201635
[5 empty] | 0.01967523 | 0.12 |  |  | 0.03924584 | 0.1209782 | 0.08025008 | 0.1173285 | 0.1309762 | 0.1209699
[5 empty] | 0.01948723 | 0.1208 |  |  | 0.0391257 | 0.1217847 | 0.07952269 | 0.1181107 | 0.1315332 | 0.1217764
[5 empty] | 0.01729884 | 0.1216 |  |  | 0.039006 | 0.1225913 | 0.07898548 | 0.1188929 | 0.1321984 | 0.1225829
[5 empty] | 0.01711006 | 0.1224 |  |  | 0.03908676 | 0.1233978 | 0.0782385 | 0.1196751 | 0.1308725 | 0.1233893
[5 empty] | 0.01692089 | 0.1232 |  |  | 0.03906796 | 0.1242043 | 0.0770818 | 0.1204573 | 0.131956 | 0.1241958
[5 empty] | 0.01773131 | 0.124 |  |  | 0.0390496 | 0.1250108 | 0.07651545 | 0.1212395 | 0.1312494 | 0.1250023
[5 empty] | 0.01654134 | 0.1248 |  |  | 0.03923168 | 0.1258173 | 0.07573951 | 0.1220217 | 0.1312533 | 0.1258087
[5 empty] | 0.01835095 | 0.1256 |  |  | 0.03891421 | 0.1266239 | 0.07525403 | 0.1228039 | 0.1315683 | 0.1266152
[5 empty] | 0.01616016 | 0.1264 |  |  | 0.03899717 | 0.1274304 | 0.07445907 | 0.123586 | 0.1327949 | 0.1274217
[5 empty] | 0.01796895 | 0.1272 |  |  | 0.03918057 | 0.1282369 | 0.0733547 | 0.1243682 | 0.1323337 | 0.1282281
[5 empty] | 0.01577733 | 0.128 |  |  | 0.03886441 | 0.1290434 | 0.07294096 | 0.1251504 | 0.1327853 | 0.1290346
[5 empty] | 0.01558528 | 0.1288 |  |  | 0.03904869 | 0.12985 | 0.07201792 | 0.1259326 | 0.1326501 | 0.1298411
[5 empty] | 0.01539281 | 0.1296 |  |  | 0.03893339 | 0.1306565 | 0.07128564 | 0.1267148 | 0.1326289 | 0.1306475
[5 empty] | 0.01519992 | 0.1304 |  |  | 0.03871854 | 0.131463 | 0.07124417 | 0.127497 | 0.133522 | 0.131454
[5 empty] | 0.01700659 | 0.1312 |  |  | 0.03870411 | 0.1322695 | 0.07009358 | 0.1282792 | 0.1325301 | 0.1322605
[5 empty] | 0.01481283 | 0.132 |  |  | 0.03869011 | 0.133076 | 0.06983392 | 0.1290614 | 0.1326538 | 0.1330669
[5 empty] | 0.01561863 | 0.1328 |  |  | 0.03897654 | 0.1338826 | 0.06856524 | 0.1298436 | 0.1334936 | 0.1338734
[5 empty] | 0.01442399 | 0.1336 |  |  | 0.0388634 | 0.1346891 | 0.06808762 | 0.1306258 | 0.1343501 | 0.1346799
[5 empty] | 0.01422891 | 0.1344 |  |  | 0.03885068 | 0.1354956 | 0.06670111 | 0.1314079 | 0.1334238 | 0.1354863
[5 empty] | 0.01403337 | 0.1352 |  |  | 0.03863839 | 0.1363021 | 0.06630576 | 0.1321901 | 0.1344152 | 0.1362928
[5 empty] | 0.01483739 | 0.136 |  |  | 0.03902652 | 0.1371086 | 0.06520164 | 0.1329723 | 0.1348251 | 0.1370993
[5 empty] | 0.01364095 | 0.1368 |  |  | 0.03901507 | 0.1379152 | 0.0641888 | 0.1337545 | 0.1356538 | 0.1379057
[5 empty] | 0.01344405 | 0.1376 |  |  | 0.03870405 | 0.1387217 | 0.0641673 | 0.1345367 | 0.134902 | 0.1387122
[5 empty] | 0.01524669 | 0.1384 |  |  | 0.03889344 | 0.1395282 | 0.06333721 | 0.1353189 | 0.1361702 | 0.1395187
[5 empty] | 0.01404886 | 0.1392 |  |  | 0.03898325 | 0.1403347 | 0.06209857 | 0.1361011 | 0.136159 | 0.1403251
[5 empty] | 0.01385057 | 0.14 |  |  | 0.03867348 | 0.1411413 | 0.06085145 | 0.1368833 | 0.136769 | 0.1411316
[5 empty] | 0.0126518 | 0.1408 |  |  | 0.03866412 | 0.1419478 | 0.0606959 | 0.1376655 | 0.1374006 | 0.1419381
[5 empty] | 0.01245255 | 0.1416 |  |  | 0.03885517 | 0.1427543 | 0.05953199 | 0.1384477 | 0.1372546 | 0.1427445
[5 empty] | 0.01325283 | 0.1424 |  |  | 0.03874664 | 0.1435608 | 0.05865978 | 0.1392298 | 0.1380313 | 0.143551
[5 empty] | 0.01205262 | 0.1432 |  |  | 0.03863852 | 0.1443673 | 0.05767931 | 0.140012 | 0.1391314 | 0.1443575
[5 empty] | 0.01385193 | 0.1439999 |  |  | 0.0388308 | 0.1451739 | 0.05699066 | 0.1407942 | 0.1386555 | 0.1451639
[5 empty] | 0.01165075 | 0.1447999 |  |  | 0.0389235 | 0.1459804 | 0.05569388 | 0.1415764 | 0.1397041 | 0.1459704
[5 empty] | 0.01144907 | 0.1455999 |  |  | 0.0388166 | 0.1467869 | 0.05558902 | 0.1423586 | 0.1397778 | 0.1467769
[5 empty] | 0.0112469 | 0.1463999 |  |  | 0.03881011 | 0.1475934 | 0.05377615 | 0.1431408 | 0.1399771 | 0.1475833
[5 empty] | 0.01104422 | 0.1471999 |  |  | 0.03880402 | 0.1483999 | 0.05325532 | 0.143923 | 0.1408025 | 0.1483898
[5 empty] | 0.01184105 | 0.1479999 |  |  | 0.03889834 | 0.1492065 | 0.0520266 | 0.1447052 | 0.1420548 | 0.1491963
[5 empty] | 0.01263736 | 0.1487999 |  |  | 0.03889305 | 0.150013 | 0.05129004 | 0.1454874 | 0.1433343 | 0.1500027
[5 empty] | 0.01243316 | 0.1495999 |  |  | 0.03888817 | 0.1508195 | 0.05034569 | 0.1462696 | 0.1428417 | 0.1508092
[5 empty] | 0.01222845 | 0.1503999 |  |  | 0.03848368 | 0.151626 | 0.04919363 | 0.1470517 | 0.1446775 | 0.1516157
[5 empty] | 0.01202323 | 0.1511999 |  |  | 0.03887959 | 0.1524326 | 0.04843391 | 0.1478339 | 0.1441423 | 0.1524221
[5 empty] | 0.01081748 | 0.1519999 |  |  | 0.0385759 | 0.1532391 | 0.04806658 | 0.1486161 | 0.1461367 | 0.1532286
[5 empty] | 0.0106112 | 0.1527999 |  |  | 0.0386726 | 0.1540456 | 0.0470917 | 0.1493983 | 0.1471611 | 0.1540351
[5 empty] | 0.009404399 | 0.1535999 |  |  | 0.0385697 | 0.1548521 | 0.04610934 | 0.1501805 | 0.1472162 | 0.1548415
[5 empty] | 0.01019706 | 0.1543999 |  |  | 0.03866718 | 0.1556586 | 0.04501955 | 0.1509627 | 0.1476026 | 0.155648
[5 empty] | 0.008989195 | 0.1551999 |  |  | 0.03846506 | 0.1564652 | 0.04372239 | 0.1517449 | 0.1485207 | 0.1564545
[5 empty] | 0.008780787 | 0.1559999 |  |  | 0.03886333 | 0.1572717 | 0.04241791 | 0.1525271 | 0.1497712 | 0.1572609
[5 empty] | 0.01057184 | 0.1567999 |  |  | 0.03846198 | 0.1580782 | 0.04180619 | 0.1533093 | 0.1513546 | 0.1580674
[5 empty] | 0.008362341 | 0.1575999 |  |  | 0.03846102 | 0.1588847 | 0.04098727 | 0.1540915 | 0.1517715 | 0.1588739
[5 empty] | 0.0101523 | 0.1583999 |  |  | 0.03846045 | 0.1596912 | 0.03986121 | 0.1548736 | 0.1530223 | 0.1596803
[5 empty] | 0.008941698 | 0.1591999 |  |  | 0.03866025 | 0.1604978 | 0.03822808 | 0.1556558 | 0.1543078 | 0.1604868