## 1
Общество с ограниченной ответственностью "Инженерная геология" (ООО "ИнжГео") | [11 empty] | Общество с ограниченной ответственностью "Инженерная геология" (ООО "ИнжГео")
Юр. адрес: 117279, г. Москва, ул. Миклухо-Маклая, 36 а, этаж 5, пом. XXIII к. 76-84 | [11 empty] | Юр. адрес: 117279, г. Москва, ул. Миклухо-Маклая, 36 а, этаж 5, пом. XXIII к. 76-84 | [8 empty] | нагр |  |  | X0 | Y0 | R |  | нагр |  |  |  | X0 | Y0 | R | нагр |  |  |  | X0 | Y0 | R |  | нагр |  |  |  | X0 | Y0 | R
Телефон/факс +7 (495) 132-30-00, Адрес электронной почты inbox@inj-geo.ru | [11 empty] | Телефон/факс +7 (495) 132-30-00, Адрес электронной почты inbox@inj-geo.ru | [12 empty] | 0 | [7 empty] | 0 | [6 empty] | 0 | [7 empty] | 0
[21 empty] | девиатор | [6 empty] | девиатор | [6 empty] | девиатор | [7 empty] | девиатор
Испытательная лаборатория ООО «ИнжГео» | [11 empty] | Испытательная лаборатория ООО «ИнжГео» | [8 empty] | x0 | Угол | X | Y |  |  |  | x0 |  | Угол | X | Y |  |  | x0 |  | Угол | X | Y |  |  |  | x0 |  | Угол | X | Y
Адрес места осуществления деятельности лаборатории: г. Москва, просп. Вернадского, д. 51, стр. 1 | [11 empty] | Адрес места осуществления деятельности лаборатории: г. Москва, просп. Вернадского, д. 51, стр. 1 | [9 empty] | 0 | [7 empty] | 0 | [6 empty] | 0 | [7 empty] | 0
Телефон +7(910)4557682, E-mail: slg85@mail.ru | [11 empty] | Телефон +7(910)4557682, E-mail: slg85@mail.ru | [9 empty] | 5 | [7 empty] | 5 | [6 empty] | 5 | [7 empty] | 5
[22 empty] | 10 | [7 empty] | 10 | [6 empty] | 10 | [7 empty] | 10
[12 empty] | Протокол испытаний № 13-63/50 от 18-12-2022 | [9 empty] | 15 | [7 empty] | 15 | [6 empty] | 15 | [7 empty] | 15
[22 empty] | 20 | [7 empty] | 20 | [6 empty] | 20 | [7 empty] | 20
[12 empty] | Наименование и адрес заказчика: Переход трубопровода через р. Енисей | [9 empty] | 25 | [7 empty] | 25 | [6 empty] | 25 | [7 empty] | 25
[12 empty] | Наименование объекта: ООО Регионстрой | [9 empty] | 30 | [7 empty] | 30 | [6 empty] | 30 | [7 empty] | 30
Наименование используемого метода/методики: ГОСТ 12248.4-2020 | [11 empty] | Наименование используемого метода/методики: ГОСТ 12248.3-2020 | [9 empty] | 35 | [7 empty] | 35 | [6 empty] | 35 | [7 empty] | 35
Условия проведения испытания: температура окружающей среды (18 - 25)0С, влажность воздуха (40 - 75)% | [11 empty] | Условия проведения испытания: температура окружающей среды (18 - 25)0С, влажность воздуха (40 - 75)% | [9 empty] | 40 | [7 empty] | 40 | [6 empty] | 40 | [7 empty] | 40
[12 empty] | Дата получение объекта подлежащего испытаниям: 21-11-2022 | [9 empty] | 45 | [7 empty] | 45 | [6 empty] | 45 | [7 empty] | 45
[12 empty] | Дата испытания: 25.10.2022-19.11.2050 | [9 empty] | 50 | [7 empty] | 50 | [6 empty] | 50 | [7 empty] | 50
[22 empty] | 55 | [7 empty] | 55 | [6 empty] | 55 | [7 empty] | 55
Испытание грунтов методом трехосного сжатия | [11 empty] | Испытание грунтов методом трехосного сжатия | [9 empty] | 60 | [7 empty] | 60 | [6 empty] | 60 | [7 empty] | 60
[22 empty] | 65 | [7 empty] | 65 | [6 empty] | 65 | [7 empty] | 65
Лабораторный номер: | [6 empty] | We, д.е. = |  |  |  |  | Лабораторный номер: |  | 1085 |  |  |  | We, д.е. = | 0.595383635 |  |  | 70 | [7 empty] | 70 | [6 empty] | 70 | [7 empty] | 70
Номер скважины: | [6 empty] | ρ, г/см3 = |  |  |  |  | Номер скважины: |  | BH-013 |  |  |  | ρ, г/см3 = | 1.58 |  |  | 75 | [7 empty] | 75 | [6 empty] | 75 | [7 empty] | 75
Глубина отбора, м: | [6 empty] | ρs, г/см3 = |  |  |  |  | Глубина отбора, м: |  | 1.5 |  |  |  | ρs, г/см3 = | 2.71 |  |  | 80 | [7 empty] | 80 | [6 empty] | 80 | [7 empty] | 80
Наименование грунта: | [6 empty] | e, д.е. = |  |  |  |  | Наименование грунта: |  | Суглинок, после оттаивания текучий, легкий песчанистый |  |  |  | e, д.е. = | 1.736386 |  |  | 85 | [7 empty] | 85 | [6 empty] | 85 | [7 empty] | 85
Схема проведения опыта: | [6 empty] | IL, д.е. = |  |  |  |  | Схема проведения опыта: |  | КД |  |  |  | IL, д.е. = | 2.995 |  |  | 90 | [7 empty] | 90 | [6 empty] | 90 | [7 empty] | 90
[22 empty] | 95 | [7 empty] | 95 | [6 empty] | 95 | [7 empty] | 95
[22 empty] | 100 | [7 empty] | 100 | [6 empty] | 100 | [7 empty] | 100
Результаты испытаний | [11 empty] | Результаты испытаний | [9 empty] | 105 | [7 empty] | 105 | [6 empty] | 105 | [7 empty] | 105
[22 empty] | 110 | [7 empty] | 110 | [6 empty] | 110 | [7 empty] | 110
[22 empty] | 115 | [7 empty] | 115 | [6 empty] | 115 | [7 empty] | 115
[22 empty] | 120 | [7 empty] | 120 | [6 empty] | 120 | [7 empty] | 120
[22 empty] | 125 | [7 empty] | 125 | [6 empty] | 125 | [7 empty] | 125
[22 empty] | 130 | [7 empty] | 130 | [6 empty] | 130 | [7 empty] | 130
[22 empty] | 135 | [7 empty] | 135 | [6 empty] | 135 | [7 empty] | 135
[22 empty] | 140 | [7 empty] | 140 | [6 empty] | 140 | [7 empty] | 140
[22 empty] | 145 | [7 empty] | 145 | [6 empty] | 145 | [7 empty] | 145
[22 empty] | 150 | [7 empty] | 150 | [6 empty] | 150 | [7 empty] | 150
[22 empty] | 155 | [7 empty] | 155 | [6 empty] | 155 | [7 empty] | 155
[22 empty] | 160 | [7 empty] | 160 | [6 empty] | 160 | [7 empty] | 160
[22 empty] | 165 | [7 empty] | 165 | [6 empty] | 165 | [7 empty] | 165
[22 empty] | 170 | [7 empty] | 170 | [6 empty] | 170 | [7 empty] | 170
[22 empty] | 175 | [7 empty] | 175 | [6 empty] | 175 | [7 empty] | 175
[22 empty] | 180 | [7 empty] | 180 | [6 empty] | 180 | [7 empty] | 180
[13 empty] | Давление в камере, Мпа σ3 | Вертикальная нагрузка, Мпа σ1 | Поровое давление, Мпа u
| K0, д.е. | 0.809191 |  |  |  |  | Коэфф. Точки | [5 empty] | 1 | 1.541964 | [5 empty] | 1 | [6 empty] | σ3,кПа | σ1,кПа | u, кПа |  |  |  | 4
| q_zg, МПа | 0.809191 | [10 empty] | 1.1 | 1.689124 | [27 empty] | δ3, Мпа | δ1-δ3, МПа | δ1, МПа | δ1, КПа
|  |  | Модуль деформации, МПа: | [9 empty] | 1.2 | 1.836285 | [21 empty] | С, МПа:
|  |  | Е0= |  | Точки модуля (полное напр.), МПа |  |  |  | 0.809191 | 1.294706 | [25 empty] | φ, град:
|  |  | E50 = |  | qf (полное напр.), МПа |  |  |  | 1.873926 | [26 empty] | E, Мпа
|  |  | Коэф. Поперечной деформации, ϑ = | [9 empty] | Эффективные значения угла внутреннего трения и удельного сцепления ϕ', С' | [13 empty] | x | 0
[13 empty] | ϕ', град. = | 11 | [12 empty] | y |  |  |  | С, кПа | φ,°
[13 empty] | С', МПа = | 0.029
| Исполнитель: | [6 empty] | Морозов Д.С. |  |  |  |  | Исполнитель: |  |  |  |  | Морозов Д.С.
| Начальник исп. лаборатории: | [6 empty] | Семиколенова Л.Г. |  |  |  |  | Начальник исп. лаборатории: |  |  |  |  | Семиколенова Л.Г.
Лист 1 , всего листов 2 | [11 empty] | Лист 2 , всего листов 2
Частичное воспроизведение протокола испытаний без письменного разрешения ООО «ИнжГео» ЗАПРЕЩАЕТСЯ | [11 empty] | Частичное воспроизведение протокола испытаний без письменного разрешения ООО «ИнжГео» ЗАПРЕЩАЕТСЯ
[5 empty] | второй график |  | первый график | [9 empty] | К Пуассона
dev50 | epsE50 | ind | devE0 | epsE0 | dev | eps | sigma |  | dev1 | eps1 | dev2 | eps2 | dev3 | eps3 |  | Глины
0.8739263 | 0.01070185 |  |  |  | 0 | 0 |  |  | 0.032 | 0.0002351176 | 0 | 0 | 0 | 0 |  | < 0 | 0,20-0,30
ind |  |  |  |  | 0.04964654 | 0.00075662 |  |  | 0.08042929 | 0.0007359143 | 0.117 | 0.0008494554 | 0.071 | 0.0004391139 |  | 0-0,25 | 0,30-0,38
2 |  |  |  |  | 0.08373398 | 0.00151324 |  |  | 0.15651 | 0.001471829 | 0.1723885 | 0.00147304 | 0.1855013 | 0.00147163 |  | 0,25< | 0,38-0,45
E0 |  |  |  |  | 0.2587032 | 0.00226986 |  |  | 0.2174052 | 0.002207743 | 0.2269828 | 0.002209559 | 0.2559406 | 0.002207445 |  | Суглинки | 0,35-0,37
epsE0 | devE0 |  |  |  | 0.2739952 | 0.00302648 |  |  | 0.2550532 | 0.002943657 | 0.2722517 | 0.002946079 | 0.3181424 | 0.00327936 |  | Пески и супеси | 0,30-0,35
0.003567283 | 0.4855146 |  |  |  | 0.4855146 | 0.003567283 |  |  | 0.270982 | 0.003318367 | 0.2945622 | 0.003564351 | 0.3269352 | 0.003679075
[5 empty] | 0.4384471 | 0.00453972 |  |  | 0.2890077 | 0.004415486 | 0.3056353 | 0.004419119 | 0.3370301 | 0.00441489
График E50 |  | График E |  |  | 0.514119 | 0.00529634 |  |  | 0.3005028 | 0.0051514 | 0.3222255 | 0.005155639 | 0.3558235 | 0.005150705
eps | q | sigma |  |  | 0.5477071 | 0.00605296 |  |  | 0.3157721 | 0.005887314 | 0.3353923 | 0.005892158 | 0.3708221 | 0.005886521
Горизонтальная линия E50 |  | Касательная |  |  | 0.6640454 | 0.00680958 |  |  | 0.3261214 | 0.006623229 | 0.3481406 | 0.006628678 | 0.3833326 | 0.006622336
0 |  | a | b |  | 0.6639678 | 0.0075662 |  |  | 0.3409566 | 0.007359143 | 0.3631752 | 0.007365198 | 0.3962617 | 0.007358151
|  |  | 0 |  | 0.7383085 | 0.00832282 |  |  | 0.3497834 | 0.008095057 | 0.3742006 | 0.008101718 | 0.4103161 | 0.008093966
Вертикальная линия E50 |  | p1 и p2 |  |  | 0.7369014 | 0.00907944 |  |  | 0.3595078 | 0.008830971 | 0.3867217 | 0.008838238 | 0.4240024 | 0.008829781
| 0 | 0 |  |  | 0.6935806 | 0.009836059 |  |  | 0.3690355 | 0.009566886 | 0.3958432 | 0.009574757 | 0.4362275 | 0.009565596
[5 empty] | 0.8739263 | 0.01070185 |  |  | 0.3828724 | 0.0103028 | 0.4079698 | 0.01031128 | 0.449298 | 0.01030141
Касательная линия E50 |  |  |  |  | 0.7623415 | 0.0113493 |  |  | 0.3899244 | 0.01103871 | 0.4216062 | 0.0110478 | 0.4599205 | 0.01103723
0 | 0 | Горизонтальная 1 |  |  | 0.8960402 | 0.01210592 |  |  | 0.4024972 | 0.01177463 | 0.4282572 | 0.01178432 | 0.4726019 | 0.01177304
[5 empty] | 0.8771822 | 0.01286254 |  |  | 0.4095968 | 0.01251054 | 0.4409275 | 0.01252084 | 0.4812488 | 0.01250886
Горизонтальная линия qкр |  |  |  |  | 0.8976755 | 0.01361916 |  |  | 0.4209288 | 0.01324646 | 0.4474218 | 0.01325736 | 0.4901678 | 0.01324467
Горизонтальная линия q |  | Горизонтальная 2 |  |  | 0.8734285 | 0.01437578 |  |  | 0.4273993 | 0.01398237 | 0.4596449 | 0.01399388 | 0.5022657 | 0.01398049
0 |  | 0 |  |  | 1.020349 | 0.0151324 |  |  | 0.4354139 | 0.01471829 | 0.4657015 | 0.0147304 | 0.5097492 | 0.0147163
[5 empty] | 1.015346 | 0.01588902 |  |  | 0.4439787 | 0.0154542 | 0.4737962 | 0.01546692 | 0.521225 | 0.01545212
Вертикальная линия q |  |  |  |  | 1.068327 | 0.01664564 |  |  | 0.4516993 | 0.01619011 | 0.4862339 | 0.01620344 | 0.5299998 | 0.01618793
| 0 |  |  |  | 1.053201 | 0.01740226 |  |  | 0.4563816 | 0.01692603 | 0.4934192 | 0.01693996 | 0.5382803 | 0.01692375
[5 empty] | 1.062875 | 0.01815888 |  |  | 0.4638315 | 0.01766194 | 0.499357 | 0.01767648 | 0.5454732 | 0.01765956
[5 empty] | 1.187258 | 0.0189155 |  |  | 0.4723547 | 0.01839786 | 0.5089519 | 0.018413 | 0.5519851 | 0.01839538
[5 empty] | 1.148258 | 0.01967212 |  |  | 0.4739572 | 0.01913377 | 0.5139086 | 0.01914951 | 0.5566229 | 0.01913119
[5 empty] | 1.208784 | 0.02042874 |  |  | 0.4827448 | 0.01986969 | 0.5207319 | 0.01988603 | 0.5669931 | 0.01986701
[5 empty] | 1.208743 | 0.02118536 |  |  | 0.4849233 | 0.0206056 | 0.5258265 | 0.02062255 | 0.5691025 | 0.02060282
[5 empty] | 1.287043 | 0.02194198 |  |  | 0.4931985 | 0.02134151 | 0.5313971 | 0.02135907 | 0.5748578 | 0.02133864
[5 empty] | 1.276594 | 0.0226986 |  |  | 0.4967763 | 0.02207743 | 0.5379485 | 0.02209559 | 0.5812656 | 0.02207445
[5 empty] | 1.316303 | 0.02345522 |  |  | 0.5028625 | 0.02281334 | 0.5392854 | 0.02283211 | 0.5881328 | 0.02281027
[5 empty] | 1.306078 | 0.02421184 |  |  | 0.506563 | 0.02354926 | 0.5452125 | 0.02356863 | 0.5967659 | 0.02354608
[5 empty] | 1.495828 | 0.02496846 |  |  | 0.5105835 | 0.02428517 | 0.5518346 | 0.02430515 | 0.5990717 | 0.0242819
[5 empty] | 1.41346 | 0.02572508 |  |  | 0.51593 | 0.02502109 | 0.5558563 | 0.02504167 | 0.6034568 | 0.02501771
[5 empty] | 1.383883 | 0.0264817 |  |  | 0.5164082 | 0.025757 | 0.5569824 | 0.02577819 | 0.6059281 | 0.02575353
[5 empty] | 1.534006 | 0.02723832 |  |  | 0.519524 | 0.02649291 | 0.5655177 | 0.02651471 | 0.6100921 | 0.02648934
[5 empty] | 1.509736 | 0.02799494 |  |  | 0.5206832 | 0.02722883 | 0.5693668 | 0.02725123 | 0.6160556 | 0.02722516
[5 empty] | 1.475982 | 0.02875156 |  |  | 0.5247917 | 0.02796474 | 0.5717346 | 0.02798775 | 0.6143253 | 0.02796097
[5 empty] | 1.490651 | 0.02950818 |  |  | 0.5300553 | 0.02870066 | 0.5731256 | 0.02872427 | 0.6197078 | 0.02869679
[5 empty] | 1.639652 | 0.0302648 |  |  | 0.5313798 | 0.02943657 | 0.5758447 | 0.02946079 | 0.6228099 | 0.0294326
[5 empty] | 1.530894 | 0.03102142 |  |  | 0.5324712 | 0.03017249 | 0.5785966 | 0.03019731 | 0.6245383 | 0.03016842
[5 empty] | 1.527284 | 0.03177804 |  |  | 0.5334351 | 0.0309084 | 0.579986 | 0.03093383 | 0.6290997 | 0.03090423
[5 empty] | 1.545731 | 0.03253466 |  |  | 0.5369774 | 0.03164431 | 0.5793176 | 0.03167035 | 0.6273007 | 0.03164005
[5 empty] | 1.686143 | 0.03329128 |  |  | 0.5373041 | 0.03238023 | 0.5827961 | 0.03240687 | 0.6285481 | 0.03237586
[5 empty] | 1.700427 | 0.0340479 |  |  | 0.5394209 | 0.03311614 | 0.5856264 | 0.03314339 | 0.6297485 | 0.03311168
[5 empty] | 1.715493 | 0.03480452 |  |  | 0.5402336 | 0.03385206 | 0.585713 | 0.03387991 | 0.6293088 | 0.03384749
[5 empty] | 1.742249 | 0.03556114 |  |  | 0.5362481 | 0.03458797 | 0.5879609 | 0.03461643 | 0.6350355 | 0.03458331
[5 empty] | 1.747853 | 0.03631776 |  |  | 0.5372703 | 0.03532389 | 0.5851746 | 0.03535295 | 0.6356353 | 0.03531912
[5 empty] | 1.665729 | 0.03707438 |  |  | 0.541964 | 0.0360598 | 0.5891244 | 0.03608947 | 0.6362848 | 0.03605494
[5 empty] | 1.603897 | 0.037831 |  |  | 0.5365544 | 0.03679571 | 0.588809 | 0.03682599 | 0.6355742 | 0.03679075
[5 empty] | 1.67531 | 0.03858762 |  |  | 0.5398965 | 0.03753163 | 0.584495 | 0.03756251 | 0.6342519 | 0.03752657
[5 empty] | 1.614001 | 0.03934424 |  |  | 0.5363391 | 0.03826754 | 0.5850361 | 0.03829903 | 0.6341341 | 0.03826238
[5 empty] | 1.630005 | 0.04010086 |  |  | 0.5393055 | 0.03900346 | 0.5836577 | 0.03903555 | 0.6331486 | 0.0389982
[5 empty] | 1.598358 | 0.04085748 |  |  | 0.5359191 | 0.03973937 | 0.5830854 | 0.03977207 | 0.6309234 | 0.03973401
[5 empty] | 1.610092 | 0.0416141 |  |  | 0.5338032 | 0.04047529 | 0.5811446 | 0.04050859 | 0.6284862 | 0.04046983
[5 empty] | 1.573242 | 0.04237072 |  |  | 0.5301811 | 0.0412112 | 0.5760608 | 0.04124511 | 0.6249649 | 0.04120564
[5 empty] | 1.562844 | 0.04312734 |  |  | 0.5283763 | 0.04194711 | 0.5744595 | 0.04198163 | 0.6203874 | 0.04194146
[5 empty] | 1.624931 | 0.04388396 |  |  | 0.523712 | 0.04268303 | 0.5684663 | 0.04271815 | 0.6170815 | 0.04267727
[5 empty] | 1.702537 | 0.04464058 |  |  | 0.5186117 | 0.04341894 | 0.5656066 | 0.04345467 | 0.6108749 | 0.04341309
[5 empty] | 1.651697 | 0.0453972 |  |  | 0.5154987 | 0.04415486 | 0.5630059 | 0.04419119 | 0.6032957 | 0.0441489
[5 empty] | 1.561446 | 0.04615382 |  |  | 0.5113964 | 0.04489077 | 0.5551897 | 0.04492771 | 0.6026716 | 0.04488472
[5 empty] | 1.532817 | 0.04691044 |  |  | 0.5092281 | 0.04562669 | 0.5529835 | 0.04566423 | 0.5960304 | 0.04562053
[5 empty] | 1.528846 | 0.04766706 |  |  | 0.5041172 | 0.0463626 | 0.5484128 | 0.04640075 | 0.5919 | 0.04635635
[5 empty] | 1.618566 | 0.04842368 |  |  | 0.497587 | 0.04709851 | 0.5426031 | 0.04713727 | 0.5862083 | 0.04709216
[5 empty] | 1.575012 | 0.0491803 |  |  | 0.4946608 | 0.04783443 | 0.53578 | 0.04787379 | 0.5791831 | 0.04782798
[5 empty] | 1.506218 | 0.04993692 |  |  | 0.4882622 | 0.04857034 | 0.5303688 | 0.04861031 | 0.5720522 | 0.04856379
[5 empty] | 1.585219 | 0.05069354 |  |  | 0.4806143 | 0.04930626 | 0.5209951 | 0.04934683 | 0.5633435 | 0.04929961
[5 empty] | 1.502049 | 0.05145016 |  |  | 0.4752406 | 0.05004217 | 0.5186844 | 0.05008335 | 0.5570848 | 0.05003542
[5 empty] | 1.539743 | 0.05220678 |  |  | 0.4675644 | 0.05077809 | 0.5088622 | 0.05081987 | 0.5496039 | 0.05077124
[5 empty] | 1.488334 | 0.0529634 |  |  | 0.4662091 | 0.051514 | 0.5014539 | 0.05155639 | 0.5432288 | 0.05150705
[5 empty] | 1.514858 | 0.05372002 |  |  | 0.460398 | 0.05224991 | 0.4957851 | 0.05229291 | 0.5386872 | 0.05224287
[5 empty] | 1.587348 | 0.05447664 |  |  | 0.4512545 | 0.05298583 | 0.4930814 | 0.05302943 | 0.532207 | 0.05297868
[5 empty] | 1.463839 | 0.05523326 |  |  | 0.4475019 | 0.05372174 | 0.484068 | 0.05376595 | 0.521516 | 0.0537145
[5 empty] | 1.471366 | 0.05598988 |  |  | 0.4380637 | 0.05445766 | 0.4763707 | 0.05450247 | 0.5173422 | 0.05445031
[5 empty] | 1.480963 | 0.0567465 |  |  | 0.4368631 | 0.05519357 | 0.4705148 | 0.05523899 | 0.5087132 | 0.05518613
[5 empty] | 1.560663 | 0.05750312 |  |  | 0.4284236 | 0.05592949 | 0.4668258 | 0.05597551 | 0.498057 | 0.05592195
[5 empty] | 1.441503 | 0.05825974 |  |  | 0.4227684 | 0.0566654 | 0.4557294 | 0.05671202 | 0.4912014 | 0.05665776
[5 empty] | 1.470515 | 0.05901636 |  |  | 0.4173209 | 0.05740131 | 0.4528508 | 0.05744854 | 0.4854743 | 0.05739358
[5 empty] | 1.414734 | 0.05977298 |  |  | 0.4134046 | 0.05813723 | 0.4470158 | 0.05818506 | 0.4815034 | 0.05812939
[5 empty] | 1.446196 | 0.0605296 |  |  | 0.4079426 | 0.05887314 | 0.4400496 | 0.05892158 | 0.4743168 | 0.05886521
[5 empty] | 1.446933 | 0.06128622 |  |  | 0.3991585 | 0.05960906 | 0.437178 | 0.0596581 | 0.465842 | 0.05960102
[5 empty] | 1.421981 | 0.06204284 |  |  | 0.3945756 | 0.06034497 | 0.4281262 | 0.06039462 | 0.4607071 | 0.06033684
[5 empty] | 1.471374 | 0.06279946 |  |  | 0.3891172 | 0.06108089 | 0.4227199 | 0.06113114 | 0.4592399 | 0.06107265
[5 empty] | 1.404146 | 0.06355608 |  |  | 0.3854066 | 0.0618168 | 0.4175845 | 0.06186766 | 0.4508682 | 0.06180847
[5 empty] | 1.364332 | 0.0643127 |  |  | 0.3814673 | 0.06255271 | 0.4135456 | 0.06260418 | 0.4432199 | 0.06254428
[5 empty] | 1.317965 | 0.06506932 |  |  | 0.3783226 | 0.06328863 | 0.4087285 | 0.0633407 | 0.4418227 | 0.0632801
[5 empty] | 1.397082 | 0.06582594 |  |  | 0.3753958 | 0.06402454 | 0.4043589 | 0.06407722 | 0.4398046 | 0.06401591
[5 empty] | 1.318642 | 0.06658256 |  |  | 0.3731629 | 0.06476046 | 0.4049103 | 0.06481374 | 0.4337356 | 0.06475173
[5 empty] | 1.339191 | 0.06733918 |  |  | 0.3696307 | 0.06549637 | 0.3968624 | 0.06555026 | 0.4317665 | 0.06548754
[5 empty] | 1.335653 | 0.0680958 |  |  | 0.3661502 | 0.06623229 | 0.3963616 | 0.06628678 | 0.4269399 | 0.06622336
[5 empty] | 1.352039 | 0.06885242 |  |  | 0.3602281 | 0.0669682 | 0.392415 | 0.0670233 | 0.4235638 | 0.06695917
[5 empty] | 1.29136 | 0.06960904 |  |  | 0.3591706 | 0.06770411 | 0.3869296 | 0.06775982 | 0.4177456 | 0.06769499
[5 empty] | 1.296626 | 0.07036566 |  |  | 0.3560843 | 0.06844003 | 0.3811125 | 0.06849634 | 0.4107932 | 0.0684308
[5 empty] | 1.298849 | 0.07112228 |  |  | 0.3534755 | 0.06917594 | 0.3806708 | 0.06923286 | 0.4087141 | 0.06916662
[5 empty] | 1.380039 | 0.0718789 |  |  | 0.3446509 | 0.06991186 | 0.3756116 | 0.06996938 | 0.4025161 | 0.06990243
[5 empty] | 1.384208 | 0.07263552 |  |  | 0.3445167 | 0.07064777 | 0.3697418 | 0.0707059 | 0.4008068 | 0.07063825
[5 empty] | 1.366366 | 0.07339214 |  |  | 0.3408794 | 0.07138369 | 0.3685686 | 0.07144242 | 0.395194 | 0.07137406
[5 empty] | 1.308525 | 0.07414876 |  |  | 0.3386455 | 0.0721196 | 0.364599 | 0.07217894 | 0.3914852 | 0.07210988
[5 empty] | 1.235696 | 0.07490538 |  |  | 0.3319215 | 0.07285551 | 0.3607401 | 0.07291546 | 0.3898883 | 0.07284569
[5 empty] | 1.279889 | 0.075662 |  |  | 0.3296138 | 0.07359143 | 0.3590989 | 0.07365198 | 0.3850108 | 0.07358151
[5 empty] | 1.274115 | 0.07641862 |  |  | 0.3268288 | 0.07432734 | 0.3555825 | 0.0743885 | 0.3805604 | 0.07431732
[5 empty] | 1.242385 | 0.07717524 |  |  | 0.3212729 | 0.07506326 | 0.349798 | 0.07512502 | 0.3768449 | 0.07505314
[5 empty] | 1.268711 | 0.07793186 |  |  | 0.3214527 | 0.07579917 | 0.3448524 | 0.07586154 | 0.3734719 | 0.07578895
[5 empty] | 1.209103 | 0.07868848 |  |  | 0.3159746 | 0.07653509 | 0.3405527 | 0.07659806 | 0.366749 | 0.07652477
[5 empty] | 1.224572 | 0.0794451 |  |  | 0.3137451 | 0.077271 | 0.3402061 | 0.07733458 | 0.3660841 | 0.07726058
[5 empty] | 1.23613 | 0.08020172 |  |  | 0.3072705 | 0.07800691 | 0.3354197 | 0.0780711 | 0.3563846 | 0.0779964
[5 empty] | 1.320786 | 0.08095834 |  |  | 0.3083573 | 0.07874283 | 0.3292003 | 0.07880762 | 0.3578584 | 0.07873221
[5 empty] | 1.328553 | 0.08171496 |  |  | 0.305212 | 0.07947874 | 0.3295553 | 0.07954414 | 0.3492131 | 0.07946803
[5 empty] | 1.29944 | 0.08247158 |  |  | 0.300241 | 0.08021466 | 0.3264914 | 0.08028066 | 0.3451564 | 0.08020384
[5 empty] | 1.34246 | 0.0832282 |  |  | 0.2979508 | 0.08095057 | 0.318016 | 0.08101718 | 0.3430959 | 0.08093966
[5 empty] | 1.204622 | 0.08398482 |  |  | 0.2922479 | 0.08168649 | 0.3181359 | 0.0817537 | 0.3436394 | 0.08167547
[5 empty] | 1.288939 | 0.08474144 |  |  | 0.2905386 | 0.0824224 | 0.3157583 | 0.08249022 | 0.3371945 | 0.08241129
[5 empty] | 1.29042 | 0.08549806 |  |  | 0.2911294 | 0.08315831 | 0.3139903 | 0.08322674 | 0.3347689 | 0.0831471
[5 empty] | 1.244077 | 0.08625468 |  |  | 0.2885268 | 0.08389423 | 0.3067388 | 0.08396326 | 0.3343703 | 0.08388292
[5 empty] | 1.265921 | 0.0870113 |  |  | 0.2860372 | 0.08463014 | 0.305211 | 0.08469978 | 0.3261064 | 0.08461873
[5 empty] | 1.228963 | 0.08776792 |  |  | 0.2798671 | 0.08536606 | 0.3014139 | 0.0854363 | 0.3267848 | 0.08535455
[5 empty] | 1.252213 | 0.08852454 |  |  | 0.2782229 | 0.08610197 | 0.2999546 | 0.08617282 | 0.3248133 | 0.08609036
[5 empty] | 1.176683 | 0.08928116 |  |  | 0.275711 | 0.08683789 | 0.3015401 | 0.08690934 | 0.3182994 | 0.08682618
[5 empty] | 1.175384 | 0.09003778 |  |  | 0.277038 | 0.0875738 | 0.2941775 | 0.08764586 | 0.3198509 | 0.08756199
[5 empty] | 1.256326 | 0.0907944 |  |  | 0.2753103 | 0.08830971 | 0.2936738 | 0.08838238 | 0.3181755 | 0.08829781
[5 empty] | 1.165521 | 0.09155102 |  |  | 0.2704342 | 0.08904563 | 0.2905362 | 0.0891189 | 0.3117808 | 0.08903362
[5 empty] | 1.269979 | 0.09230764 |  |  | 0.2672163 | 0.08978154 | 0.2887717 | 0.08985542 | 0.3140746 | 0.08976944
[5 empty] | 1.261712 | 0.09306426 |  |  | 0.266063 | 0.09051746 | 0.2899873 | 0.09059194 | 0.3109644 | 0.09050525
[5 empty] | 1.22073 | 0.09382087 |  |  | 0.2689808 | 0.09125337 | 0.2896901 | 0.09132846 | 0.3098581 | 0.09124107
[5 empty] | 1.163045 | 0.09457749 |  |  | 0.2645761 | 0.09198929 | 0.2872871 | 0.09206498 | 0.3110632 | 0.09197688
[5 empty] | 1.193667 | 0.09533411 |  |  | 0.2653553 | 0.0927252 | 0.2866855 | 0.0928015 | 0.3049875 | 0.0927127
[5 empty] | 1.180607 | 0.09609073 |  |  | 0.262025 | 0.09346111 | 0.2880922 | 0.09353801 | 0.3057385 | 0.09344851
[5 empty] | 1.193877 | 0.09684735 |  |  | 0.2642915 | 0.09419703 | 0.2859144 | 0.09427453 | 0.3055241 | 0.09418433
[5 empty] | 1.275487 | 0.09760397 |  |  | 0.2663613 | 0.09493294 | 0.2845591 | 0.09501105 | 0.3069519 | 0.09492014
[5 empty] | 1.286438 | 0.09836059 |  |  | 0.2634346 | 0.09566886 | 0.2827271 | 0.09574757 | 0.3052218 | 0.09565596
[5 empty] | 1.245638 | 0.09911721 |  |  | 0.2614573 | 0.09640477 | 0.2837593 | 0.09648409 | 0.307869 | 0.09639177
[5 empty] | 1.118057 | 0.09987383 |  |  | 0.2670116 | 0.09714069 | 0.2850358 | 0.09722061 | 0.3067727 | 0.09712759
[5 empty] | 1.185686 | 0.1006305 |  |  | 0.2665928 | 0.0978766 | 0.2866513 | 0.09795713 | 0.3080274 | 0.0978634
[5 empty] | 1.198518 | 0.1013871 |  |  | 0.2627963 | 0.09861251 | 0.2876007 | 0.09869365 | 0.3076275 | 0.09859922
[5 empty] | 1.273545 | 0.1021437 |  |  | 0.2656173 | 0.09934843 | 0.2846789 | 0.09943017 | 0.3102673 | 0.09933503
[5 empty] | 1.238759 | 0.1029003 |  |  | 0.2659511 | 0.1000843 | 0.2849807 | 0.1001667 | 0.3113413 | 0.1000708
[5 empty] | 1.125153 | 0.1036569 |  |  | 0.266693 | 0.1008203 | 0.291401 | 0.1009032 | 0.3104439 | 0.1008067
[5 empty] | 1.291718 | 0.1044136 |  |  | 0.2694384 | 0.1015562 | 0.2873346 | 0.1016397 | 0.3114695 | 0.1015425
[5 empty] | 1.147447 | 0.1051702 |  |  | 0.2699825 | 0.1022921 | 0.2933764 | 0.1023763 | 0.3139126 | 0.1022783
[5 empty] | 1.278332 | 0.1059268 |  |  | 0.2697205 | 0.103028 | 0.2925212 | 0.1031128 | 0.3122675 | 0.1030141
[5 empty] | 1.267365 | 0.1066834 |  |  | 0.2737479 | 0.1037639 | 0.2949639 | 0.1038493 | 0.3161286 | 0.1037499
[5 empty] | 1.212538 | 0.10744 |  |  | 0.2750599 | 0.1044998 | 0.2970994 | 0.1045858 | 0.3157905 | 0.1044857
[5 empty] | 1.189844 | 0.1081967 |  |  | 0.2747518 | 0.1052357 | 0.2964225 | 0.1053223 | 0.3175473 | 0.1052216
[5 empty] | 1.141275 | 0.1089533 |  |  | 0.2774189 | 0.1059717 | 0.300028 | 0.1060589 | 0.3168937 | 0.1059574
[5 empty] | 1.272823 | 0.1097099 |  |  | 0.2753565 | 0.1067076 | 0.2969108 | 0.1067954 | 0.323024 | 0.1066932
[5 empty] | 1.19948 | 0.1104665 |  |  | 0.2818599 | 0.1074435 | 0.3012658 | 0.1075319 | 0.3256326 | 0.107429
[5 empty] | 1.279238 | 0.1112231 |  |  | 0.2809244 | 0.1081794 | 0.3026878 | 0.1082684 | 0.3271139 | 0.1081648
[5 empty] | 1.26709 | 0.1119798 |  |  | 0.2839452 | 0.1089153 | 0.3032717 | 0.1090049 | 0.3272623 | 0.1089006
[5 empty] | 1.176028 | 0.1127364 |  |  | 0.2862178 | 0.1096512 | 0.3090123 | 0.1097415 | 0.3282723 | 0.1096364
[5 empty] | 1.302044 | 0.113493 |  |  | 0.2840374 | 0.1103871 | 0.3098045 | 0.110478 | 0.3301382 | 0.1103723
[5 empty] | 1.22113 | 0.1142496 |  |  | 0.2903992 | 0.1111231 | 0.3082431 | 0.1112145 | 0.3357546 | 0.1111081
[5 empty] | 1.251279 | 0.1150062 |  |  | 0.2900986 | 0.111859 | 0.311323 | 0.111951 | 0.3391157 | 0.1118439
[5 empty] | 1.265482 | 0.1157629 |  |  | 0.2892309 | 0.1125949 | 0.313439 | 0.1126875 | 0.340116 | 0.1125797
[5 empty] | 1.328732 | 0.1165195 |  |  | 0.2948913 | 0.1133308 | 0.3153861 | 0.113424 | 0.3413499 | 0.1133155
[5 empty] | 1.254021 | 0.1172761 |  |  | 0.2931753 | 0.1140667 | 0.3191589 | 0.1141606 | 0.3446118 | 0.1140513
[5 empty] | 1.207342 | 0.1180327 |  |  | 0.296778 | 0.1148026 | 0.3206525 | 0.1148971 | 0.3482962 | 0.1147872
[5 empty] | 1.276686 | 0.1187893 |  |  | 0.2987948 | 0.1155385 | 0.3233616 | 0.1156336 | 0.3464974 | 0.115523
[5 empty] | 1.329045 | 0.119546 |  |  | 0.3028209 | 0.1162745 | 0.3286812 | 0.1163701 | 0.3524099 | 0.1162588
[5 empty] | 1.187413 | 0.1203026 |  |  | 0.3039517 | 0.1170104 | 0.328206 | 0.1171066 | 0.3504281 | 0.1169946
[5 empty] | 1.356781 | 0.1210592 |  |  | 0.3082825 | 0.1177463 | 0.3282309 | 0.1178432 | 0.3532463 | 0.1177304
[5 empty] | 1.210213 | 0.1218158 |  |  | 0.3052542 | 0.1184822 | 0.3327988 | 0.1185797 | 0.358713 | 0.1184662
[5 empty] | 1.238862 | 0.1225724 |  |  | 0.309857 | 0.1192181 | 0.3350101 | 0.1193162 | 0.3605363 | 0.119202
[5 empty] | 1.308734 | 0.1233291 |  |  | 0.3117939 | 0.119954 | 0.3354688 | 0.1200527 | 0.3634199 | 0.1199379
[5 empty] | 1.358829 | 0.1240857 |  |  | 0.3165657 | 0.1206899 | 0.3410755 | 0.1207892 | 0.3646646 | 0.1206737
[5 empty] | 1.348148 | 0.1248423 |  |  | 0.3181728 | 0.1214259 | 0.3446307 | 0.1215258 | 0.3690709 | 0.1214095
[5 empty] | 1.372693 | 0.1255989 |  |  | 0.3212158 | 0.1221618 | 0.3434351 | 0.1222623 | 0.3738394 | 0.1221453
[5 empty] | 1.288464 | 0.1263555 |  |  | 0.3210953 | 0.1228977 | 0.3485893 | 0.1229988 | 0.3775709 | 0.1228811
[5 empty] | 1.307463 | 0.1271122 |  |  | 0.3273118 | 0.1236336 | 0.353794 | 0.1237353 | 0.380466 | 0.1236169
[5 empty] | 1.35169 | 0.1278688 |  |  | 0.3272661 | 0.1243695 | 0.3544497 | 0.1244718 | 0.3814253 | 0.1243527
[5 empty] | 1.366146 | 0.1286254 |  |  | 0.3328585 | 0.1251054 | 0.361457 | 0.1252084 | 0.3845494 | 0.1250886
[5 empty] | 1.334833 | 0.129382 |  |  | 0.3382898 | 0.1258413 | 0.3607165 | 0.1259449 | 0.393339 | 0.1258244
[5 empty] | 1.33175 | 0.1301386 |  |  | 0.3410604 | 0.1265773 | 0.365929 | 0.1266814 | 0.3957947 | 0.1265602
[5 empty] | 1.327901 | 0.1308953 |  |  | 0.341171 | 0.1273132 | 0.3705949 | 0.1274179 | 0.4004172 | 0.127296
[5 empty] | 1.258284 | 0.1316519 |  |  | 0.3453222 | 0.1280491 | 0.3774148 | 0.1281544 | 0.4046071 | 0.1280318
[5 empty] | 1.291902 | 0.1324085 |  |  | 0.3494144 | 0.128785 | 0.3830895 | 0.128891 | 0.4110649 | 0.1287676
[5 empty] | 1.421755 | 0.1331651 |  |  | 0.3532483 | 0.1295209 | 0.3872195 | 0.1296275 | 0.4129915 | 0.1295035
[5 empty] | 1.381844 | 0.1339217 |  |  | 0.3599245 | 0.1302568 | 0.3879054 | 0.130364 | 0.4214874 | 0.1302393
[5 empty] | 1.39717 | 0.1346784 |  |  | 0.3630435 | 0.1309927 | 0.3945478 | 0.1311005 | 0.4222532 | 0.1309751
[5 empty] | 1.324734 | 0.135435 |  |  | 0.3706059 | 0.1317287 | 0.4012473 | 0.131837 | 0.4299896 | 0.1317109
[5 empty] | 1.462538 | 0.1361916 |  |  | 0.3714123 | 0.1324646 | 0.4046047 | 0.1325736 | 0.4363972 | 0.1324467
[5 empty] | 1.321582 | 0.1369482 |  |  | 0.3785636 | 0.1332005 | 0.4088205 | 0.1333101 | 0.4408771 | 0.1331825
[5 empty] | 1.464164 | 0.1377048 |  |  | 0.3826438 | 0.1339364 | 0.416595 | 0.1340466 | 0.4503508 | 0.1339183
[5 empty] | 1.334534 | 0.1384615 |  |  | 0.3876971 | 0.1346723 | 0.4228879 | 0.1347831 | 0.4519866 | 0.1346542
[5 empty] | 1.465657 | 0.1392181 |  |  | 0.3971031 | 0.1354082 | 0.4253769 | 0.1355196 | 0.4600603 | 0.13539
[5 empty] | 1.409498 | 0.1399747 |  |  | 0.3990413 | 0.1361441 | 0.4356395 | 0.1362562 | 0.4662475 | 0.1361258
[5 empty] | 1.439024 | 0.1407313 |  |  | 0.4068911 | 0.1368801 | 0.4446533 | 0.1369927 | 0.4745239 | 0.1368616
[5 empty] | 1.405201 | 0.1414879 |  |  | 0.4138321 | 0.137616 | 0.4526959 | 0.1377292 | 0.4888653 | 0.1375974
[5 empty] | 1.491994 | 0.1422446 |  |  | 0.4217438 | 0.1383519 | 0.4581447 | 0.1384657 | 0.4939472 | 0.1383332
[5 empty] | 1.53637 | 0.1430012 |  |  | 0.4306058 | 0.1390878 | 0.4670774 | 0.1392022 | 0.5051455 | 0.139069
[5 empty] | 1.565293 | 0.1437578 |  |  | 0.4401975 | 0.1398237 | 0.4780716 | 0.1399388 | 0.5144358 | 0.1398049
[5 empty] | 1.502731 | 0.1445144 |  |  | 0.4496985 | 0.1405596 | 0.4847047 | 0.1406753 | 0.5227938 | 0.1405407
[5 empty] | 1.603649 | 0.145271 |  |  | 0.4595883 | 0.1412955 | 0.4997544 | 0.1414118 | 0.5333951 | 0.1412765
[5 empty] | 1.556013 | 0.1460277 |  |  | 0.4651464 | 0.1420315 | 0.5054981 | 0.1421483 | 0.5447156 | 0.1420123
[5 empty] | 1.503789 | 0.1467843 |  |  | 0.4741523 | 0.1427674 | 0.5152136 | 0.1428848 | 0.5599309 | 0.1427481
[5 empty] | 1.529943 | 0.1475409 |  |  | 0.4840856 | 0.1435033 | 0.5275782 | 0.1436214 | 0.5686166 | 0.1434839
[5 empty] | 1.67144 | 0.1482975 |  |  | 0.4940257 | 0.1442392 | 0.5376697 | 0.1443579 | 0.5796485 | 0.1442198
[5 empty] | 1.672246 | 0.1490541 |  |  | 0.5085522 | 0.1449751 | 0.5501655 | 0.1450944 | 0.5960023 | 0.1449556
[5 empty] | 1.710328 | 0.1498108 |  |  | 0.5193446 | 0.145711 | 0.5643432 | 0.1458309 | 0.6093536 | 0.1456914
[5 empty] | 1.638652 | 0.1505674 |  |  | 0.5285825 | 0.1464469 | 0.5747803 | 0.1465674 | 0.6160782 | 0.1464272