## 1
Общество с ограниченной ответственностью "Инженерная геология" (ООО "ИнжГео") | [11 empty] | Общество с ограниченной ответственностью "Инженерная геология" (ООО "ИнжГео")
Юр. адрес: 117279, г. Москва, ул. Миклухо-Маклая, 36 а, этаж 5, пом. XXIII к. 76-84 | [11 empty] | Юр. адрес: 117279, г. Москва, ул. Миклухо-Маклая, 36 а, этаж 5, пом. XXIII к. 76-84 | [8 empty] | нагр |  |  | X0 | Y0 | R |  | нагр |  |  |  | X0 | Y0 | R | нагр |  |  |  | X0 | Y0 | R |  | нагр |  |  |  | X0 | Y0 | R
Телефон/факс +7 (495) 132-30-00, Адрес электронной почты inbox@inj-geo.ru | [11 empty] | Телефон/факс +7 (495) 132-30-00, Адрес электронной почты inbox@inj-geo.ru | [12 empty] | 0 | [7 empty] | 0 | [6 empty] | 0 | [7 empty] | 0
[21 empty] | девиатор | [6 empty] | девиатор | [6 empty] | девиатор | [7 empty] | девиатор
Испытательная лаборатория ООО «ИнжГео» | [11 empty] | Испытательная лаборатория ООО «ИнжГео» | [8 empty] | x0 | Угол | X | Y |  |  |  | x0 |  | Угол | X | Y |  |  | x0 |  | Угол | X | Y |  |  |  | x0 |  | Угол | X | Y
Адрес места осуществления деятельности лаборатории: г. Москва, просп. Вернадского, д. 51, стр. 1 | [11 empty] | Адрес места осуществления деятельности лаборатории: г. Москва, просп. Вернадского, д. 51, стр. 1 | [9 empty] | 0 | [7 empty] | 0 | [6 empty] | 0 | [7 empty] | 0
Телефон +7(910)4557682, E-mail: slg85@mail.ru | [11 empty] | Телефон +7(910)4557682, E-mail: slg85@mail.ru | [9 empty] | 5 | [7 empty] | 5 | [6 empty] | 5 | [7 empty] | 5
[22 empty] | 10 | [7 empty] | 10 | [6 empty] | 10 | [7 empty] | 10
[12 empty] | Протокол испытаний № 13-63/53 от 21-12-2022 | [9 empty] | 15 | [7 empty] | 15 | [6 empty] | 15 | [7 empty] | 15
[22 empty] | 20 | [7 empty] | 20 | [6 empty] | 20 | [7 empty] | 20
[12 empty] | Наименование и адрес заказчика: Переход трубопровода через р. Енисей | [9 empty] | 25 | [7 empty] | 25 | [6 empty] | 25 | [7 empty] | 25
[12 empty] | Наименование объекта: ООО Регионстрой | [9 empty] | 30 | [7 empty] | 30 | [6 empty] | 30 | [7 empty] | 30
Наименование используемого метода/методики: ГОСТ 12248.4-2020 | [11 empty] | Наименование используемого метода/методики: ГОСТ 12248.3-2020 | [9 empty] | 35 | [7 empty] | 35 | [6 empty] | 35 | [7 empty] | 35
Условия проведения испытания: температура окружающей среды (18 - 25)0С, влажность воздуха (40 - 75)% | [11 empty] | Условия проведения испытания: температура окружающей среды (18 - 25)0С, влажность воздуха (40 - 75)% | [9 empty] | 40 | [7 empty] | 40 | [6 empty] | 40 | [7 empty] | 40
[12 empty] | Дата получение объекта подлежащего испытаниям: 24-11-2022 | [9 empty] | 45 | [7 empty] | 45 | [6 empty] | 45 | [7 empty] | 45
[12 empty] | Дата испытания: 25.10.2022-19.11.2053 | [9 empty] | 50 | [7 empty] | 50 | [6 empty] | 50 | [7 empty] | 50
[22 empty] | 55 | [7 empty] | 55 | [6 empty] | 55 | [7 empty] | 55
Испытание грунтов методом трехосного сжатия | [11 empty] | Испытание грунтов методом трехосного сжатия | [9 empty] | 60 | [7 empty] | 60 | [6 empty] | 60 | [7 empty] | 60
[22 empty] | 65 | [7 empty] | 65 | [6 empty] | 65 | [7 empty] | 65
Лабораторный номер: | [6 empty] | We, д.е. = |  |  |  |  | Лабораторный номер: |  | 1088 |  |  |  | We, д.е. = | 0.669989399 |  |  | 70 | [7 empty] | 70 | [6 empty] | 70 | [7 empty] | 70
Номер скважины: | [6 empty] | ρ, г/см3 = |  |  |  |  | Номер скважины: |  | BH-016 |  |  |  | ρ, г/см3 = | 1.59 |  |  | 75 | [7 empty] | 75 | [6 empty] | 75 | [7 empty] | 75
Глубина отбора, м: | [6 empty] | ρs, г/см3 = |  |  |  |  | Глубина отбора, м: |  | 0.6 |  |  |  | ρs, г/см3 = | 2.73 |  |  | 80 | [7 empty] | 80 | [6 empty] | 80 | [7 empty] | 80
Наименование грунта: | [6 empty] | e, д.е. = |  |  |  |  | Наименование грунта: |  | Суглинок, после оттаивания текучий, легкий пылеватый |  |  |  | e, д.е. = | 1.86734 |  |  | 85 | [7 empty] | 85 | [6 empty] | 85 | [7 empty] | 85
Схема проведения опыта: | [6 empty] | IL, д.е. = |  |  |  |  | Схема проведения опыта: |  | КД |  |  |  | IL, д.е. = | 3.993 |  |  | 90 | [7 empty] | 90 | [6 empty] | 90 | [7 empty] | 90
[22 empty] | 95 | [7 empty] | 95 | [6 empty] | 95 | [7 empty] | 95
[22 empty] | 100 | [7 empty] | 100 | [6 empty] | 100 | [7 empty] | 100
Результаты испытаний | [11 empty] | Результаты испытаний | [9 empty] | 105 | [7 empty] | 105 | [6 empty] | 105 | [7 empty] | 105
[22 empty] | 110 | [7 empty] | 110 | [6 empty] | 110 | [7 empty] | 110
[22 empty] | 115 | [7 empty] | 115 | [6 empty] | 115 | [7 empty] | 115
[22 empty] | 120 | [7 empty] | 120 | [6 empty] | 120 | [7 empty] | 120
[22 empty] | 125 | [7 empty] | 125 | [6 empty] | 125 | [7 empty] | 125
[22 empty] | 130 | [7 empty] | 130 | [6 empty] | 130 | [7 empty] | 130
[22 empty] | 135 | [7 empty] | 135 | [6 empty] | 135 | [7 empty] | 135
[22 empty] | 140 | [7 empty] | 140 | [6 empty] | 140 | [7 empty] | 140
[22 empty] | 145 | [7 empty] | 145 | [6 empty] | 145 | [7 empty] | 145
[22 empty] | 150 | [7 empty] | 150 | [6 empty] | 150 | [7 empty] | 150
[22 empty] | 155 | [7 empty] | 155 | [6 empty] | 155 | [7 empty] | 155
[22 empty] | 160 | [7 empty] | 160 | [6 empty] | 160 | [7 empty] | 160
[22 empty] | 165 | [7 empty] | 165 | [6 empty] | 165 | [7 empty] | 165
[22 empty] | 170 | [7 empty] | 170 | [6 empty] | 170 | [7 empty] | 170
[22 empty] | 175 | [7 empty] | 175 | [6 empty] | 175 | [7 empty] | 175
[22 empty] | 180 | [7 empty] | 180 | [6 empty] | 180 | [7 empty] | 180
[13 empty] | Давление в камере, Мпа σ3 | Вертикальная нагрузка, Мпа σ1 | Поровое давление, Мпа u
| K0, д.е. | 0.7750489 |  |  |  |  | Коэфф. Точки | [5 empty] | 1 | 1.650884 | [5 empty] | 1 | [6 empty] | σ3,кПа | σ1,кПа | u, кПа |  |  |  | 4
| q_zg, МПа | 0.7750489 | [10 empty] | 1.1 | 1.808932 | [27 empty] | δ3, Мпа | δ1-δ3, МПа | δ1, МПа | δ1, КПа
|  |  | Модуль деформации, МПа: | [9 empty] | 1.2 | 1.96698 | [21 empty] | С, МПа:
|  |  | Е0= |  | Точки модуля (полное напр.), МПа |  |  |  | 0.7750489 | 1.240078 | [25 empty] | φ, град:
|  |  | E50 = |  | qf (полное напр.), МПа |  |  |  | 1.418526 | [26 empty] | E, Мпа
|  |  | Коэф. Поперечной деформации, ϑ = | [9 empty] | Эффективные значения угла внутреннего трения и удельного сцепления ϕ', С' | [13 empty] | x | 0
[13 empty] | ϕ', град. = | 13 | [12 empty] | y |  |  |  | С, кПа | φ,°
[13 empty] | С', МПа = | 0.028
| Исполнитель: | [6 empty] | Морозов Д.С. |  |  |  |  | Исполнитель: |  |  |  |  | Морозов Д.С.
| Начальник исп. лаборатории: | [6 empty] | Семиколенова Л.Г. |  |  |  |  | Начальник исп. лаборатории: |  |  |  |  | Семиколенова Л.Г.
Лист 1 , всего листов 2 | [11 empty] | Лист 2 , всего листов 2
Частичное воспроизведение протокола испытаний без письменного разрешения ООО «ИнжГео» ЗАПРЕЩАЕТСЯ | [11 empty] | Частичное воспроизведение протокола испытаний без письменного разрешения ООО «ИнжГео» ЗАПРЕЩАЕТСЯ
[5 empty] | второй график |  | первый график | [9 empty] | К Пуассона
dev50 | epsE50 | ind | devE0 | epsE0 | dev | eps | sigma |  | dev1 | eps1 | dev2 | eps2 | dev3 | eps3 |  | Глины
0.4185264 | 0.008200246 |  |  |  | 0 | 0 |  |  | 0 | 0 | 0 | 0 | 0 | 0 |  | < 0 | 0,20-0,30
ind |  |  |  |  | 0.01052396 | 0.0007492585 |  |  | 0.09035094 | 0.0007441 | 0.092004 | 0.0007432239 | 0.09088574 | 0.0007448578 |  | 0-0,25 | 0,30-0,38
2 |  |  |  |  | 0.06330134 | 0.001498517 |  |  | 0.1685661 | 0.0014882 | 0.1765428 | 0.001486448 | 0.1725311 | 0.001489716 |  | 0,25< | 0,38-0,45
E0 |  |  |  |  | 0.1975856 | 0.002247776 |  |  | 0.2354389 | 0.0022323 | 0.2394436 | 0.002229672 | 0.2325791 | 0.002234573 |  | Суглинки | 0,35-0,37
epsE0 | devE0 |  |  |  | 0.2325147 | 0.002733415 |  |  | 0.2810627 | 0.0029764 | 0.273 | 0.002805381 | 0.283 | 0.002949392 |  | Пески и супеси | 0,30-0,35
0.002733415 | 0.2325147 |  |  |  | 0.2161696 | 0.003746293 |  |  | 0.298 | 0.003503253 | 0.3011533 | 0.003716119 | 0.3080934 | 0.003724289
[5 empty] | 0.2296534 | 0.004495551 |  |  | 0.3076534 | 0.0044646 | 0.3166099 | 0.004459343 | 0.333978 | 0.004469147
График E50 |  | График E |  |  | 0.3176054 | 0.00524481 |  |  | 0.3119471 | 0.0052087 | 0.3378686 | 0.005202567 | 0.3488127 | 0.005214005
eps | q | sigma |  |  | 0.2964941 | 0.005994068 |  |  | 0.3154547 | 0.0059528 | 0.354466 | 0.006070893 | 0.3671657 | 0.005958863
Горизонтальная линия E50 |  | Касательная |  |  | 0.3637877 | 0.006743327 |  |  | 0.3254419 | 0.006376428 | 0.3621105 | 0.006689015 | 0.3834901 | 0.006661148
0 |  | a | b |  | 0.3419546 | 0.007492585 |  |  | 0.3322838 | 0.007441 | 0.3767265 | 0.007432239 | 0.3969695 | 0.007448578
|  |  | 0 |  | 0.4185264 | 0.008200246 |  |  | 0.3412016 | 0.0081851 | 0.3878032 | 0.008175463 | 0.4097166 | 0.008193436
Вертикальная линия E50 |  | p1 и p2 |  |  | 0.3733409 | 0.008991102 |  |  | 0.3469949 | 0.0089292 | 0.3988258 | 0.008918686 | 0.4196292 | 0.008938294
| 0 | 0 |  |  | 0.4361553 | 0.009740361 |  |  | 0.3588327 | 0.0096733 | 0.4116795 | 0.00966191 | 0.4344896 | 0.009683152
[5 empty] | 0.4118867 | 0.01048962 |  |  | 0.3712839 | 0.0104174 | 0.4247494 | 0.01040513 | 0.44928 | 0.01042801
Касательная линия E50 |  |  |  |  | 0.4345136 | 0.01123888 |  |  | 0.3789174 | 0.0111615 | 0.4404207 | 0.01114836 | 0.4617829 | 0.01117287
0 | 0 | Горизонтальная 1 |  |  | 0.4500147 | 0.01198814 |  |  | 0.386002 | 0.0119056 | 0.4544786 | 0.01189158 | 0.4814805 | 0.01191773
[5 empty] | 0.4783686 | 0.01273739 |  |  | 0.3966065 | 0.0126497 | 0.4620083 | 0.01263481 | 0.4923551 | 0.01266258
Горизонтальная линия qкр |  |  |  |  | 0.4795539 | 0.01348665 |  |  | 0.4058 | 0.0133938 | 0.4786949 | 0.01337803 | 0.5061891 | 0.01340744
Горизонтальная линия q |  | Горизонтальная 2 |  |  | 0.4895493 | 0.01423591 |  |  | 0.4171512 | 0.0141379 | 0.4858237 | 0.01412125 | 0.5231647 | 0.0141523
0 |  | 0 |  |  | 0.5573334 | 0.01498517 |  |  | 0.429629 | 0.014882 | 0.5021799 | 0.01486448 | 0.5342642 | 0.01489716
[5 empty] | 0.5328847 | 0.01573443 |  |  | 0.4422023 | 0.0156261 | 0.5105485 | 0.0156077 | 0.5439701 | 0.01564201
Вертикальная линия q |  |  |  |  | 0.5191819 | 0.01648369 |  |  | 0.44784 | 0.0163702 | 0.5242149 | 0.01635093 | 0.5594645 | 0.01638687
| 0 |  |  |  | 0.5622037 | 0.01723295 |  |  | 0.4612109 | 0.0171143 | 0.5352642 | 0.01709415 | 0.5725298 | 0.01713173
[5 empty] | 0.6139287 | 0.0179822 |  |  | 0.4704839 | 0.0178584 | 0.5480815 | 0.01783737 | 0.5821484 | 0.01787659
[5 empty] | 0.5683354 | 0.01873146 |  |  | 0.485028 | 0.0186025 | 0.5595521 | 0.0185806 | 0.5931024 | 0.01862145
[5 empty] | 0.6524025 | 0.01948072 |  |  | 0.4926119 | 0.0193466 | 0.5685611 | 0.01932382 | 0.6084743 | 0.0193663
[5 empty] | 0.6271087 | 0.02022998 |  |  | 0.5009045 | 0.0200907 | 0.5784938 | 0.02006704 | 0.6193463 | 0.02011116
[5 empty] | 0.6764325 | 0.02097924 |  |  | 0.5160748 | 0.0208348 | 0.5849352 | 0.02081027 | 0.6336008 | 0.02085602
[5 empty] | 0.6143526 | 0.0217285 |  |  | 0.5241915 | 0.0215789 | 0.6011707 | 0.02155349 | 0.64012 | 0.02160088
[5 empty] | 0.6718476 | 0.02247776 |  |  | 0.5323236 | 0.022323 | 0.6047853 | 0.02229672 | 0.6525863 | 0.02234573
[5 empty] | 0.6758961 | 0.02322701 |  |  | 0.54514 | 0.0230671 | 0.6173643 | 0.02303994 | 0.666882 | 0.02309059
[5 empty] | 0.6814767 | 0.02397627 |  |  | 0.5504095 | 0.0238112 | 0.6261928 | 0.02378316 | 0.6714894 | 0.02383545
[5 empty] | 0.6735681 | 0.02472553 |  |  | 0.5645009 | 0.0245553 | 0.634056 | 0.02452639 | 0.6805908 | 0.02458031
[5 empty] | 0.6711489 | 0.02547479 |  |  | 0.5743832 | 0.0252994 | 0.6447392 | 0.02526961 | 0.6889685 | 0.02532517
[5 empty] | 0.7471977 | 0.02622405 |  |  | 0.5785253 | 0.0260435 | 0.6454274 | 0.02601284 | 0.6998048 | 0.02607002
[5 empty] | 0.7396931 | 0.02697331 |  |  | 0.587396 | 0.0267876 | 0.6553059 | 0.02675606 | 0.7097821 | 0.02681488
[5 empty] | 0.7206138 | 0.02772256 |  |  | 0.5969641 | 0.0275317 | 0.6636599 | 0.02749928 | 0.7139827 | 0.02755974
[5 empty] | 0.7099384 | 0.02847182 |  |  | 0.6065986 | 0.0282758 | 0.6723745 | 0.02824251 | 0.7225888 | 0.0283046
[5 empty] | 0.7736454 | 0.02922108 |  |  | 0.6117684 | 0.0290199 | 0.674435 | 0.02898573 | 0.7319828 | 0.02904946
[5 empty] | 0.7827136 | 0.02997034 |  |  | 0.6178422 | 0.029764 | 0.6839265 | 0.02972895 | 0.738147 | 0.02979431
[5 empty] | 0.8051215 | 0.0307196 |  |  | 0.6197891 | 0.0305081 | 0.6870341 | 0.03047218 | 0.7442637 | 0.03053917
[5 empty] | 0.7608478 | 0.03146886 |  |  | 0.6305778 | 0.0312522 | 0.6869432 | 0.0312154 | 0.7440152 | 0.03128403
[5 empty] | 0.795871 | 0.03221812 |  |  | 0.6319772 | 0.0319963 | 0.6933388 | 0.03195863 | 0.7479838 | 0.03202889
[5 empty] | 0.7881699 | 0.03296737 |  |  | 0.6365562 | 0.0327404 | 0.6971061 | 0.03270185 | 0.7551518 | 0.03277374
[5 empty] | 0.783723 | 0.03371663 |  |  | 0.6426838 | 0.0334845 | 0.7032304 | 0.03344507 | 0.7595016 | 0.0335186
[5 empty] | 0.827509 | 0.03446589 |  |  | 0.6408286 | 0.0342286 | 0.7014968 | 0.0341883 | 0.7561155 | 0.03426346
[5 empty] | 0.8275064 | 0.03521515 |  |  | 0.6433597 | 0.0349727 | 0.7030905 | 0.03493152 | 0.7577757 | 0.03500832
[5 empty] | 0.8370529 | 0.03596441 |  |  | 0.6508838 | 0.0357168 | 0.7089321 | 0.03567475 | 0.7669803 | 0.03575318
[5 empty] | 0.8120513 | 0.03671367 |  |  | 0.6447561 | 0.0364609 | 0.7057005 | 0.03641797 | 0.7652645 | 0.03649803
[5 empty] | 0.8167533 | 0.03746293 |  |  | 0.6489362 | 0.037205 | 0.7059941 | 0.03716119 | 0.7625803 | 0.03724289
[5 empty] | 0.7809559 | 0.03821218 |  |  | 0.6454782 | 0.0379491 | 0.7066038 | 0.03790442 | 0.7609671 | 0.03798775
[5 empty] | 0.7616817 | 0.03896144 |  |  | 0.648215 | 0.0386932 | 0.7000564 | 0.03864764 | 0.7619546 | 0.03873261
[5 empty] | 0.8059534 | 0.0397107 |  |  | 0.6425704 | 0.0394373 | 0.7041783 | 0.03939087 | 0.7616709 | 0.03947746
[5 empty] | 0.7957934 | 0.04045996 |  |  | 0.6412681 | 0.0401814 | 0.7026956 | 0.04013409 | 0.7580443 | 0.04022232
[5 empty] | 0.7882243 | 0.04120922 |  |  | 0.6394319 | 0.0409255 | 0.6984346 | 0.04087731 | 0.7524032 | 0.04096718
[5 empty] | 0.7502688 | 0.04195848 |  |  | 0.6358857 | 0.0416696 | 0.6949215 | 0.04162054 | 0.7517758 | 0.04171204
[5 empty] | 0.8009493 | 0.04270773 |  |  | 0.6334533 | 0.0424137 | 0.6861825 | 0.04236376 | 0.7438903 | 0.0424569
[5 empty] | 0.7462886 | 0.04345699 |  |  | 0.6270584 | 0.0431578 | 0.6883438 | 0.04310698 | 0.7383751 | 0.04320175
[5 empty] | 0.733309 | 0.04420625 |  |  | 0.6224249 | 0.0439019 | 0.6804316 | 0.04385021 | 0.7381584 | 0.04394661
[5 empty] | 0.7850333 | 0.04495551 |  |  | 0.6236765 | 0.044646 | 0.6734723 | 0.04459343 | 0.7297684 | 0.04469147
[5 empty] | 0.7364839 | 0.04570477 |  |  | 0.6191371 | 0.0453901 | 0.6706919 | 0.04533666 | 0.7251335 | 0.04543633
[5 empty] | 0.7976835 | 0.04645403 |  |  | 0.6122305 | 0.0461342 | 0.6664167 | 0.04607988 | 0.7204819 | 0.04618119
[5 empty] | 0.7696547 | 0.04720329 |  |  | 0.6064804 | 0.0468783 | 0.660573 | 0.0468231 | 0.7139419 | 0.04692604
[5 empty] | 0.7704199 | 0.04795254 |  |  | 0.6038107 | 0.0476224 | 0.6577869 | 0.04756633 | 0.7070418 | 0.0476709
[5 empty] | 0.7620018 | 0.0487018 |  |  | 0.5957451 | 0.0483665 | 0.6487846 | 0.04830955 | 0.7043097 | 0.04841576
[5 empty] | 0.707423 | 0.04945106 |  |  | 0.5921075 | 0.0491106 | 0.6436925 | 0.04905278 | 0.6973741 | 0.04916062
[5 empty] | 0.707706 | 0.05020032 |  |  | 0.5852217 | 0.0498547 | 0.6327366 | 0.049796 | 0.6896631 | 0.04990547
[5 empty] | 0.7118735 | 0.05094958 |  |  | 0.5750115 | 0.0505988 | 0.6322433 | 0.05053922 | 0.6769051 | 0.05065033
[5 empty] | 0.6979478 | 0.05169884 |  |  | 0.5714006 | 0.0513429 | 0.6219387 | 0.05128245 | 0.6748283 | 0.05139519
[5 empty] | 0.7509518 | 0.0524481 |  |  | 0.5652129 | 0.052087 | 0.6161491 | 0.05202567 | 0.661961 | 0.05214005
[5 empty] | 0.7409079 | 0.05319735 |  |  | 0.5584721 | 0.0528311 | 0.6053006 | 0.05276889 | 0.6580314 | 0.05288491
[5 empty] | 0.7358386 | 0.05394661 |  |  | 0.5511022 | 0.0535752 | 0.6019196 | 0.05351212 | 0.6538678 | 0.05362976
[5 empty] | 0.7327667 | 0.05469587 |  |  | 0.5435268 | 0.0543193 | 0.5983321 | 0.05425534 | 0.6461986 | 0.05437462
[5 empty] | 0.6687146 | 0.05544513 |  |  | 0.5407697 | 0.0550634 | 0.5902645 | 0.05499857 | 0.6314519 | 0.05511948
[5 empty] | 0.6487049 | 0.05619439 |  |  | 0.5312549 | 0.0558075 | 0.583543 | 0.05574179 | 0.626156 | 0.05586434
[5 empty] | 0.6607602 | 0.05694365 |  |  | 0.530306 | 0.0565516 | 0.5760937 | 0.05648501 | 0.6233392 | 0.05660919
[5 empty] | 0.6969031 | 0.0576929 |  |  | 0.5231469 | 0.0572957 | 0.567743 | 0.05722824 | 0.6131299 | 0.05735405
[5 empty] | 0.7061561 | 0.05844216 |  |  | 0.5138014 | 0.0580398 | 0.5618169 | 0.05797146 | 0.6092561 | 0.05809891
[5 empty] | 0.6575419 | 0.05919142 |  |  | 0.5114932 | 0.0587839 | 0.5517418 | 0.05871469 | 0.5993463 | 0.05884377
[5 empty] | 0.6970829 | 0.05994068 |  |  | 0.5044462 | 0.059528 | 0.5476438 | 0.05945791 | 0.5891287 | 0.05958863
[5 empty] | 0.6648019 | 0.06068994 |  |  | 0.4974842 | 0.0602721 | 0.5456492 | 0.06020113 | 0.5835315 | 0.06033348
[5 empty] | 0.6147212 | 0.0614392 |  |  | 0.493631 | 0.0610162 | 0.5379842 | 0.06094436 | 0.5762831 | 0.06107834
[5 empty] | 0.6208636 | 0.06218846 |  |  | 0.4875104 | 0.0617603 | 0.530375 | 0.06168758 | 0.5751116 | 0.0618232
[5 empty] | 0.6432515 | 0.06293771 |  |  | 0.4816461 | 0.0625044 | 0.5264478 | 0.06243081 | 0.5691455 | 0.06256806
[5 empty] | 0.6349077 | 0.06368697 |  |  | 0.480262 | 0.0632485 | 0.5222289 | 0.06317403 | 0.5627128 | 0.06331292
[5 empty] | 0.5918545 | 0.06443623 |  |  | 0.4754819 | 0.0639926 | 0.5169444 | 0.06391725 | 0.559442 | 0.06405777
[5 empty] | 0.6621147 | 0.06518549 |  |  | 0.4711296 | 0.0647367 | 0.5112207 | 0.06466048 | 0.5510613 | 0.06480263
[5 empty] | 0.618665 | 0.06593475 |  |  | 0.4710819 | 0.0654808 | 0.510432 | 0.0654037 | 0.5519401 | 0.06554749
[5 empty] | 0.5842122 | 0.06668401 |  |  | 0.4657339 | 0.0662249 | 0.5054433 | 0.06614692 | 0.5455152 | 0.06629235
[5 empty] | 0.5897059 | 0.06743327 |  |  | 0.4601321 | 0.066969 | 0.500196 | 0.06689015 | 0.5432264 | 0.0670372
[5 empty] | 0.6131529 | 0.06818252 |  |  | 0.4540835 | 0.0677131 | 0.4958979 | 0.06763337 | 0.534782 | 0.06778206
[5 empty] | 0.5765602 | 0.06893178 |  |  | 0.4559952 | 0.0684572 | 0.4910565 | 0.0683766 | 0.5347904 | 0.06852692
[5 empty] | 0.5799344 | 0.06968104 |  |  | 0.448074 | 0.0692013 | 0.4864795 | 0.06911982 | 0.5296597 | 0.06927178
[5 empty] | 0.6212826 | 0.0704303 |  |  | 0.4485271 | 0.0699454 | 0.4825745 | 0.06986304 | 0.5225984 | 0.07001664
[5 empty] | 0.5866115 | 0.07117956 |  |  | 0.4391614 | 0.0706895 | 0.4820492 | 0.07060627 | 0.5157147 | 0.07076149
[5 empty] | 0.5969281 | 0.07192882 |  |  | 0.4365839 | 0.0714336 | 0.4769111 | 0.07134949 | 0.512417 | 0.07150635
[5 empty] | 0.6072391 | 0.07267807 |  |  | 0.4365015 | 0.0721777 | 0.4703679 | 0.07209272 | 0.5088135 | 0.07225121
[5 empty] | 0.5455515 | 0.07342733 |  |  | 0.4331213 | 0.0729218 | 0.4678273 | 0.07283594 | 0.5067127 | 0.07299607
[5 empty] | 0.5958722 | 0.07417659 |  |  | 0.4301502 | 0.0736659 | 0.4630969 | 0.07357916 | 0.4973227 | 0.07374092
[5 empty] | 0.5452078 | 0.07492585 |  |  | 0.4229953 | 0.07441 | 0.4578843 | 0.07432239 | 0.495552 | 0.07448578
[5 empty] | 0.6115654 | 0.07567511 |  |  | 0.4207635 | 0.0751541 | 0.4565971 | 0.07506561 | 0.4931088 | 0.07523064
[5 empty] | 0.5559518 | 0.07642437 |  |  | 0.4177619 | 0.0758982 | 0.449343 | 0.07580883 | 0.4835014 | 0.0759755
[5 empty] | 0.5993739 | 0.07717363 |  |  | 0.4108973 | 0.0766423 | 0.4445296 | 0.07655206 | 0.4801382 | 0.07672036
[5 empty] | 0.5958384 | 0.07792288 |  |  | 0.4069769 | 0.0773864 | 0.4429646 | 0.07729528 | 0.4803274 | 0.07746521
[5 empty] | 0.5413523 | 0.07867214 |  |  | 0.4042075 | 0.0781305 | 0.4419556 | 0.07803851 | 0.4723774 | 0.07821007
[5 empty] | 0.5829225 | 0.0794214 |  |  | 0.4040962 | 0.0788746 | 0.4345102 | 0.07878173 | 0.4729965 | 0.07895493
[5 empty] | 0.5385557 | 0.08017066 |  |  | 0.39665 | 0.0796187 | 0.432036 | 0.07952495 | 0.468293 | 0.07969979
[5 empty] | 0.5602589 | 0.08091992 |  |  | 0.3965758 | 0.0803628 | 0.4283408 | 0.08026818 | 0.4657752 | 0.08044464
[5 empty] | 0.5340389 | 0.08166918 |  |  | 0.3912807 | 0.0811069 | 0.424232 | 0.0810114 | 0.4547515 | 0.0811895
[5 empty] | 0.5609025 | 0.08241844 |  |  | 0.3860716 | 0.081851 | 0.4209175 | 0.08175463 | 0.4572301 | 0.08193436
[5 empty] | 0.4988567 | 0.08316769 |  |  | 0.3833555 | 0.0825951 | 0.4179047 | 0.08249785 | 0.4502193 | 0.08267922
[5 empty] | 0.5339083 | 0.08391695 |  |  | 0.3811395 | 0.0833392 | 0.4161013 | 0.08324107 | 0.4474275 | 0.08342408
[5 empty] | 0.5700641 | 0.08466621 |  |  | 0.3780304 | 0.0840833 | 0.409115 | 0.0839843 | 0.440863 | 0.08416893
[5 empty] | 0.5723311 | 0.08541547 |  |  | 0.3797354 | 0.0848274 | 0.4111535 | 0.08472752 | 0.4437341 | 0.08491379
[5 empty] | 0.530716 | 0.08616473 |  |  | 0.3725613 | 0.0855715 | 0.4039242 | 0.08547075 | 0.4344491 | 0.08565865
[5 empty] | 0.5182257 | 0.08691399 |  |  | 0.3733152 | 0.0863156 | 0.3993349 | 0.08621397 | 0.4362163 | 0.08640351
[5 empty] | 0.4968671 | 0.08766324 |  |  | 0.370804 | 0.0870597 | 0.3968932 | 0.08695719 | 0.434144 | 0.08714837
[5 empty] | 0.4876471 | 0.0884125 |  |  | 0.3648348 | 0.0878038 | 0.3941068 | 0.08770042 | 0.4283406 | 0.08789322
[5 empty] | 0.5055725 | 0.08916176 |  |  | 0.3630145 | 0.0885479 | 0.3981832 | 0.08844364 | 0.4264144 | 0.08863808
[5 empty] | 0.5476501 | 0.08991102 |  |  | 0.3655502 | 0.089292 | 0.3921301 | 0.08918686 | 0.4227736 | 0.08938294
[5 empty] | 0.5408869 | 0.09066028 |  |  | 0.3630488 | 0.0900361 | 0.3876551 | 0.08993009 | 0.4210266 | 0.0901278
[5 empty] | 0.5112897 | 0.09140954 |  |  | 0.3592172 | 0.0907802 | 0.386466 | 0.09067331 | 0.4173817 | 0.09087265
[5 empty] | 0.5278653 | 0.0921588 |  |  | 0.3580626 | 0.0915243 | 0.3898702 | 0.09141654 | 0.4151472 | 0.09161751
[5 empty] | 0.4896206 | 0.09290805 |  |  | 0.3568919 | 0.0922684 | 0.3842755 | 0.09215976 | 0.4160314 | 0.09236237
[5 empty] | 0.5355625 | 0.09365731 |  |  | 0.357612 | 0.0930125 | 0.3848894 | 0.09290298 | 0.4156427 | 0.09310723
[5 empty] | 0.5036979 | 0.09440657 |  |  | 0.35713 | 0.0937566 | 0.3853197 | 0.09364621 | 0.4162893 | 0.09385209
[5 empty] | 0.4850335 | 0.09515583 |  |  | 0.3521528 | 0.0945007 | 0.3811739 | 0.09438943 | 0.4146796 | 0.09459694
[5 empty] | 0.4675763 | 0.09590509 |  |  | 0.3501875 | 0.0952448 | 0.3819597 | 0.09513266 | 0.4133218 | 0.0953418
[5 empty] | 0.538333 | 0.09665435 |  |  | 0.352441 | 0.0959889 | 0.3829847 | 0.09587588 | 0.4156244 | 0.09608666
[5 empty] | 0.5433041 | 0.09740361 |  |  | 0.3497134 | 0.096733 | 0.3843497 | 0.0966191 | 0.4099879 | 0.09683152
[5 empty] | 0.5354318 | 0.09815286 |  |  | 0.3502454 | 0.0974771 | 0.3845911 | 0.09736233 | 0.4086427 | 0.09757637
[5 empty] | 0.5256971 | 0.09890212 |  |  | 0.3502181 | 0.0982212 | 0.3812869 | 0.09810555 | 0.4102654 | 0.09832123
[5 empty] | 0.4820949 | 0.09965138 |  |  | 0.3523266 | 0.0989653 | 0.3817316 | 0.09884877 | 0.41445 | 0.09906609
[5 empty] | 0.4806205 | 0.1004006 |  |  | 0.3510657 | 0.0997094 | 0.3830198 | 0.099592 | 0.4111907 | 0.09981095
[5 empty] | 0.5262689 | 0.1011499 |  |  | 0.3549305 | 0.1004535 | 0.3832459 | 0.1003352 | 0.4162812 | 0.1005558
[5 empty] | 0.5460352 | 0.1018992 |  |  | 0.3558159 | 0.1011976 | 0.3867045 | 0.1010784 | 0.4129157 | 0.1013007
[5 empty] | 0.5399146 | 0.1026484 |  |  | 0.3595169 | 0.1019417 | 0.3898899 | 0.1018217 | 0.4182882 | 0.1020455
[5 empty] | 0.524902 | 0.1033977 |  |  | 0.3580284 | 0.1026858 | 0.3896967 | 0.1025649 | 0.4151926 | 0.1027904
[5 empty] | 0.5539926 | 0.1041469 |  |  | 0.3606456 | 0.1034299 | 0.3911194 | 0.1033081 | 0.4175229 | 0.1035352
[5 empty] | 0.5391814 | 0.1048962 |  |  | 0.3597632 | 0.104174 | 0.3889525 | 0.1040513 | 0.4210733 | 0.1042801
[5 empty] | 0.5484636 | 0.1056454 |  |  | 0.3606764 | 0.1049181 | 0.3897904 | 0.1047946 | 0.4243376 | 0.105025
[5 empty] | 0.5008343 | 0.1063947 |  |  | 0.3656801 | 0.1056622 | 0.3942276 | 0.1055378 | 0.4250099 | 0.1057698
[5 empty] | 0.5102885 | 0.107144 |  |  | 0.3651692 | 0.1064063 | 0.3947587 | 0.106281 | 0.4244842 | 0.1065147
[5 empty] | 0.4798213 | 0.1078932 |  |  | 0.3682388 | 0.1071504 | 0.3935781 | 0.1070242 | 0.4237544 | 0.1072595
[5 empty] | 0.5164279 | 0.1086425 |  |  | 0.3648838 | 0.1078945 | 0.3992803 | 0.1077675 | 0.4317147 | 0.1080044
[5 empty] | 0.5631033 | 0.1093917 |  |  | 0.3691992 | 0.1086386 | 0.4021597 | 0.1085107 | 0.4345589 | 0.1087492
[5 empty] | 0.5618425 | 0.110141 |  |  | 0.36998 | 0.1093827 | 0.398911 | 0.1092539 | 0.4372811 | 0.1094941
[5 empty] | 0.5466408 | 0.1108903 |  |  | 0.3697211 | 0.1101268 | 0.4027285 | 0.1099971 | 0.4321754 | 0.110239
[5 empty] | 0.5254931 | 0.1116395 |  |  | 0.3740175 | 0.1108709 | 0.4078068 | 0.1107404 | 0.4416356 | 0.1109838
[5 empty] | 0.5243946 | 0.1123888 |  |  | 0.3770642 | 0.111615 | 0.4110403 | 0.1114836 | 0.4427559 | 0.1117287
[5 empty] | 0.5083403 | 0.113138 |  |  | 0.3791562 | 0.1123591 | 0.4121235 | 0.1122268 | 0.4441302 | 0.1124735
[5 empty] | 0.5343254 | 0.1138873 |  |  | 0.3828885 | 0.1131032 | 0.4144509 | 0.11297 | 0.4454525 | 0.1132184
[5 empty] | 0.535345 | 0.1146366 |  |  | 0.384156 | 0.1138473 | 0.413717 | 0.1137133 | 0.4502168 | 0.1139632
[5 empty] | 0.5403941 | 0.1153858 |  |  | 0.3826537 | 0.1145914 | 0.4153164 | 0.1144565 | 0.4462172 | 0.1147081
[5 empty] | 0.5654677 | 0.1161351 |  |  | 0.3893766 | 0.1153355 | 0.4194433 | 0.1151997 | 0.4554476 | 0.115453
[5 empty] | 0.5505611 | 0.1168843 |  |  | 0.3913197 | 0.1160796 | 0.4236925 | 0.1159429 | 0.451302 | 0.1161978
[5 empty] | 0.5146693 | 0.1176336 |  |  | 0.3888779 | 0.1168237 | 0.4272583 | 0.1166861 | 0.4605745 | 0.1169427
[5 empty] | 0.5367874 | 0.1183828 |  |  | 0.3922462 | 0.1175678 | 0.4300352 | 0.1174294 | 0.463859 | 0.1176875
[5 empty] | 0.5609105 | 0.1191321 |  |  | 0.3985196 | 0.1183119 | 0.4286178 | 0.1181726 | 0.4626496 | 0.1184324
[5 empty] | 0.5200336 | 0.1198814 |  |  | 0.397393 | 0.119056 | 0.4348005 | 0.1189158 | 0.4692402 | 0.1191773
[5 empty] | 0.5841985 | 0.1206306 |  |  | 0.4006091 | 0.1198001 | 0.431629 | 0.119659 | 0.4660816 | 0.1199221
[5 empty] | 0.5765004 | 0.1213799 |  |  | 0.4041653 | 0.1205442 | 0.4384109 | 0.1204023 | 0.4697898 | 0.120667
[5 empty] | 0.5309429 | 0.1221291 |  |  | 0.4051651 | 0.1212883 | 0.4358505 | 0.1211455 | 0.4762693 | 0.1214118
[5 empty] | 0.5775265 | 0.1228784 |  |  | 0.4094093 | 0.1220324 | 0.4423485 | 0.1218887 | 0.4770209 | 0.1221567
[5 empty] | 0.6032519 | 0.1236277 |  |  | 0.4112984 | 0.1227765 | 0.4419054 | 0.1226319 | 0.4785452 | 0.1229015
[5 empty] | 0.5671196 | 0.1243769 |  |  | 0.4139332 | 0.1235206 | 0.445022 | 0.1233752 | 0.4848431 | 0.1236464
[5 empty] | 0.5421302 | 0.1251262 |  |  | 0.4188141 | 0.1242647 | 0.449899 | 0.1241184 | 0.4870152 | 0.1243913
[5 empty] | 0.5902842 | 0.1258754 |  |  | 0.4208419 | 0.1250088 | 0.451937 | 0.1248616 | 0.4916623 | 0.1251361
[5 empty] | 0.5875824 | 0.1266247 |  |  | 0.4238172 | 0.1257529 | 0.4605367 | 0.1256048 | 0.4953851 | 0.125881
[5 empty] | 0.5690252 | 0.1273739 |  |  | 0.4245405 | 0.126497 | 0.4627987 | 0.1263481 | 0.4990843 | 0.1266258
[5 empty] | 0.5806133 | 0.1281232 |  |  | 0.4302125 | 0.1272411 | 0.4664237 | 0.1270913 | 0.5051608 | 0.1273707
[5 empty] | 0.5633472 | 0.1288725 |  |  | 0.4306338 | 0.1279852 | 0.4722124 | 0.1278345 | 0.5048151 | 0.1281155
[5 empty] | 0.5682275 | 0.1296217 |  |  | 0.4360051 | 0.1287293 | 0.4735655 | 0.1285777 | 0.5137481 | 0.1288604
[5 empty] | 0.5752548 | 0.130371 |  |  | 0.4390269 | 0.1294734 | 0.4773836 | 0.129321 | 0.5214605 | 0.1296053
[5 empty] | 0.5704298 | 0.1311202 |  |  | 0.4484999 | 0.1302175 | 0.4813673 | 0.1300642 | 0.525853 | 0.1303501
[5 empty] | 0.5737529 | 0.1318695 |  |  | 0.4501247 | 0.1309616 | 0.4915175 | 0.1308074 | 0.5247264 | 0.131095
[5 empty] | 0.6242247 | 0.1326188 |  |  | 0.4569019 | 0.1317057 | 0.4952346 | 0.1315506 | 0.5373813 | 0.1318398
[5 empty] | 0.5918459 | 0.133368 |  |  | 0.4607322 | 0.1324498 | 0.4992195 | 0.1322938 | 0.5361185 | 0.1325847
[5 empty] | 0.6576171 | 0.1341173 |  |  | 0.4633162 | 0.1331939 | 0.5084727 | 0.1330371 | 0.5482388 | 0.1333296
[5 empty] | 0.6285387 | 0.1348665 |  |  | 0.4701544 | 0.133938 | 0.509795 | 0.1337803 | 0.5492429 | 0.1340744
[5 empty] | 0.6256117 | 0.1356158 |  |  | 0.4739477 | 0.1346821 | 0.5188871 | 0.1345235 | 0.5590317 | 0.1348193
[5 empty] | 0.6340278 | 0.136365 |  |  | 0.4773901 | 0.1354262 | 0.5222621 | 0.1352667 | 0.5655376 | 0.1355641
[5 empty] | 0.6099386 | 0.1371143 |  |  | 0.4878402 | 0.1361703 | 0.5303929 | 0.13601 | 0.5698478 | 0.136309
[5 empty] | 0.6103226 | 0.1378636 |  |  | 0.492276 | 0.1369144 | 0.5373554 | 0.1367532 | 0.5757362 | 0.1370538
[5 empty] | 0.6871585 | 0.1386128 |  |  | 0.5033756 | 0.1376585 | 0.5458257 | 0.1374964 | 0.5848764 | 0.1377987
[5 empty] | 0.6304248 | 0.1393621 |  |  | 0.5048168 | 0.1384026 | 0.5502797 | 0.1382396 | 0.5959425 | 0.1385436
[5 empty] | 0.6781002 | 0.1401113 |  |  | 0.5170778 | 0.1391467 | 0.5602932 | 0.1389829 | 0.6044081 | 0.1392884
[5 empty] | 0.6901632 | 0.1408606 |  |  | 0.5229366 | 0.1398908 | 0.5724422 | 0.1397261 | 0.6139472 | 0.1400333
[5 empty] | 0.7195925 | 0.1416099 |  |  | 0.5326711 | 0.1406349 | 0.5798026 | 0.1404693 | 0.6231336 | 0.1407781
[5 empty] | 0.7203665 | 0.1423591 |  |  | 0.5428593 | 0.141379 | 0.5924505 | 0.1412125 | 0.6352411 | 0.141523
[5 empty] | 0.679464 | 0.1431084 |  |  | 0.5520792 | 0.1421231 | 0.6000616 | 0.1419558 | 0.6502435 | 0.1422678
[5 empty] | 0.6998635 | 0.1438576 |  |  | 0.5573089 | 0.1428672 | 0.610312 | 0.142699 | 0.6564147 | 0.1430127
[5 empty] | 0.6865435 | 0.1446069 |  |  | 0.5732264 | 0.1436113 | 0.6227775 | 0.1434422 | 0.6692286 | 0.1437576
[5 empty] | 0.7174828 | 0.1453561 |  |  | 0.5808095 | 0.1443554 | 0.6336341 | 0.1441854 | 0.6854588 | 0.1445024
[5 empty] | 0.7586598 | 0.1461054 |  |  | 0.5883365 | 0.1450995 | 0.6449578 | 0.1449287 | 0.6940794 | 0.1452473
[5 empty] | 0.7110531 | 0.1468547 |  |  | 0.6039852 | 0.1458436 | 0.6525244 | 0.1456719 | 0.7059641 | 0.1459921
[5 empty] | 0.7446414 | 0.1476039 |  |  | 0.6138336 | 0.1465877 | 0.66971 | 0.1464151 | 0.7187867 | 0.146737
[5 empty] | 0.8134033 | 0.1483532 |  |  | 0.6266599 | 0.1473318 | 0.6823904 | 0.1471583 | 0.7381211 | 0.1474818
[5 empty] | 0.7683173 | 0.1491024 |  |  | 0.6336419 | 0.1480759 | 0.6912415 | 0.1479016 | 0.7468411 | 0.1482267