## 1
Общество с ограниченной ответственностью "Инженерная геология" (ООО "ИнжГео") | [11 empty] | Общество с ограниченной ответственностью "Инженерная геология" (ООО "ИнжГео")
Юр. адрес: 117279, г. Москва, ул. Миклухо-Маклая, 36 а, этаж 5, пом. XXIII к. 76-84 | [11 empty] | Юр. адрес: 117279, г. Москва, ул. Миклухо-Маклая, 36 а, этаж 5, пом. XXIII к. 76-84 | [8 empty] | нагр |  |  | X0 | Y0 | R |  | нагр |  |  |  | X0 | Y0 | R | нагр |  |  |  | X0 | Y0 | R |  | нагр |  |  |  | X0 | Y0 | R
Телефон/факс +7 (495) 132-30-00, Адрес электронной почты inbox@inj-geo.ru | [11 empty] | Телефон/факс +7 (495) 132-30-00, Адрес электронной почты inbox@inj-geo.ru | [12 empty] | 0 | [7 empty] | 0 | [6 empty] | 0 | [7 empty] | 0
[21 empty] | девиатор | [6 empty] | девиатор | [6 empty] | девиатор | [7 empty] | девиатор
Испытательная лаборатория ООО «ИнжГео» | [11 empty] | Испытательная лаборатория ООО «ИнжГео» | [8 empty] | x0 | Угол | X | Y |  |  |  | x0 |  | Угол | X | Y |  |  | x0 |  | Угол | X | Y |  |  |  | x0 |  | Угол | X | Y
Адрес места осуществления деятельности лаборатории: г. Москва, просп. Вернадского, д. 51, стр. 1 | [11 empty] | Адрес места осуществления деятельности лаборатории: г. Москва, просп. Вернадского, д. 51, стр. 1 | [9 empty] | 0 | [7 empty] | 0 | [6 empty] | 0 | [7 empty] | 0
Телефон +7(910)4557682, E-mail: slg85@mail.ru | [11 empty] | Телефон +7(910)4557682, E-mail: slg85@mail.ru | [9 empty] | 5 | [7 empty] | 5 | [6 empty] | 5 | [7 empty] | 5
[22 empty] | 10 | [7 empty] | 10 | [6 empty] | 10 | [7 empty] | 10
[12 empty] | Протокол испытаний № 13-63/55 от 23-12-2022 | [9 empty] | 15 | [7 empty] | 15 | [6 empty] | 15 | [7 empty] | 15
[22 empty] | 20 | [7 empty] | 20 | [6 empty] | 20 | [7 empty] | 20
[12 empty] | Наименование и адрес заказчика: Переход трубопровода через р. Енисей | [9 empty] | 25 | [7 empty] | 25 | [6 empty] | 25 | [7 empty] | 25
[12 empty] | Наименование объекта: ООО Регионстрой | [9 empty] | 30 | [7 empty] | 30 | [6 empty] | 30 | [7 empty] | 30
Наименование используемого метода/методики: ГОСТ 12248.4-2020 | [11 empty] | Наименование используемого метода/методики: ГОСТ 12248.3-2020 | [9 empty] | 35 | [7 empty] | 35 | [6 empty] | 35 | [7 empty] | 35
Условия проведения испытания: температура окружающей среды (18 - 25)0С, влажность воздуха (40 - 75)% | [11 empty] | Условия проведения испытания: температура окружающей среды (18 - 25)0С, влажность воздуха (40 - 75)% | [9 empty] | 40 | [7 empty] | 40 | [6 empty] | 40 | [7 empty] | 40
[12 empty] | Дата получение объекта подлежащего испытаниям: 26-11-2022 | [9 empty] | 45 | [7 empty] | 45 | [6 empty] | 45 | [7 empty] | 45
[12 empty] | Дата испытания: 25.10.2022-19.11.2055 | [9 empty] | 50 | [7 empty] | 50 | [6 empty] | 50 | [7 empty] | 50
[22 empty] | 55 | [7 empty] | 55 | [6 empty] | 55 | [7 empty] | 55
Испытание грунтов методом трехосного сжатия | [11 empty] | Испытание грунтов методом трехосного сжатия | [9 empty] | 60 | [7 empty] | 60 | [6 empty] | 60 | [7 empty] | 60
[22 empty] | 65 | [7 empty] | 65 | [6 empty] | 65 | [7 empty] | 65
Лабораторный номер: | [6 empty] | We, д.е. = |  |  |  |  | Лабораторный номер: |  | 1090 |  |  |  | We, д.е. = | 0.596223276 |  |  | 70 | [7 empty] | 70 | [6 empty] | 70 | [7 empty] | 70
Номер скважины: | [6 empty] | ρ, г/см3 = |  |  |  |  | Номер скважины: |  | BH-017 |  |  |  | ρ, г/см3 = | 1.61 |  |  | 75 | [7 empty] | 75 | [6 empty] | 75 | [7 empty] | 75
Глубина отбора, м: | [6 empty] | ρs, г/см3 = |  |  |  |  | Глубина отбора, м: |  | 0.9 |  |  |  | ρs, г/см3 = | 2.73 |  |  | 80 | [7 empty] | 80 | [6 empty] | 80 | [7 empty] | 80
Наименование грунта: | [6 empty] | e, д.е. = |  |  |  |  | Наименование грунта: |  | Суглинок, после оттаивания текучий, легкий песчанистый |  |  |  | e, д.е. = | 1.706639468 |  |  | 85 | [7 empty] | 85 | [6 empty] | 85 | [7 empty] | 85
Схема проведения опыта: | [6 empty] | IL, д.е. = |  |  |  |  | Схема проведения опыта: |  | КД |  |  |  | IL, д.е. = | 3.492 |  |  | 90 | [7 empty] | 90 | [6 empty] | 90 | [7 empty] | 90
[22 empty] | 95 | [7 empty] | 95 | [6 empty] | 95 | [7 empty] | 95
[22 empty] | 100 | [7 empty] | 100 | [6 empty] | 100 | [7 empty] | 100
Результаты испытаний | [11 empty] | Результаты испытаний | [9 empty] | 105 | [7 empty] | 105 | [6 empty] | 105 | [7 empty] | 105
[22 empty] | 110 | [7 empty] | 110 | [6 empty] | 110 | [7 empty] | 110
[22 empty] | 115 | [7 empty] | 115 | [6 empty] | 115 | [7 empty] | 115
[22 empty] | 120 | [7 empty] | 120 | [6 empty] | 120 | [7 empty] | 120
[22 empty] | 125 | [7 empty] | 125 | [6 empty] | 125 | [7 empty] | 125
[22 empty] | 130 | [7 empty] | 130 | [6 empty] | 130 | [7 empty] | 130
[22 empty] | 135 | [7 empty] | 135 | [6 empty] | 135 | [7 empty] | 135
[22 empty] | 140 | [7 empty] | 140 | [6 empty] | 140 | [7 empty] | 140
[22 empty] | 145 | [7 empty] | 145 | [6 empty] | 145 | [7 empty] | 145
[22 empty] | 150 | [7 empty] | 150 | [6 empty] | 150 | [7 empty] | 150
[22 empty] | 155 | [7 empty] | 155 | [6 empty] | 155 | [7 empty] | 155
[22 empty] | 160 | [7 empty] | 160 | [6 empty] | 160 | [7 empty] | 160
[22 empty] | 165 | [7 empty] | 165 | [6 empty] | 165 | [7 empty] | 165
[22 empty] | 170 | [7 empty] | 170 | [6 empty] | 170 | [7 empty] | 170
[22 empty] | 175 | [7 empty] | 175 | [6 empty] | 175 | [7 empty] | 175
[22 empty] | 180 | [7 empty] | 180 | [6 empty] | 180 | [7 empty] | 180
[13 empty] | Давление в камере, Мпа σ3 | Вертикальная нагрузка, Мпа σ1 | Поровое давление, Мпа u
| K0, д.е. | 0.7580781 |  |  |  |  | Коэфф. Точки | [5 empty] | 0.05 | 0.09471195 | [5 empty] | 1 | [6 empty] | σ3,кПа | σ1,кПа | u, кПа |  |  |  | 4
| q_zg, МПа | 0.03790391 | [10 empty] | 0.15 | 0.258537 | [27 empty] | δ3, Мпа | δ1-δ3, МПа | δ1, МПа | δ1, КПа
|  |  | Модуль деформации, МПа: | [9 empty] | 0.25 | 0.4223621 | [21 empty] | С, МПа:
|  |  | Е0= |  | Точки модуля (полное напр.), МПа |  |  |  | 0.03790391 | 0.06064625 | [25 empty] | φ, град:
|  |  | E50 = |  | qf (полное напр.), МПа |  |  |  | 0.06023405 | [26 empty] | E, Мпа
|  |  | Коэф. Поперечной деформации, ϑ = | [9 empty] | Эффективные значения угла внутреннего трения и удельного сцепления ϕ', С' | [13 empty] | x | 0
[13 empty] | ϕ', град. = | 14 | [12 empty] | y |  |  |  | С, кПа | φ,°
[13 empty] | С', МПа = | 0.005
| Исполнитель: | [6 empty] | Морозов Д.С. |  |  |  |  | Исполнитель: |  |  |  |  | Морозов Д.С.
| Начальник исп. лаборатории: | [6 empty] | Семиколенова Л.Г. |  |  |  |  | Начальник исп. лаборатории: |  |  |  |  | Семиколенова Л.Г.
Лист 1 , всего листов 2 | [11 empty] | Лист 2 , всего листов 2
Частичное воспроизведение протокола испытаний без письменного разрешения ООО «ИнжГео» ЗАПРЕЩАЕТСЯ | [11 empty] | Частичное воспроизведение протокола испытаний без письменного разрешения ООО «ИнжГео» ЗАПРЕЩАЕТСЯ
[5 empty] | второй график |  | первый график | [9 empty] | К Пуассона
dev50 | epsE50 | ind | devE0 | epsE0 | dev | eps | sigma |  | dev1 | eps1 | dev2 | eps2 | dev3 | eps3 |  | Глины
0.01023405 | 0.007410419 |  |  |  | 0 | 0 |  |  | 0 | 0 | 0 | 0 | 0 | 0 |  | < 0 | 0,20-0,30
ind |  |  |  |  | 0.00215247 | 0.0007929127 |  |  | 0.001627726 | 0.0007338824 | 0.006344552 | 0.0007359328 | 0.01057264 | 0.0007582971 |  | 0-0,25 | 0,30-0,38
2 |  |  |  |  | 0.002079274 | 0.001585825 |  |  | 0.003381868 | 0.001467765 | 0.01275424 | 0.001471866 | 0.02220386 | 0.001516594 |  | 0,25< | 0,38-0,45
E0 |  |  |  |  | 0.005685586 | 0.00247014 |  |  | 0.005 | 0.002172283 | 0.01938319 | 0.002207798 | 0.03195287 | 0.002274891 |  | Суглинки | 0,35-0,37
epsE0 | devE0 |  |  |  | 0.006588309 | 0.003171651 |  |  | 0.006073669 | 0.00293553 | 0.02418555 | 0.002943731 | 0.04057888 | 0.003033188 |  | Пески и супеси | 0,30-0,35
0.00247014 | 0.005685586 |  |  |  | 0.007466694 | 0.003964564 |  |  | 0.007105991 | 0.003669412 | 0.02951545 | 0.003679664 | 0.0482411 | 0.003791485
[5 empty] | 0.006222336 | 0.004757476 |  |  | 0.008057679 | 0.004403295 | 0.03402704 | 0.004415597 | 0.054 | 0.004426538
График E50 |  | График E |  |  | 0.006884247 | 0.005550389 |  |  | 0.009238502 | 0.005137177 | 0.037 | 0.00510314 | 0.05940692 | 0.00530808
eps | q | sigma |  |  | 0.009481436 | 0.006343302 |  |  | 0.01015823 | 0.005871059 | 0.03902491 | 0.005887462 | 0.06165411 | 0.006066377
Горизонтальная линия E50 |  | Касательная |  |  | 0.01023405 | 0.007410419 |  |  | 0.01122663 | 0.006604942 | 0.04100436 | 0.006623395 | 0.06519284 | 0.006824674
0 |  | a | b |  | 0.008597631 | 0.007929127 |  |  | 0.01165348 | 0.007338824 | 0.04309201 | 0.007359328 | 0.0691582 | 0.007582971
|  |  | 0 |  | 0.009159808 | 0.00872204 |  |  | 0.01254854 | 0.008072707 | 0.04406565 | 0.008095261 | 0.07128531 | 0.008341268
Вертикальная линия E50 |  | p1 и p2 |  |  | 0.01072713 | 0.009514953 |  |  | 0.01342159 | 0.008806589 | 0.04590308 | 0.008831193 | 0.07440927 | 0.009099565
| 0 | 0 |  |  | 0.01229665 | 0.01030787 |  |  | 0.01418239 | 0.009540471 | 0.0470821 | 0.009567126 | 0.07686521 | 0.009857862
[5 empty] | 0.01186543 | 0.01110078 |  |  | 0.01504071 | 0.01027435 | 0.04878049 | 0.01030306 | 0.08088823 | 0.01061616
Касательная линия E50 |  |  |  |  | 0.01143054 | 0.01189369 |  |  | 0.01590632 | 0.01100824 | 0.05047606 | 0.01103899 | 0.08371344 | 0.01137446
0 | 0 | Горизонтальная 1 |  |  | 0.01398904 | 0.0126866 |  |  | 0.016289 | 0.01174212 | 0.0523466 | 0.01177492 | 0.08618103 | 0.01177419
[5 empty] | 0.01453799 | 0.01347952 |  |  | 0.0174985 | 0.012476 | 0.0542685 | 0.01247476 | 0.09085381 | 0.01289105
Горизонтальная линия qкр |  |  |  |  | 0.01407445 | 0.01427243 |  |  | 0.01794461 | 0.01320988 | 0.05655285 | 0.01324679 | 0.09547371 | 0.01364935
Горизонтальная линия q |  | Горизонтальная 2 |  |  | 0.01459547 | 0.01506534 |  |  | 0.01893709 | 0.01394377 | 0.05870233 | 0.01398272 | 0.1000582 | 0.01440764
0 |  | 0 |  |  | 0.01409814 | 0.01585825 |  |  | 0.02018571 | 0.01467765 | 0.06146103 | 0.01471866 | 0.1054278 | 0.01516594
[5 empty] | 0.01457949 | 0.01665117 |  |  | 0.02110023 | 0.01541153 | 0.06497154 | 0.01545459 | 0.111203 | 0.01592424
Вертикальная линия q |  |  |  |  | 0.0150366 | 0.01744408 |  |  | 0.02235597 | 0.01618783 | 0.06817644 | 0.01619052 | 0.1176042 | 0.01668254
| 0 |  |  |  | 0.01546653 | 0.01823699 |  |  | 0.02355213 | 0.0168793 | 0.0719183 | 0.01692645 | 0.122852 | 0.01744083
[5 empty] | 0.01686634 | 0.01902991 |  |  | 0.02476299 | 0.01761318 | 0.07563971 | 0.01766239 | 0.1293667 | 0.01819913
[5 empty] | 0.01623308 | 0.01982282 |  |  | 0.0266703 | 0.01834706 | 0.07918326 | 0.01839832 | 0.1343689 | 0.01895743
[5 empty] | 0.01856383 | 0.02061573 |  |  | 0.02832097 | 0.01908094 | 0.08249152 | 0.01913425 | 0.138479 | 0.01971572
[5 empty] | 0.01885564 | 0.02140864 |  |  | 0.03046189 | 0.01981483 | 0.08590707 | 0.01987019 | 0.1441176 | 0.02047402
[5 empty] | 0.01910558 | 0.02220156 |  |  | 0.03223999 | 0.02054871 | 0.08917249 | 0.02060612 | 0.149805 | 0.02123232
[5 empty] | 0.0193107 | 0.02299447 |  |  | 0.03450215 | 0.02128259 | 0.09243037 | 0.02134205 | 0.1540618 | 0.02199062
[5 empty] | 0.01746807 | 0.02378738 |  |  | 0.0361953 | 0.02201647 | 0.09572328 | 0.02207798 | 0.1572083 | 0.02274891
[5 empty] | 0.01757475 | 0.02458029 |  |  | 0.03786633 | 0.02275036 | 0.09779381 | 0.02281392 | 0.1605652 | 0.02350721
[5 empty] | 0.0196278 | 0.02537321 |  |  | 0.03936215 | 0.02348424 | 0.1007845 | 0.02354985 | 0.1622529 | 0.02426551
[5 empty] | 0.01862859 | 0.02616612 |  |  | 0.04102968 | 0.02421812 | 0.1025381 | 0.02428578 | 0.1652918 | 0.0250238
[5 empty] | 0.01959702 | 0.02695903 |  |  | 0.04191581 | 0.024952 | 0.1029969 | 0.02502171 | 0.1645024 | 0.0257821
[5 empty] | 0.0195381 | 0.02775194 |  |  | 0.04256745 | 0.02568588 | 0.1044037 | 0.02575765 | 0.1655938 | 0.0265404
[5 empty] | 0.01845432 | 0.02854486 |  |  | 0.04293151 | 0.02641977 | 0.1046333 | 0.02649358 | 0.1655684 | 0.0272987
[5 empty] | 0.01734816 | 0.02933777 |  |  | 0.04293762 | 0.02715365 | 0.104442 | 0.02722951 | 0.1651346 | 0.02805699
[5 empty] | 0.01722211 | 0.03013068 |  |  | 0.04303621 | 0.02788753 | 0.1042497 | 0.02796545 | 0.1649119 | 0.02881529
[5 empty] | 0.01807865 | 0.0309236 |  |  | 0.04285803 | 0.02862141 | 0.1037642 | 0.02870138 | 0.1640196 | 0.02957359
[5 empty] | 0.01792029 | 0.03171651 |  |  | 0.0426132 | 0.0293553 | 0.1034938 | 0.02943731 | 0.162077 | 0.03033188
[5 empty] | 0.0177495 | 0.03250942 |  |  | 0.04241186 | 0.03008918 | 0.1028463 | 0.03017324 | 0.1621035 | 0.03109018
[5 empty] | 0.01756877 | 0.03330233 |  |  | 0.04216416 | 0.03082306 | 0.1020297 | 0.03090918 | 0.1593186 | 0.03184848
[5 empty] | 0.0163806 | 0.03409525 |  |  | 0.04138022 | 0.03155694 | 0.1018522 | 0.03164511 | 0.1584415 | 0.03260677
[5 empty] | 0.01818747 | 0.03488816 |  |  | 0.04107019 | 0.03229083 | 0.1013217 | 0.03238104 | 0.1583917 | 0.03336507
[5 empty] | 0.01699186 | 0.03568107 |  |  | 0.04064419 | 0.03302471 | 0.1008461 | 0.03311698 | 0.1558884 | 0.03412337
[5 empty] | 0.01779627 | 0.03647398 |  |  | 0.04041237 | 0.03375859 | 0.09953364 | 0.03385291 | 0.1546512 | 0.03488167
[5 empty] | 0.01560318 | 0.0372669 |  |  | 0.03968487 | 0.03449247 | 0.09939219 | 0.03458884 | 0.1532993 | 0.03563996
[5 empty] | 0.01641509 | 0.03805981 |  |  | 0.03947181 | 0.03522636 | 0.09882979 | 0.03532477 | 0.1509522 | 0.03639826
[5 empty] | 0.01723448 | 0.03885272 |  |  | 0.03928334 | 0.03596024 | 0.09765445 | 0.03606071 | 0.1507291 | 0.03715656
[5 empty] | 0.01506384 | 0.03964564 |  |  | 0.03892959 | 0.03669412 | 0.09677419 | 0.03679664 | 0.1496495 | 0.03791485
[5 empty] | 0.01690565 | 0.04043855 |  |  | 0.0384207 | 0.037428 | 0.09589701 | 0.03753257 | 0.1471328 | 0.03867315
[5 empty] | 0.01476241 | 0.04123146 |  |  | 0.03836681 | 0.03816189 | 0.09533094 | 0.0382685 | 0.1463982 | 0.03943145
[5 empty] | 0.0166366 | 0.04202437 |  |  | 0.03807805 | 0.03889577 | 0.09468398 | 0.03900444 | 0.1452653 | 0.04018975
[5 empty] | 0.01553071 | 0.04281729 |  |  | 0.03776455 | 0.03962965 | 0.09376415 | 0.03974037 | 0.1438533 | 0.04094804
[5 empty] | 0.01644724 | 0.0436102 |  |  | 0.03773563 | 0.04036353 | 0.09257945 | 0.0404763 | 0.1433816 | 0.04170634
[5 empty] | 0.01638866 | 0.04440311 |  |  | 0.03786811 | 0.04109742 | 0.0923379 | 0.04121224 | 0.1430696 | 0.04246464
[5 empty] | 0.01535746 | 0.04519602 |  |  | 0.03784502 | 0.0418313 | 0.09134752 | 0.04194817 | 0.1413367 | 0.04322293
[5 empty] | 0.01435769 | 0.04598894 |  |  | 0.03786298 | 0.04256518 | 0.09091631 | 0.0426841 | 0.1411022 | 0.04398123
[5 empty] | 0.01440076 | 0.04678185 |  |  | 0.03811862 | 0.04329906 | 0.09065229 | 0.04342003 | 0.1420855 | 0.04473953
[5 empty] | 0.01548525 | 0.04757476 |  |  | 0.03850859 | 0.04403295 | 0.09036346 | 0.04415597 | 0.1422646 | 0.04549783
[5 empty] | 0.01460719 | 0.04836768 |  |  | 0.0384295 | 0.04476683 | 0.09005785 | 0.0448919 | 0.142283 | 0.04625612
[5 empty] | 0.01476261 | 0.04916059 |  |  | 0.038978 | 0.04550071 | 0.09004346 | 0.04562783 | 0.1432067 | 0.04701442
[5 empty] | 0.01694753 | 0.0499535 |  |  | 0.03915072 | 0.04623459 | 0.09002831 | 0.04636377 | 0.1449015 | 0.04777272
[5 empty] | 0.016158 | 0.05074641 |  |  | 0.03964428 | 0.04696848 | 0.0903352 | 0.0470997 | 0.1455334 | 0.04853101
[5 empty] | 0.01639004 | 0.05153933 |  |  | 0.03955532 | 0.04770236 | 0.09028114 | 0.04783563 | 0.147768 | 0.04928931
[5 empty] | 0.01663967 | 0.05233224 |  |  | 0.04008048 | 0.04843624 | 0.09106663 | 0.04857156 | 0.1494715 | 0.05004761
[5 empty] | 0.01590293 | 0.05312515 |  |  | 0.04041638 | 0.04917012 | 0.09096333 | 0.0493075 | 0.1514095 | 0.05080591
[5 empty] | 0.01817585 | 0.05391806 |  |  | 0.04055966 | 0.049904 | 0.09254293 | 0.05004343 | 0.153348 | 0.0515642
[5 empty] | 0.01745446 | 0.05471098 |  |  | 0.04130695 | 0.05063789 | 0.09297709 | 0.05077936 | 0.1538528 | 0.0523225
[5 empty] | 0.01773478 | 0.05550389 |  |  | 0.04145488 | 0.05137177 | 0.09393749 | 0.05151529 | 0.1563898 | 0.0530808
[5 empty] | 0.01801285 | 0.0562968 |  |  | 0.04180008 | 0.05210565 | 0.09539579 | 0.05225123 | 0.1591249 | 0.05383909
[5 empty] | 0.0182847 | 0.05708972 |  |  | 0.0423392 | 0.05283953 | 0.09672368 | 0.05298716 | 0.1603239 | 0.05459739
[5 empty] | 0.01754635 | 0.05788263 |  |  | 0.04266885 | 0.05357342 | 0.09869282 | 0.05372309 | 0.1630527 | 0.05535569
[5 empty] | 0.01979384 | 0.05867554 |  |  | 0.04268567 | 0.0543073 | 0.09957489 | 0.05445903 | 0.1652771 | 0.05611398
[5 empty] | 0.01802319 | 0.05946845 |  |  | 0.0432863 | 0.05504118 | 0.1009416 | 0.05519496 | 0.1670631 | 0.05687228
[5 empty] | 0.01923044 | 0.06026137 |  |  | 0.04316736 | 0.05577506 | 0.1022645 | 0.05593089 | 0.1681764 | 0.05763058
[5 empty] | 0.02046811 | 0.06105428 |  |  | 0.04352549 | 0.05650895 | 0.1034154 | 0.05666682 | 0.1681831 | 0.05838888
[5 empty] | 0.01957045 | 0.06184719 |  |  | 0.04375733 | 0.05724283 | 0.1044659 | 0.05740276 | 0.1707488 | 0.05914717
[5 empty] | 0.01873101 | 0.0626401 |  |  | 0.04405949 | 0.05797671 | 0.1062876 | 0.05813869 | 0.1702395 | 0.05990547
[5 empty] | 0.01889462 | 0.06343302 |  |  | 0.04412862 | 0.05871059 | 0.1069524 | 0.05887462 | 0.1708211 | 0.06066377
[5 empty] | 0.01906045 | 0.06422593 |  |  | 0.04436135 | 0.05944448 | 0.1071318 | 0.05961056 | 0.1723621 | 0.06142206
[5 empty] | 0.01922769 | 0.06501884 |  |  | 0.04435431 | 0.06017836 | 0.1080975 | 0.06034649 | 0.1712612 | 0.06218036
[5 empty] | 0.02039549 | 0.06581176 |  |  | 0.04471195 | 0.06091224 | 0.108537 | 0.06108242 | 0.1709591 | 0.06293866
[5 empty] | 0.01956304 | 0.06660467 |  |  | 0.04431182 | 0.06164612 | 0.1075369 | 0.06181835 | 0.1718557 | 0.06369696
[5 empty] | 0.01972951 | 0.06739758 |  |  | 0.04461053 | 0.06238001 | 0.1080366 | 0.06255429 | 0.170951 | 0.06445525
[5 empty] | 0.01989406 | 0.06819049 |  |  | 0.04440788 | 0.06311389 | 0.1078359 | 0.06329022 | 0.171045 | 0.06521355
[5 empty] | 0.02005587 | 0.06898341 |  |  | 0.04460389 | 0.06384777 | 0.1080348 | 0.06402615 | 0.1720377 | 0.06597185
[5 empty] | 0.02121412 | 0.06977632 |  |  | 0.04469859 | 0.06458165 | 0.1083335 | 0.06476208 | 0.1713291 | 0.06673014
[5 empty] | 0.02036796 | 0.07056923 |  |  | 0.04469201 | 0.06531554 | 0.1077318 | 0.06549802 | 0.1716193 | 0.06748844
[5 empty] | 0.02051659 | 0.07136214 |  |  | 0.04428416 | 0.06604942 | 0.1076298 | 0.06623395 | 0.1717082 | 0.06824674
[5 empty] | 0.02165916 | 0.07215506 |  |  | 0.04427509 | 0.0667833 | 0.1080274 | 0.06696988 | 0.1705958 | 0.06900504
[5 empty] | 0.02079485 | 0.07294797 |  |  | 0.04446481 | 0.06751718 | 0.1075247 | 0.06770582 | 0.1710822 | 0.06976333
[5 empty] | 0.02292283 | 0.07374088 |  |  | 0.04455335 | 0.06825107 | 0.1075217 | 0.06844175 | 0.1711673 | 0.07052163
[5 empty] | 0.02204228 | 0.07453379 |  |  | 0.04424073 | 0.06898495 | 0.1084184 | 0.06917768 | 0.1717512 | 0.07127993
[5 empty] | 0.02315237 | 0.07532671 |  |  | 0.04442699 | 0.06971883 | 0.1085147 | 0.06991361 | 0.1717338 | 0.07203822
[5 empty] | 0.02325226 | 0.07611962 |  |  | 0.04441214 | 0.07045271 | 0.1082106 | 0.07064955 | 0.1719152 | 0.07279652
[5 empty] | 0.02134113 | 0.07691253 |  |  | 0.04439623 | 0.07118659 | 0.1075063 | 0.07138548 | 0.1718954 | 0.07355482
[5 empty] | 0.02141816 | 0.07770545 |  |  | 0.04427926 | 0.07192048 | 0.1078015 | 0.07212141 | 0.1709743 | 0.07431312
[5 empty] | 0.02348251 | 0.07849836 |  |  | 0.04446127 | 0.07265436 | 0.1081965 | 0.07285735 | 0.171052 | 0.07507141
[5 empty] | 0.02153335 | 0.07929127 |  |  | 0.04444228 | 0.07338824 | 0.108391 | 0.07359328 | 0.1707285 | 0.07582971
[5 empty] | 0.02156987 | 0.08008418 |  |  | 0.04432232 | 0.07412212 | 0.1078853 | 0.07432921 | 0.1712038 | 0.07658801
[5 empty] | 0.02359123 | 0.0808771 |  |  | 0.04450142 | 0.07485601 | 0.1078791 | 0.07506514 | 0.1716779 | 0.0773463
[5 empty] | 0.02159643 | 0.08167001 |  |  | 0.04407959 | 0.07558989 | 0.1080727 | 0.07580108 | 0.1713509 | 0.0781046
[5 empty] | 0.02257778 | 0.08246292 |  |  | 0.04415688 | 0.07632377 | 0.1074658 | 0.07653701 | 0.1705226 | 0.0788629
[5 empty] | 0.02353273 | 0.08325583 |  |  | 0.0442333 | 0.07705765 | 0.1076586 | 0.07727294 | 0.1708931 | 0.07962119
[5 empty] | 0.02346291 | 0.08404875 |  |  | 0.04440888 | 0.07779154 | 0.1074511 | 0.07800887 | 0.1712624 | 0.08037949
[5 empty] | 0.02336998 | 0.08484166 |  |  | 0.04398365 | 0.07852542 | 0.1079432 | 0.07874481 | 0.1708306 | 0.08113779
[5 empty] | 0.02225558 | 0.08563457 |  |  | 0.04425763 | 0.0792593 | 0.1074349 | 0.07948074 | 0.1706976 | 0.08189609
[5 empty] | 0.02112138 | 0.08642749 |  |  | 0.04413085 | 0.07999318 | 0.1075263 | 0.08021667 | 0.1701635 | 0.08265438
[5 empty] | 0.02196901 | 0.0872204 |  |  | 0.04430333 | 0.08072707 | 0.1080173 | 0.08095261 | 0.1704281 | 0.08341268
[5 empty] | 0.02080014 | 0.08801331 |  |  | 0.04427511 | 0.08146095 | 0.1080079 | 0.08168854 | 0.1708917 | 0.08417098
[5 empty] | 0.02261641 | 0.08880622 |  |  | 0.0441462 | 0.08219483 | 0.1082982 | 0.08242447 | 0.170654 | 0.08492927
[5 empty] | 0.02041947 | 0.08959914 |  |  | 0.04391664 | 0.08292871 | 0.1074881 | 0.0831604 | 0.1713153 | 0.08568757
[5 empty] | 0.02121097 | 0.09039205 |  |  | 0.04388644 | 0.0836626 | 0.1075776 | 0.08389634 | 0.1699754 | 0.08644587
[5 empty] | 0.01999257 | 0.09118496 |  |  | 0.04415565 | 0.08439648 | 0.1082667 | 0.08463227 | 0.1705317 | 0.08720417
[5 empty] | 0.02076591 | 0.09197787 |  |  | 0.04372427 | 0.08513036 | 0.1074555 | 0.0853682 | 0.1705192 | 0.08796246
[5 empty] | 0.02153265 | 0.09277079 |  |  | 0.04389234 | 0.08586424 | 0.1081439 | 0.08610414 | 0.1696151 | 0.08872076
[5 empty] | 0.02029443 | 0.0935637 |  |  | 0.04365989 | 0.08659813 | 0.1081319 | 0.08684007 | 0.1710259 | 0.08947906
[5 empty] | 0.01905291 | 0.09435661 |  |  | 0.04362694 | 0.08733201 | 0.1077195 | 0.087576 | 0.1689579 | 0.09023735
[5 empty] | 0.01880974 | 0.09514953 |  |  | 0.04389351 | 0.08806589 | 0.1082068 | 0.08831193 | 0.1700177 | 0.09099565
[5 empty] | 0.01856657 | 0.09594244 |  |  | 0.04385964 | 0.08879977 | 0.1074936 | 0.08904787 | 0.1692117 | 0.09175395
[5 empty] | 0.01932505 | 0.09673535 |  |  | 0.04382383 | 0.08953366 | 0.1080801 | 0.0897838 | 0.1684465 | 0.09251225
[5 empty] | 0.01908682 | 0.09752826 |  |  | 0.04387925 | 0.09026754 | 0.1077513 | 0.09051973 | 0.1679286 | 0.09327054
[5 empty] | 0.01785355 | 0.09832118 |  |  | 0.04342554 | 0.09100142 | 0.1078846 | 0.09125566 | 0.1661644 | 0.09402884
[5 empty] | 0.01862689 | 0.09911409 |  |  | 0.04376324 | 0.0917353 | 0.1078814 | 0.0919916 | 0.1656603 | 0.09478714
[5 empty] | 0.01740847 | 0.099907 |  |  | 0.04339293 | 0.09246919 | 0.1076431 | 0.09272753 | 0.165723 | 0.09554543
[5 empty] | 0.01719996 | 0.1006999 |  |  | 0.04321515 | 0.09320307 | 0.1072713 | 0.09346346 | 0.1645588 | 0.09630373
[5 empty] | 0.017003 | 0.1014928 |  |  | 0.04353045 | 0.09393695 | 0.1075675 | 0.0941994 | 0.1642743 | 0.09706203
[5 empty] | 0.01681925 | 0.1022857 |  |  | 0.0432394 | 0.09467083 | 0.1073333 | 0.09493533 | 0.1623759 | 0.09782032
[5 empty] | 0.01865036 | 0.1030787 |  |  | 0.04294255 | 0.09540471 | 0.1062702 | 0.09567126 | 0.1627702 | 0.09857862
[5 empty] | 0.01749797 | 0.1038716 |  |  | 0.04294044 | 0.0961386 | 0.1064798 | 0.09640719 | 0.1614635 | 0.09933692
[5 empty] | 0.01836374 | 0.1046645 |  |  | 0.04293365 | 0.09687248 | 0.1054636 | 0.09714313 | 0.1606625 | 0.1000952
[5 empty] | 0.01824932 | 0.1054574 |  |  | 0.04292272 | 0.09760636 | 0.105723 | 0.09787906 | 0.1601735 | 0.1008535
[5 empty] | 0.01615636 | 0.1062503 |  |  | 0.0426082 | 0.09834024 | 0.1055598 | 0.09861499 | 0.159903 | 0.1016118
[5 empty] | 0.01808652 | 0.1070432 |  |  | 0.04249066 | 0.09907413 | 0.1050753 | 0.09935093 | 0.1589576 | 0.1023701
[5 empty] | 0.01804143 | 0.1078361 |  |  | 0.04247065 | 0.09980801 | 0.1044711 | 0.1000869 | 0.1585438 | 0.1031284
[5 empty] | 0.01802275 | 0.108629 |  |  | 0.04214871 | 0.1005419 | 0.1039489 | 0.1008228 | 0.1568679 | 0.1038867
[5 empty] | 0.01602232 | 0.109422 |  |  | 0.04232542 | 0.1012758 | 0.10401 | 0.1015587 | 0.1563366 | 0.104645
[5 empty] | 0.01702235 | 0.1102149 |  |  | 0.04200132 | 0.1020097 | 0.1034561 | 0.1022947 | 0.1560562 | 0.1054033
[5 empty] | 0.01702244 | 0.1110078 |  |  | 0.04187696 | 0.1027435 | 0.1026887 | 0.1030306 | 0.1557332 | 0.1061616
[5 empty] | 0.01802261 | 0.1118007 |  |  | 0.04195291 | 0.1034774 | 0.1018093 | 0.1037665 | 0.1555743 | 0.1069199
[5 empty] | 0.0180229 | 0.1125936 |  |  | 0.04192972 | 0.1042113 | 0.1018195 | 0.1045025 | 0.1545857 | 0.1076782
[5 empty] | 0.01602334 | 0.1133865 |  |  | 0.04170793 | 0.1049452 | 0.1007208 | 0.1052384 | 0.1548741 | 0.1084365
[5 empty] | 0.01702396 | 0.1141794 |  |  | 0.04128812 | 0.1056791 | 0.1004147 | 0.1059743 | 0.1543458 | 0.1091948
[5 empty] | 0.01602478 | 0.1149723 |  |  | 0.04127082 | 0.106413 | 0.1001028 | 0.1067103 | 0.1530074 | 0.1099531
[5 empty] | 0.01702585 | 0.1157653 |  |  | 0.04135661 | 0.1071468 | 0.09978655 | 0.1074462 | 0.1546651 | 0.1107114
[5 empty] | 0.01602719 | 0.1165582 |  |  | 0.04124603 | 0.1078807 | 0.0988676 | 0.1081821 | 0.1544702 | 0.1114697
[5 empty] | 0.01602884 | 0.1173511 |  |  | 0.04103963 | 0.1086146 | 0.09824744 | 0.1089181 | 0.1535844 | 0.112228
[5 empty] | 0.01803082 | 0.118144 |  |  | 0.04083798 | 0.1093485 | 0.09862761 | 0.109654 | 0.153308 | 0.1129863
[5 empty] | 0.01803316 | 0.1189369 |  |  | 0.04074162 | 0.1100824 | 0.09710964 | 0.1103899 | 0.1545414 | 0.1137446
[5 empty] | 0.0180359 | 0.1197298 |  |  | 0.04085112 | 0.1108162 | 0.09679448 | 0.1111258 | 0.1544852 | 0.1145029
[5 empty] | 0.01603906 | 0.1205227 |  |  | 0.04056702 | 0.1115501 | 0.09636578 | 0.1118618 | 0.1540396 | 0.1152612
[5 empty] | 0.01704268 | 0.1213156 |  |  | 0.04038989 | 0.112284 | 0.09561574 | 0.1125977 | 0.153505 | 0.1160195
[5 empty] | 0.01804679 | 0.1221086 |  |  | 0.04051981 | 0.1130179 | 0.09494456 | 0.1133336 | 0.1533819 | 0.1167778
[5 empty] | 0.01605142 | 0.1229015 |  |  | 0.04035165 | 0.1137518 | 0.09485242 | 0.1140696 | 0.1540707 | 0.117536
[5 empty] | 0.0170566 | 0.1236944 |  |  | 0.04058383 | 0.1144857 | 0.09473952 | 0.1148055 | 0.1546718 | 0.1182943
[5 empty] | 0.01806236 | 0.1244873 |  |  | 0.04051639 | 0.1152195 | 0.09400606 | 0.1155414 | 0.1543856 | 0.1190526
[5 empty] | 0.01606873 | 0.1252802 |  |  | 0.04004937 | 0.1159534 | 0.09275223 | 0.1162774 | 0.1538124 | 0.1198109
[5 empty] | 0.01707574 | 0.1260731 |  |  | 0.03998278 | 0.1166873 | 0.09177822 | 0.1170133 | 0.1543527 | 0.1205692
[5 empty] | 0.01708342 | 0.126866 |  |  | 0.04001667 | 0.1174212 | 0.09178423 | 0.1177492 | 0.1552069 | 0.1213275
[5 empty] | 0.01609181 | 0.1276589 |  |  | 0.03995107 | 0.1181551 | 0.09117045 | 0.1184852 | 0.1543754 | 0.1220858
[5 empty] | 0.01610093 | 0.1284519 |  |  | 0.039786 | 0.118889 | 0.08963707 | 0.1192211 | 0.1557586 | 0.1228441
[5 empty] | 0.01611082 | 0.1292448 |  |  | 0.03972151 | 0.1196228 | 0.0889843 | 0.119957 | 0.1555568 | 0.1236024
[5 empty] | 0.0161215 | 0.1300377 |  |  | 0.03995761 | 0.1203567 | 0.08831233 | 0.120693 | 0.1552706 | 0.1243607
[5 empty] | 0.01813301 | 0.1308306 |  |  | 0.03959434 | 0.1210906 | 0.08792134 | 0.1214289 | 0.1551002 | 0.125119
[5 empty] | 0.01814538 | 0.1316235 |  |  | 0.03953173 | 0.1218245 | 0.08711154 | 0.1221648 | 0.1561462 | 0.1258773
[5 empty] | 0.01615863 | 0.1324164 |  |  | 0.03966982 | 0.1225584 | 0.08638311 | 0.1229008 | 0.1572088 | 0.1266356
[5 empty] | 0.01817281 | 0.1332093 |  |  | 0.03940863 | 0.1232922 | 0.08543626 | 0.1236367 | 0.1566885 | 0.1273939
[5 empty] | 0.01618793 | 0.1340022 |  |  | 0.03954819 | 0.1240261 | 0.08477117 | 0.1243726 | 0.1573858 | 0.1281522
[5 empty] | 0.01720404 | 0.1347952 |  |  | 0.03938855 | 0.12476 | 0.08338805 | 0.1251086 | 0.157601 | 0.1289105
[5 empty] | 0.01722116 | 0.1355881 |  |  | 0.03922972 | 0.1254939 | 0.08248708 | 0.1258445 | 0.1580344 | 0.1296688
[5 empty] | 0.01723932 | 0.136381 |  |  | 0.03947174 | 0.1262278 | 0.08146846 | 0.1265804 | 0.1576866 | 0.1304271
[5 empty] | 0.01625856 | 0.1371739 |  |  | 0.03941465 | 0.1269617 | 0.08033238 | 0.1273164 | 0.1591579 | 0.1311854
[5 empty] | 0.0182789 | 0.1379668 |  |  | 0.03925846 | 0.1276955 | 0.08017904 | 0.1280523 | 0.1594487 | 0.1319437
[5 empty] | 0.01730037 | 0.1387597 |  |  | 0.03900322 | 0.1284294 | 0.07940863 | 0.1287882 | 0.1584595 | 0.132702
[5 empty] | 0.01732301 | 0.1395526 |  |  | 0.03914896 | 0.1291633 | 0.07772135 | 0.1295242 | 0.1601905 | 0.1334603
[5 empty] | 0.01634685 | 0.1403456 |  |  | 0.0392957 | 0.1298972 | 0.07681739 | 0.1302601 | 0.1591423 | 0.1342186
[5 empty] | 0.01737191 | 0.1411385 |  |  | 0.03924348 | 0.1306311 | 0.07539695 | 0.130996 | 0.1602152 | 0.1349769
[5 empty] | 0.01839824 | 0.1419314 |  |  | 0.03909233 | 0.131365 | 0.07526022 | 0.131732 | 0.1605096 | 0.1357352
[5 empty] | 0.01642585 | 0.1427243 |  |  | 0.03884227 | 0.1320988 | 0.07360739 | 0.1324679 | 0.160726 | 0.1364935
[5 empty] | 0.01745478 | 0.1435172 |  |  | 0.03899335 | 0.1328327 | 0.07303865 | 0.1332038 | 0.1626647 | 0.1372518
[5 empty] | 0.01748507 | 0.1443101 |  |  | 0.0390456 | 0.1335666 | 0.07135421 | 0.1339398 | 0.1623261 | 0.1380101
[5 empty] | 0.01651673 | 0.145103 |  |  | 0.03869903 | 0.1343005 | 0.07075426 | 0.1346757 | 0.1628107 | 0.1387684
[5 empty] | 0.01754981 | 0.1458959 |  |  | 0.0387537 | 0.1350344 | 0.06943899 | 0.1354116 | 0.1632188 | 0.1395267
[5 empty] | 0.01758433 | 0.1466889 |  |  | 0.03890962 | 0.1357682 | 0.06830859 | 0.1361476 | 0.1639509 | 0.140285
[5 empty] | 0.01762033 | 0.1474818 |  |  | 0.03856683 | 0.1365021 | 0.06766327 | 0.1368835 | 0.1649073 | 0.1410433
[5 empty] | 0.01765783 | 0.1482747 |  |  | 0.03852535 | 0.137236 | 0.0655032 | 0.1376194 | 0.1656884 | 0.1418016
[5 empty] | 0.01669687 | 0.1490676 |  |  | 0.03848523 | 0.1379699 | 0.0643286 | 0.1383554 | 0.1664947 | 0.1425599
[5 empty] | 0.01873747 | 0.1498605 |  |  | 0.03854649 | 0.1387038 | 0.06403964 | 0.1390913 | 0.1677266 | 0.1433182
[5 empty] | 0.01777967 | 0.1506534 |  |  | 0.03850917 | 0.1394377 | 0.06233654 | 0.1398272 | 0.1673844 | 0.1440764
[5 empty] | 0.0168235 | 0.1514463 |  |  | 0.03847329 | 0.1401715 | 0.06141947 | 0.1405632 | 0.1692686 | 0.1448347
[5 empty] | 0.01686899 | 0.1522392 |  |  | 0.03843888 | 0.1409054 | 0.06028864 | 0.1412991 | 0.1698795 | 0.145593
[5 empty] | 0.01791617 | 0.1530322 |  |  | 0.03820599 | 0.1416393 | 0.05854424 | 0.142035 | 0.1712176 | 0.1463513
[5 empty] | 0.01696507 | 0.1538251 |  |  | 0.03827463 | 0.1423732 | 0.05768647 | 0.142771 | 0.1705833 | 0.1471096
[5 empty] | 0.01701572 | 0.154618 |  |  | 0.03834484 | 0.1431071 | 0.05571551 | 0.1435069 | 0.1715769 | 0.1478679
[5 empty] | 0.01806815 | 0.1554109 |  |  | 0.03821665 | 0.143841 | 0.05473156 | 0.1442428 | 0.1738989 | 0.1486262
[5 empty] | 0.0171224 | 0.1562038 |  |  | 0.0380901 | 0.1445748 | 0.05333482 | 0.1449788 | 0.1731496 | 0.1493845
[5 empty] | 0.01817849 | 0.1569967 |  |  | 0.03846521 | 0.1453087 | 0.05282548 | 0.1457147 | 0.1758296 | 0.1501428
[5 empty] | 0.01823646 | 0.1577896 |  |  | 0.03824201 | 0.1460426 | 0.05050374 | 0.1464506 | 0.1752391 | 0.1509011