## 1
Общество с ограниченной ответственностью "Инженерная геология" (ООО "ИнжГео") | [11 empty] | Общество с ограниченной ответственностью "Инженерная геология" (ООО "ИнжГео")
Юр. адрес: 117279, г. Москва, ул. Миклухо-Маклая, 36 а, этаж 5, пом. XXIII к. 76-84 | [11 empty] | Юр. адрес: 117279, г. Москва, ул. Миклухо-Маклая, 36 а, этаж 5, пом. XXIII к. 76-84 | [8 empty] | нагр |  |  | X0 | Y0 | R |  | нагр |  |  |  | X0 | Y0 | R | нагр |  |  |  | X0 | Y0 | R |  | нагр |  |  |  | X0 | Y0 | R
Телефон/факс +7 (495) 132-30-00, Адрес электронной почты inbox@inj-geo.ru | [11 empty] | Телефон/факс +7 (495) 132-30-00, Адрес электронной почты inbox@inj-geo.ru | [12 empty] | 0 | [7 empty] | 0 | [6 empty] | 0 | [7 empty] | 0
[21 empty] | девиатор | [6 empty] | девиатор | [6 empty] | девиатор | [7 empty] | девиатор
Испытательная лаборатория ООО «ИнжГео» | [11 empty] | Испытательная лаборатория ООО «ИнжГео» | [8 empty] | x0 | Угол | X | Y |  |  |  | x0 |  | Угол | X | Y |  |  | x0 |  | Угол | X | Y |  |  |  | x0 |  | Угол | X | Y
Адрес места осуществления деятельности лаборатории: г. Москва, просп. Вернадского, д. 51, стр. 1 | [11 empty] | Адрес места осуществления деятельности лаборатории: г. Москва, просп. Вернадского, д. 51, стр. 1 | [9 empty] | 0 | [7 empty] | 0 | [6 empty] | 0 | [7 empty] | 0
Телефон +7(910)4557682, E-mail: slg85@mail.ru | [11 empty] | Телефон +7(910)4557682, E-mail: slg85@mail.ru | [9 empty] | 5 | [7 empty] | 5 | [6 empty] | 5 | [7 empty] | 5
[22 empty] | 10 | [7 empty] | 10 | [6 empty] | 10 | [7 empty] | 10
[12 empty] | Протокол испытаний № 13-63/57 от 25-12-2022 | [9 empty] | 15 | [7 empty] | 15 | [6 empty] | 15 | [7 empty] | 15
[22 empty] | 20 | [7 empty] | 20 | [6 empty] | 20 | [7 empty] | 20
[12 empty] | Наименование и адрес заказчика: Переход трубопровода через р. Енисей | [9 empty] | 25 | [7 empty] | 25 | [6 empty] | 25 | [7 empty] | 25
[12 empty] | Наименование объекта: ООО Регионстрой | [9 empty] | 30 | [7 empty] | 30 | [6 empty] | 30 | [7 empty] | 30
Наименование используемого метода/методики: ГОСТ 12248.4-2020 | [11 empty] | Наименование используемого метода/методики: ГОСТ 12248.3-2020 | [9 empty] | 35 | [7 empty] | 35 | [6 empty] | 35 | [7 empty] | 35
Условия проведения испытания: температура окружающей среды (18 - 25)0С, влажность воздуха (40 - 75)% | [11 empty] | Условия проведения испытания: температура окружающей среды (18 - 25)0С, влажность воздуха (40 - 75)% | [9 empty] | 40 | [7 empty] | 40 | [6 empty] | 40 | [7 empty] | 40
[12 empty] | Дата получение объекта подлежащего испытаниям: 28-11-2022 | [9 empty] | 45 | [7 empty] | 45 | [6 empty] | 45 | [7 empty] | 45
[12 empty] | Дата испытания: 25.10.2022-19.11.2057 | [9 empty] | 50 | [7 empty] | 50 | [6 empty] | 50 | [7 empty] | 50
[22 empty] | 55 | [7 empty] | 55 | [6 empty] | 55 | [7 empty] | 55
Испытание грунтов методом трехосного сжатия | [11 empty] | Испытание грунтов методом трехосного сжатия | [9 empty] | 60 | [7 empty] | 60 | [6 empty] | 60 | [7 empty] | 60
[22 empty] | 65 | [7 empty] | 65 | [6 empty] | 65 | [7 empty] | 65
Лабораторный номер: | [6 empty] | We, д.е. = |  |  |  |  | Лабораторный номер: |  | 1092 |  |  |  | We, д.е. = | 0.499868714 |  |  | 70 | [7 empty] | 70 | [6 empty] | 70 | [7 empty] | 70
Номер скважины: | [6 empty] | ρ, г/см3 = |  |  |  |  | Номер скважины: |  | BH-018 |  |  |  | ρ, г/см3 = | 1.63 |  |  | 75 | [7 empty] | 75 | [6 empty] | 75 | [7 empty] | 75
Глубина отбора, м: | [6 empty] | ρs, г/см3 = |  |  |  |  | Глубина отбора, м: |  | 0.9 |  |  |  | ρs, г/см3 = | 2.74 |  |  | 80 | [7 empty] | 80 | [6 empty] | 80 | [7 empty] | 80
Наименование грунта: | [6 empty] | e, д.е. = |  |  |  |  | Наименование грунта: |  | Суглинок, после оттаивания текучий, легкий пылеватый |  |  |  | e, д.е. = | 1.521252 |  |  | 85 | [7 empty] | 85 | [6 empty] | 85 | [7 empty] | 85
Схема проведения опыта: | [6 empty] | IL, д.е. = |  |  |  |  | Схема проведения опыта: |  | КД |  |  |  | IL, д.е. = | 2.522 |  |  | 90 | [7 empty] | 90 | [6 empty] | 90 | [7 empty] | 90
[22 empty] | 95 | [7 empty] | 95 | [6 empty] | 95 | [7 empty] | 95
[22 empty] | 100 | [7 empty] | 100 | [6 empty] | 100 | [7 empty] | 100
Результаты испытаний | [11 empty] | Результаты испытаний | [9 empty] | 105 | [7 empty] | 105 | [6 empty] | 105 | [7 empty] | 105
[22 empty] | 110 | [7 empty] | 110 | [6 empty] | 110 | [7 empty] | 110
[22 empty] | 115 | [7 empty] | 115 | [6 empty] | 115 | [7 empty] | 115
[22 empty] | 120 | [7 empty] | 120 | [6 empty] | 120 | [7 empty] | 120
[22 empty] | 125 | [7 empty] | 125 | [6 empty] | 125 | [7 empty] | 125
[22 empty] | 130 | [7 empty] | 130 | [6 empty] | 130 | [7 empty] | 130
[22 empty] | 135 | [7 empty] | 135 | [6 empty] | 135 | [7 empty] | 135
[22 empty] | 140 | [7 empty] | 140 | [6 empty] | 140 | [7 empty] | 140
[22 empty] | 145 | [7 empty] | 145 | [6 empty] | 145 | [7 empty] | 145
[22 empty] | 150 | [7 empty] | 150 | [6 empty] | 150 | [7 empty] | 150
[22 empty] | 155 | [7 empty] | 155 | [6 empty] | 155 | [7 empty] | 155
[22 empty] | 160 | [7 empty] | 160 | [6 empty] | 160 | [7 empty] | 160
[22 empty] | 165 | [7 empty] | 165 | [6 empty] | 165 | [7 empty] | 165
[22 empty] | 170 | [7 empty] | 170 | [6 empty] | 170 | [7 empty] | 170
[22 empty] | 175 | [7 empty] | 175 | [6 empty] | 175 | [7 empty] | 175
[22 empty] | 180 | [7 empty] | 180 | [6 empty] | 180 | [7 empty] | 180
[13 empty] | Давление в камере, Мпа σ3 | Вертикальная нагрузка, Мпа σ1 | Поровое давление, Мпа u
| K0, д.е. | 0.741181 |  |  |  |  | Коэфф. Точки | [5 empty] | 1 | 1.771377 | [5 empty] | 1 | [6 empty] | σ3,кПа | σ1,кПа | u, кПа |  |  |  | 4
| q_zg, МПа | 0.741181 | [10 empty] | 1.1 | 1.941217 | [27 empty] | δ3, Мпа | δ1-δ3, МПа | δ1, МПа | δ1, КПа
|  |  | Модуль деформации, МПа: | [9 empty] | 1.2 | 2.111056 | [21 empty] | С, МПа:
|  |  | Е0= |  | Точки модуля (полное напр.), МПа |  |  |  | 0.741181 | 1.18589 | [25 empty] | φ, град:
|  |  | E50 = |  | qf (полное напр.), МПа |  |  |  | 1.400238 | [26 empty] | E, Мпа
|  |  | Коэф. Поперечной деформации, ϑ = | [9 empty] | Эффективные значения угла внутреннего трения и удельного сцепления ϕ', С' | [13 empty] | x | 0
[13 empty] | ϕ', град. = | 15 | [12 empty] | y |  |  |  | С, кПа | φ,°
[13 empty] | С', МПа = | 0.028
| Исполнитель: | [6 empty] | Морозов Д.С. |  |  |  |  | Исполнитель: |  |  |  |  | Морозов Д.С.
| Начальник исп. лаборатории: | [6 empty] | Семиколенова Л.Г. |  |  |  |  | Начальник исп. лаборатории: |  |  |  |  | Семиколенова Л.Г.
Лист 1 , всего листов 2 | [11 empty] | Лист 2 , всего листов 2
Частичное воспроизведение протокола испытаний без письменного разрешения ООО «ИнжГео» ЗАПРЕЩАЕТСЯ | [11 empty] | Частичное воспроизведение протокола испытаний без письменного разрешения ООО «ИнжГео» ЗАПРЕЩАЕТСЯ
[5 empty] | второй график |  | первый график | [9 empty] | К Пуассона
dev50 | epsE50 | ind | devE0 | epsE0 | dev | eps | sigma |  | dev1 | eps1 | dev2 | eps2 | dev3 | eps3 |  | Глины
0.4002377 | 0.01041504 |  |  |  | 0 | 0 |  |  | 0 | 0 | 0 | 0 | 0 | 0 |  | < 0 | 0,20-0,30
ind |  |  |  |  | -0.00337038 | 0.0007557929 |  |  | 0.05741195 | 0.0007546076 | 0.05347439 | 0.0007559655 | 0.06388884 | 0.0007553479 |  | 0-0,25 | 0,30-0,38
2 |  |  |  |  | 0.07850618 | 0.001511586 |  |  | 0.1084152 | 0.001509215 | 0.076 | 0.001135511 | 0.1313815 | 0.001510696 |  | 0,25< | 0,38-0,45
E0 |  |  |  |  | 0.1368766 | 0.002267379 |  |  | 0.1594749 | 0.002263823 | 0.1282893 | 0.002267897 | 0.1835 | 0.002266044 |  | Суглинки | 0,35-0,37
epsE0 | devE0 |  |  |  | 0.1529878 | 0.003023172 |  |  | 0.200256 | 0.00301843 | 0.159651 | 0.003023862 | 0.2371667 | 0.003021392 |  | Пески и супеси | 0,30-0,35
0.00347168 | 0.2223543 |  |  |  | 0.2223543 | 0.00347168 |  |  | 0.235 | 0.003669121 | 0.1972576 | 0.003779828 | 0.272 | 0.003686469
[5 empty] | 0.2191158 | 0.004534758 |  |  | 0.2616519 | 0.004527645 | 0.2272544 | 0.004535793 | 0.3000669 | 0.004532088
График E50 |  | График E |  |  | 0.2275807 | 0.005290551 |  |  | 0.279665 | 0.005282253 | 0.2547867 | 0.005291759 | 0.3303162 | 0.005287435
eps | q | sigma |  |  | 0.3046807 | 0.006046343 |  |  | 0.3003362 | 0.006036861 | 0.2822999 | 0.006047724 | 0.3535577 | 0.006042783
Горизонтальная линия E50 |  | Касательная |  |  | 0.2978081 | 0.006802136 |  |  | 0.3204501 | 0.006791468 | 0.3122392 | 0.00680369 | 0.3701218 | 0.006798131
0 |  | a | b |  | 0.3383552 | 0.007557929 |  |  | 0.3363915 | 0.007546076 | 0.3357499 | 0.007559655 | 0.3905389 | 0.007553479
|  |  | 0 |  | 0.3457141 | 0.008313722 |  |  | 0.351545 | 0.008300683 | 0.3549772 | 0.008315621 | 0.4098397 | 0.008308827
Вертикальная линия E50 |  | p1 и p2 |  |  | 0.3052773 | 0.009069515 |  |  | 0.3637951 | 0.009055291 | 0.3837665 | 0.009071587 | 0.4262544 | 0.009064175
| 0 | 0 |  |  | 0.3674368 | 0.009825308 |  |  | 0.3856885 | 0.01003644 | 0.4001631 | 0.009827552 | 0.4417138 | 0.009819523
[5 empty] | 0.4002377 | 0.01041504 |  |  | 0.3924286 | 0.01056451 | 0.4206083 | 0.01047381 | 0.4555281 | 0.01028977
Касательная линия E50 |  |  |  |  | 0.4039439 | 0.01133689 |  |  | 0.4055567 | 0.01131911 | 0.4405768 | 0.01133948 | 0.4781558 | 0.01133022
0 | 0 | Горизонтальная 1 |  |  | 0.3694982 | 0.01209269 |  |  | 0.4218646 | 0.01207372 | 0.4514105 | 0.01209545 | 0.4963359 | 0.01208557
[5 empty] | 0.4422068 | 0.01284848 |  |  | 0.4356157 | 0.01282833 | 0.4699972 | 0.01285141 | 0.5118166 | 0.01284091
Горизонтальная линия qкр |  |  |  |  | 0.4340306 | 0.01360427 |  |  | 0.4496733 | 0.01358294 | 0.4908055 | 0.01360738 | 0.5232527 | 0.01359626
Горизонтальная линия q |  | Горизонтальная 2 |  |  | 0.4229306 | 0.01436007 |  |  | 0.4643007 | 0.01433754 | 0.5130042 | 0.01436335 | 0.5442987 | 0.01435161
0 |  | 0 |  |  | 0.4438675 | 0.01511586 |  |  | 0.4771613 | 0.01509215 | 0.5289622 | 0.01511931 | 0.5645092 | 0.01510696
[5 empty] | 0.4748023 | 0.01587165 |  |  | 0.4926184 | 0.01584676 | 0.5461481 | 0.01587528 | 0.5823388 | 0.01586231
Вертикальная линия q |  |  |  |  | 0.4796959 | 0.01662744 |  |  | 0.5122353 | 0.01660137 | 0.5615307 | 0.01663124 | 0.5964422 | 0.01661765
| 0 |  |  |  | 0.4945091 | 0.01738324 |  |  | 0.5292755 | 0.01735597 | 0.5780789 | 0.01738721 | 0.6123738 | 0.017373
[5 empty] | 0.5132029 | 0.01813903 |  |  | 0.5373022 | 0.01811058 | 0.5979612 | 0.01814317 | 0.6310884 | 0.01812835
[5 empty] | 0.5297382 | 0.01889482 |  |  | 0.5564789 | 0.01886519 | 0.6143466 | 0.01889914 | 0.6500405 | 0.0188837
[5 empty] | 0.5760758 | 0.01965062 |  |  | 0.5725688 | 0.0196198 | 0.6310038 | 0.0196551 | 0.6673847 | 0.01963905
[5 empty] | 0.5301766 | 0.02040641 |  |  | 0.5817352 | 0.0203744 | 0.6443015 | 0.02041107 | 0.6853757 | 0.02039439
[5 empty] | 0.5720016 | 0.0211622 |  |  | 0.6001416 | 0.02112901 | 0.6603084 | 0.02116704 | 0.703568 | 0.02114974
[5 empty] | 0.5685115 | 0.021918 |  |  | 0.6130513 | 0.02188362 | 0.6717935 | 0.021923 | 0.7232162 | 0.02190509
[5 empty] | 0.6176674 | 0.02267379 |  |  | 0.6249276 | 0.02263823 | 0.6887253 | 0.02267897 | 0.7385749 | 0.02266044
[5 empty] | 0.61543 | 0.02342958 |  |  | 0.6419338 | 0.02339283 | 0.7043727 | 0.02343493 | 0.7473988 | 0.02341579
[5 empty] | 0.6047603 | 0.02418537 |  |  | 0.6494334 | 0.02414744 | 0.7132045 | 0.0241909 | 0.7619424 | 0.02417113
[5 empty] | 0.6256192 | 0.02494117 |  |  | 0.6661896 | 0.02490205 | 0.7264893 | 0.02494686 | 0.7838604 | 0.02492648
[5 empty] | 0.6309676 | 0.02569696 |  |  | 0.6746658 | 0.02565666 | 0.741496 | 0.02570283 | 0.7990073 | 0.02568183
[5 empty] | 0.6747663 | 0.02645275 |  |  | 0.6863253 | 0.02641126 | 0.7573934 | 0.02645879 | 0.8075378 | 0.02643718
[5 empty] | 0.6499762 | 0.02720855 |  |  | 0.6985315 | 0.02716587 | 0.7680501 | 0.02721476 | 0.8214064 | 0.02719253
[5 empty] | 0.7015583 | 0.02796434 |  |  | 0.7063477 | 0.02792048 | 0.7765349 | 0.02797073 | 0.8330677 | 0.02794787
[5 empty] | 0.6674735 | 0.02872013 |  |  | 0.7175373 | 0.02867509 | 0.7822166 | 0.02872669 | 0.8454764 | 0.02870322
[5 empty] | 0.7416825 | 0.02947592 |  |  | 0.7243637 | 0.0294297 | 0.792764 | 0.02948266 | 0.854287 | 0.02945857
[5 empty] | 0.7291464 | 0.03023172 |  |  | 0.73069 | 0.0301843 | 0.8007458 | 0.03023862 | 0.8622542 | 0.03021392
[5 empty] | 0.7148259 | 0.03098751 |  |  | 0.7381798 | 0.03093891 | 0.8056308 | 0.03099459 | 0.8748326 | 0.03096926
[5 empty] | 0.7486821 | 0.0317433 |  |  | 0.7451963 | 0.03169352 | 0.8199878 | 0.03175055 | 0.8814767 | 0.03172461
[5 empty] | 0.7536757 | 0.0324991 |  |  | 0.7527029 | 0.03244813 | 0.8224854 | 0.03250652 | 0.8894411 | 0.03247996
[5 empty] | 0.7717677 | 0.03325489 |  |  | 0.759863 | 0.03320273 | 0.8274925 | 0.03326248 | 0.8944805 | 0.03323531
[5 empty] | 0.719919 | 0.03401068 |  |  | 0.7603398 | 0.03395734 | 0.8275779 | 0.03401845 | 0.8982495 | 0.03399066
[5 empty] | 0.7510904 | 0.03476648 |  |  | 0.7679967 | 0.03471195 | 0.8312102 | 0.03477441 | 0.9031026 | 0.034746
[5 empty] | 0.7292428 | 0.03552227 |  |  | 0.7680971 | 0.03546656 | 0.8337583 | 0.03553038 | 0.9057946 | 0.03550135
[5 empty] | 0.8004754 | 0.03627806 |  |  | 0.771377 | 0.03622116 | 0.8412166 | 0.03628635 | 0.9110563 | 0.0362567
[5 empty] | 0.7714145 | 0.03703385 |  |  | 0.7647264 | 0.03697577 | 0.8332365 | 0.03704231 | 0.9086819 | 0.03701205
[5 empty] | 0.7759361 | 0.03778965 |  |  | 0.7683157 | 0.03773038 | 0.8323279 | 0.03779828 | 0.9050442 | 0.0377674
[5 empty] | 0.7699998 | 0.03854544 |  |  | 0.769075 | 0.03848499 | 0.8318433 | 0.03855424 | 0.9033777 | 0.03852274
[5 empty] | 0.7936265 | 0.03930123 |  |  | 0.7649283 | 0.03923959 | 0.8293089 | 0.03931021 | 0.9007109 | 0.03927809
[5 empty] | 0.7958369 | 0.04005703 |  |  | 0.7611998 | 0.0399942 | 0.8329509 | 0.04006617 | 0.9004725 | 0.04003344
[5 empty] | 0.7546519 | 0.04081282 |  |  | 0.7599134 | 0.04074881 | 0.8312956 | 0.04082214 | 0.8998911 | 0.04078879
[5 empty] | 0.7700923 | 0.04156861 |  |  | 0.7533933 | 0.04150342 | 0.824969 | 0.0415781 | 0.8952952 | 0.04154414
[5 empty] | 0.7211789 | 0.0423244 |  |  | 0.7517635 | 0.04225802 | 0.8191974 | 0.04233407 | 0.8905135 | 0.04229948
[5 empty] | 0.7319326 | 0.0430802 |  |  | 0.7522481 | 0.04301263 | 0.818807 | 0.04309004 | 0.8880744 | 0.04305483
[5 empty] | 0.7433741 | 0.04383599 |  |  | 0.7475713 | 0.04376724 | 0.812924 | 0.043846 | 0.8794067 | 0.04381018
[5 empty] | 0.7225244 | 0.04459178 |  |  | 0.739057 | 0.04452185 | 0.8064747 | 0.04460197 | 0.8746389 | 0.04456553
[5 empty] | 0.7234042 | 0.04534758 |  |  | 0.7392294 | 0.04527645 | 0.8037852 | 0.04535793 | 0.8698995 | 0.04532088
[5 empty] | 0.6940343 | 0.04610337 |  |  | 0.7354126 | 0.04603106 | 0.7996817 | 0.0461139 | 0.8671172 | 0.04607622
[5 empty] | 0.7384356 | 0.04685916 |  |  | 0.7257306 | 0.04678567 | 0.7919904 | 0.04686986 | 0.8597206 | 0.04683157
[5 empty] | 0.740629 | 0.04761495 |  |  | 0.7192075 | 0.04754028 | 0.7827376 | 0.04762583 | 0.8522382 | 0.04758692
[5 empty] | 0.7036351 | 0.04837075 |  |  | 0.7174673 | 0.04829488 | 0.7768494 | 0.04838179 | 0.8442986 | 0.04834227
[5 empty] | 0.716475 | 0.04912654 |  |  | 0.7092343 | 0.04904949 | 0.7717521 | 0.04913776 | 0.8362305 | 0.04909762
[5 empty] | 0.7131693 | 0.04988233 |  |  | 0.7031324 | 0.0498041 | 0.7634718 | 0.04989373 | 0.8335624 | 0.04985296
[5 empty] | 0.6887389 | 0.05063813 |  |  | 0.6970857 | 0.05055871 | 0.7631347 | 0.05064969 | 0.8179228 | 0.05060831
[5 empty] | 0.7012047 | 0.05139392 |  |  | 0.6910183 | 0.05131331 | 0.7505671 | 0.05140566 | 0.8134405 | 0.05136366
[5 empty] | 0.6635874 | 0.05214971 |  |  | 0.6811543 | 0.05206792 | 0.7422952 | 0.05216162 | 0.8077439 | 0.05211901
[5 empty] | 0.7019079 | 0.05290551 |  |  | 0.6788178 | 0.05282253 | 0.7399451 | 0.05291759 | 0.7984617 | 0.05287435
[5 empty] | 0.6371871 | 0.0536613 |  |  | 0.6692328 | 0.05357714 | 0.7289431 | 0.05367355 | 0.7904224 | 0.0536297
[5 empty] | 0.7074456 | 0.05441709 |  |  | 0.6636235 | 0.05433174 | 0.7251153 | 0.05442952 | 0.7805547 | 0.05438505
[5 empty] | 0.6777045 | 0.05517288 |  |  | 0.6575138 | 0.05508635 | 0.7132881 | 0.05518548 | 0.7755871 | 0.0551404
[5 empty] | 0.6319844 | 0.05592868 |  |  | 0.653628 | 0.05584096 | 0.7099875 | 0.05594145 | 0.7703482 | 0.05589575
[5 empty] | 0.6363063 | 0.05668447 |  |  | 0.64229 | 0.05659557 | 0.7033398 | 0.05669742 | 0.7625666 | 0.05665109
[5 empty] | 0.6386909 | 0.05744026 |  |  | 0.636124 | 0.05735017 | 0.6947711 | 0.05745338 | 0.7495709 | 0.05740644
[5 empty] | 0.6631591 | 0.05819606 |  |  | 0.629854 | 0.05810478 | 0.6862078 | 0.05820935 | 0.7407896 | 0.05816179
[5 empty] | 0.6127316 | 0.05895185 |  |  | 0.6251041 | 0.05885939 | 0.681676 | 0.05896531 | 0.7348514 | 0.05891714
[5 empty] | 0.6024294 | 0.05970764 |  |  | 0.6165984 | 0.059614 | 0.6776018 | 0.05972128 | 0.7263849 | 0.05967249
[5 empty] | 0.6392733 | 0.06046343 |  |  | 0.6145609 | 0.06036861 | 0.6671116 | 0.06047724 | 0.7268186 | 0.06042783
[5 empty] | 0.627284 | 0.06121923 |  |  | 0.6093158 | 0.06112321 | 0.6608314 | 0.06123321 | 0.7132812 | 0.06118318
[5 empty] | 0.6474824 | 0.06197502 |  |  | 0.6044872 | 0.06187782 | 0.6554876 | 0.06198917 | 0.7111011 | 0.06193853
[5 empty] | 0.6078893 | 0.06273081 |  |  | 0.599199 | 0.06263243 | 0.6535063 | 0.06274514 | 0.6988071 | 0.06269388
[5 empty] | 0.5745256 | 0.06348661 |  |  | 0.5923755 | 0.06338704 | 0.6423137 | 0.06350111 | 0.6959276 | 0.06344923
[5 empty] | 0.5974121 | 0.0642424 |  |  | 0.5882406 | 0.06414164 | 0.640836 | 0.06425707 | 0.6959913 | 0.06420457
[5 empty] | 0.6035696 | 0.06499819 |  |  | 0.5828185 | 0.06489625 | 0.6313994 | 0.06501304 | 0.6818268 | 0.06495992
[5 empty] | 0.5810189 | 0.06575399 |  |  | 0.5811331 | 0.06565086 | 0.6320302 | 0.065769 | 0.6840626 | 0.06571527
[5 empty] | 0.6047367 | 0.06650978 |  |  | 0.5754588 | 0.06640547 | 0.6240986 | 0.06652497 | 0.6736671 | 0.06647062
[5 empty] | 0.5594479 | 0.06726557 |  |  | 0.5729783 | 0.06716007 | 0.6245583 | 0.06728093 | 0.6731629 | 0.06722597
[5 empty] | 0.5971066 | 0.06802136 |  |  | 0.5671378 | 0.06791468 | 0.6211519 | 0.0680369 | 0.669087 | 0.06798131
[5 empty] | 0.5817194 | 0.06877716 |  |  | 0.5645449 | 0.06866929 | 0.6122878 | 0.06879286 | 0.6667484 | 0.06873666
[5 empty] | 0.607293 | 0.06953295 |  |  | 0.5622072 | 0.0694239 | 0.6096743 | 0.06954883 | 0.6584563 | 0.06949201
[5 empty] | 0.541834 | 0.07028874 |  |  | 0.5573323 | 0.0701785 | 0.6047198 | 0.0703048 | 0.6575195 | 0.07024736
[5 empty] | 0.5553489 | 0.07104454 |  |  | 0.5533276 | 0.07093311 | 0.5984324 | 0.07106076 | 0.6473473 | 0.0710027
[5 empty] | 0.5768443 | 0.07180033 |  |  | 0.5501009 | 0.07168772 | 0.5924207 | 0.07181673 | 0.6458485 | 0.07175805
[5 empty] | 0.562327 | 0.07255612 |  |  | 0.5427596 | 0.07244233 | 0.5944927 | 0.07257269 | 0.6396324 | 0.0725134
[5 empty] | 0.5678035 | 0.07331191 |  |  | 0.5394114 | 0.07319693 | 0.588357 | 0.07332866 | 0.6307078 | 0.07326875
[5 empty] | 0.5802803 | 0.07406771 |  |  | 0.5323638 | 0.07395154 | 0.5853218 | 0.07408462 | 0.6250838 | 0.0740241
[5 empty] | 0.5567642 | 0.0748235 |  |  | 0.5307244 | 0.07470615 | 0.5753954 | 0.07484059 | 0.6233696 | 0.07477944
[5 empty] | 0.5672617 | 0.07557929 |  |  | 0.5235007 | 0.07546076 | 0.5761861 | 0.07559655 | 0.620074 | 0.07553479
[5 empty] | 0.5667795 | 0.07633509 |  |  | 0.5217004 | 0.07621536 | 0.5667023 | 0.07635252 | 0.6197062 | 0.07629014
[5 empty] | 0.513324 | 0.07709088 |  |  | 0.5211311 | 0.07696997 | 0.5664522 | 0.07710849 | 0.6125752 | 0.07704549
[5 empty] | 0.5199021 | 0.07784667 |  |  | 0.5179003 | 0.07772458 | 0.5613442 | 0.07786445 | 0.6017901 | 0.07780084
[5 empty] | 0.5065202 | 0.07860247 |  |  | 0.5123155 | 0.07847919 | 0.5573867 | 0.07862042 | 0.6029598 | 0.07855618
[5 empty] | 0.558185 | 0.07935826 |  |  | 0.5068844 | 0.07923379 | 0.5540879 | 0.07937638 | 0.5936935 | 0.07931153
[5 empty] | 0.536903 | 0.08011405 |  |  | 0.5039145 | 0.0799884 | 0.5499561 | 0.08013235 | 0.5928002 | 0.08006688
[5 empty] | 0.493681 | 0.08086984 |  |  | 0.5000134 | 0.08074301 | 0.5443996 | 0.08088831 | 0.5914888 | 0.08082223
[5 empty] | 0.5205254 | 0.08162564 |  |  | 0.4947888 | 0.08149762 | 0.5429269 | 0.08164428 | 0.5869685 | 0.08157758
[5 empty] | 0.550443 | 0.08238143 |  |  | 0.495248 | 0.08225222 | 0.5372461 | 0.08240024 | 0.5753483 | 0.08233292
[5 empty] | 0.4794403 | 0.08313722 |  |  | 0.4916988 | 0.08300683 | 0.5339657 | 0.08315621 | 0.5712372 | 0.08308827
[5 empty] | 0.5465239 | 0.08389302 |  |  | 0.4898488 | 0.08376144 | 0.5247939 | 0.08391218 | 0.5727443 | 0.08384362
[5 empty] | 0.5357005 | 0.08464881 |  |  | 0.4793054 | 0.08451605 | 0.524039 | 0.08466814 | 0.5699786 | 0.08459897
[5 empty] | 0.4729766 | 0.0854046 |  |  | 0.4803763 | 0.08527065 | 0.5211094 | 0.08542411 | 0.5601491 | 0.08535432
[5 empty] | 0.5393589 | 0.08616039 |  |  | 0.474769 | 0.08602526 | 0.5221133 | 0.08618007 | 0.561465 | 0.08610966
[5 empty] | 0.464854 | 0.08691619 |  |  | 0.4768911 | 0.08677987 | 0.5112592 | 0.08693604 | 0.5588351 | 0.08686501
[5 empty] | 0.4814684 | 0.08767198 |  |  | 0.4677503 | 0.08753448 | 0.5159553 | 0.087692 | 0.5489687 | 0.08762036
[5 empty] | 0.5322089 | 0.08842777 |  |  | 0.466254 | 0.08828909 | 0.5057099 | 0.08844797 | 0.5460747 | 0.08837571
[5 empty] | 0.5300819 | 0.08918357 |  |  | 0.4634098 | 0.08904369 | 0.5063314 | 0.08920393 | 0.5438621 | 0.08913105
[5 empty] | 0.5000942 | 0.08993936 |  |  | 0.4614254 | 0.0897983 | 0.501328 | 0.0899599 | 0.5457401 | 0.0898864
[5 empty] | 0.5092523 | 0.09069515 |  |  | 0.4590082 | 0.09055291 | 0.5032081 | 0.09071587 | 0.5374175 | 0.09064175
[5 empty] | 0.4555628 | 0.09145095 |  |  | 0.458666 | 0.09130752 | 0.5029801 | 0.09147183 | 0.5419036 | 0.0913971
[5 empty] | 0.4560324 | 0.09220674 |  |  | 0.4590061 | 0.09206212 | 0.4949521 | 0.0922278 | 0.5371073 | 0.09215245
[5 empty] | 0.5106676 | 0.09296253 |  |  | 0.4597363 | 0.09281673 | 0.4937326 | 0.09298376 | 0.5352376 | 0.09290779
[5 empty] | 0.485475 | 0.09371832 |  |  | 0.4542642 | 0.09357134 | 0.4955299 | 0.09373973 | 0.5312037 | 0.09366314
[5 empty] | 0.4834614 | 0.09447412 |  |  | 0.4542971 | 0.09432595 | 0.4914522 | 0.09449569 | 0.5286145 | 0.09441849
[5 empty] | 0.4856332 | 0.09522991 |  |  | 0.4514429 | 0.09508055 | 0.4882079 | 0.09525166 | 0.5306791 | 0.09517384
[5 empty] | 0.5059971 | 0.0959857 |  |  | 0.4553089 | 0.09583516 | 0.4906053 | 0.09600762 | 0.5298065 | 0.09592919
[5 empty] | 0.5015598 | 0.0967415 |  |  | 0.4512029 | 0.09658977 | 0.4889527 | 0.09676359 | 0.5316058 | 0.09668453
[5 empty] | 0.5053277 | 0.09749729 |  |  | 0.4510324 | 0.09734438 | 0.4895585 | 0.09751956 | 0.530886 | 0.09743988
[5 empty] | 0.4703011 | 0.09825308 |  |  | 0.4480981 | 0.09809898 | 0.4888231 | 0.09827552 | 0.5286476 | 0.09819523
[5 empty] | 0.455424 | 0.09900887 |  |  | 0.4492368 | 0.09885359 | 0.4870765 | 0.09903149 | 0.5261144 | 0.09895058
[5 empty] | 0.4706784 | 0.09976467 |  |  | 0.4551269 | 0.0996082 | 0.4902956 | 0.09978745 | 0.5271612 | 0.09970593
[5 empty] | 0.4980596 | 0.1005205 |  |  | 0.451863 | 0.1003628 | 0.4917744 | 0.1005434 | 0.5343817 | 0.1004613
[5 empty] | 0.4575629 | 0.1012763 |  |  | 0.4539398 | 0.1011174 | 0.4944071 | 0.1012994 | 0.5309693 | 0.1012166
[5 empty] | 0.5001836 | 0.102032 |  |  | 0.4502517 | 0.101872 | 0.4950877 | 0.1020553 | 0.5291177 | 0.101972
[5 empty] | 0.4569171 | 0.1027878 |  |  | 0.4539934 | 0.1026266 | 0.4967102 | 0.1028113 | 0.5333205 | 0.1027273
[5 empty] | 0.4577586 | 0.1035436 |  |  | 0.4556595 | 0.1033812 | 0.4970689 | 0.1035673 | 0.5334712 | 0.1034827
[5 empty] | 0.5157034 | 0.1042994 |  |  | 0.4564445 | 0.1041358 | 0.4926578 | 0.1043232 | 0.5319633 | 0.104238
[5 empty] | 0.5297469 | 0.1050552 |  |  | 0.4582431 | 0.1048905 | 0.4974709 | 0.1050792 | 0.5356906 | 0.1049934
[5 empty] | 0.5028843 | 0.105811 |  |  | 0.4610498 | 0.1056451 | 0.4995024 | 0.1058352 | 0.5352464 | 0.1057487
[5 empty] | 0.4711109 | 0.1065668 |  |  | 0.4627593 | 0.1063997 | 0.5002463 | 0.1065911 | 0.5442245 | 0.1065041
[5 empty] | 0.4754222 | 0.1073226 |  |  | 0.4643661 | 0.1071543 | 0.5040967 | 0.1073471 | 0.5380184 | 0.1072594
[5 empty] | 0.4698132 | 0.1080784 |  |  | 0.4634647 | 0.1079089 | 0.5054477 | 0.1081031 | 0.5461216 | 0.1080148
[5 empty] | 0.4972795 | 0.1088342 |  |  | 0.4689499 | 0.1086635 | 0.5027935 | 0.108859 | 0.5465278 | 0.1087701
[5 empty] | 0.5238162 | 0.10959 |  |  | 0.4631161 | 0.1094181 | 0.507928 | 0.109615 | 0.5451304 | 0.1095254
[5 empty] | 0.4804187 | 0.1103458 |  |  | 0.4664581 | 0.1101727 | 0.5056454 | 0.110371 | 0.5483232 | 0.1102808
[5 empty] | 0.5180822 | 0.1111016 |  |  | 0.4731702 | 0.1109273 | 0.5083397 | 0.1111269 | 0.5560996 | 0.1110361
[5 empty] | 0.4738022 | 0.1118574 |  |  | 0.4751473 | 0.1116819 | 0.514805 | 0.1118829 | 0.5504533 | 0.1117915
[5 empty] | 0.4905738 | 0.1126131 |  |  | 0.4772838 | 0.1124365 | 0.5167355 | 0.1126389 | 0.5548777 | 0.1125468
[5 empty] | 0.5333925 | 0.1133689 |  |  | 0.4798743 | 0.1131911 | 0.5220252 | 0.1133948 | 0.5562666 | 0.1133022
[5 empty] | 0.4852534 | 0.1141247 |  |  | 0.4780134 | 0.1139457 | 0.5192682 | 0.1141508 | 0.5663134 | 0.1140575
[5 empty] | 0.508152 | 0.1148805 |  |  | 0.4779957 | 0.1147003 | 0.5233586 | 0.1149068 | 0.5632117 | 0.1148129
[5 empty] | 0.5450835 | 0.1156363 |  |  | 0.4830159 | 0.115455 | 0.5241905 | 0.1156627 | 0.5709552 | 0.1155682
[5 empty] | 0.5500431 | 0.1163921 |  |  | 0.4849684 | 0.1162096 | 0.5279579 | 0.1164187 | 0.5671373 | 0.1163236
[5 empty] | 0.5130263 | 0.1171479 |  |  | 0.4906479 | 0.1169642 | 0.5262549 | 0.1171747 | 0.5731517 | 0.1170789
[5 empty] | 0.4950284 | 0.1179037 |  |  | 0.486449 | 0.1177188 | 0.5345757 | 0.1179306 | 0.5781919 | 0.1178343
[5 empty] | 0.5300446 | 0.1186595 |  |  | 0.4930662 | 0.1184734 | 0.5322142 | 0.1186866 | 0.5745516 | 0.1185896
[5 empty] | 0.5170702 | 0.1194153 |  |  | 0.4981942 | 0.119228 | 0.5360647 | 0.1194426 | 0.5836242 | 0.119345
[5 empty] | 0.5261005 | 0.1201711 |  |  | 0.5008275 | 0.1199826 | 0.5426212 | 0.1201985 | 0.5840033 | 0.1201003
[5 empty] | 0.5191309 | 0.1209269 |  |  | 0.5003607 | 0.1207372 | 0.5414777 | 0.1209545 | 0.5837826 | 0.1208557
[5 empty] | 0.509202 | 0.1216827 |  |  | 0.4989402 | 0.1214918 | 0.5494843 | 0.1217105 | 0.5928149 | 0.121611
[5 empty] | 0.5664043 | 0.1224385 |  |  | 0.5014697 | 0.1222464 | 0.5472557 | 0.1224664 | 0.5952255 | 0.1223664
[5 empty] | 0.5217412 | 0.1231942 |  |  | 0.504153 | 0.123001 | 0.5477962 | 0.1232224 | 0.5952197 | 0.1231217
[5 empty] | 0.5352132 | 0.12395 |  |  | 0.5074909 | 0.1237556 | 0.5529066 | 0.1239783 | 0.6024983 | 0.1238771
[5 empty] | 0.5368209 | 0.1247058 |  |  | 0.516484 | 0.1245102 | 0.5554875 | 0.1247343 | 0.601462 | 0.1246324
[5 empty] | 0.5675647 | 0.1254616 |  |  | 0.5140331 | 0.1252649 | 0.5571397 | 0.1254903 | 0.6041117 | 0.1253878
[5 empty] | 0.5494453 | 0.1262174 |  |  | 0.5212387 | 0.1260195 | 0.5642639 | 0.1262462 | 0.6129483 | 0.1261431
[5 empty] | 0.5814631 | 0.1269732 |  |  | 0.5247017 | 0.1267741 | 0.5670608 | 0.1270022 | 0.6106726 | 0.1268985
[5 empty] | 0.5886188 | 0.127729 |  |  | 0.5268227 | 0.1275287 | 0.5688311 | 0.1277582 | 0.6195854 | 0.1276538
[5 empty] | 0.5659128 | 0.1284848 |  |  | 0.5332024 | 0.1282833 | 0.5746756 | 0.1285141 | 0.6233875 | 0.1284091
[5 empty] | 0.5673457 | 0.1292406 |  |  | 0.5364415 | 0.1290379 | 0.578795 | 0.1292701 | 0.6302797 | 0.1291645
[5 empty] | 0.597918 | 0.1299964 |  |  | 0.5406407 | 0.1297925 | 0.58209 | 0.1300261 | 0.6285629 | 0.1299198
[5 empty] | 0.5966304 | 0.1307522 |  |  | 0.5425006 | 0.1305471 | 0.5927612 | 0.130782 | 0.6373379 | 0.1306752
[5 empty] | 0.5864833 | 0.131508 |  |  | 0.5484221 | 0.1313017 | 0.5936095 | 0.131538 | 0.6463056 | 0.1314305
[5 empty] | 0.5864773 | 0.1322638 |  |  | 0.5517057 | 0.1320563 | 0.6030356 | 0.132294 | 0.6445667 | 0.1321859
[5 empty] | 0.5846129 | 0.1330196 |  |  | 0.5593522 | 0.1328109 | 0.6095401 | 0.1330499 | 0.6517221 | 0.1329412
[5 empty] | 0.5438906 | 0.1337753 |  |  | 0.5632623 | 0.1335655 | 0.6125238 | 0.1338059 | 0.6586727 | 0.1336966
[5 empty] | 0.5513111 | 0.1345311 |  |  | 0.5650366 | 0.1343201 | 0.6193874 | 0.1345619 | 0.6658191 | 0.1344519
[5 empty] | 0.6128748 | 0.1352869 |  |  | 0.5680759 | 0.1350748 | 0.6185316 | 0.1353178 | 0.6726624 | 0.1352073
[5 empty] | 0.5605823 | 0.1360427 |  |  | 0.5741809 | 0.1358294 | 0.6244571 | 0.1360738 | 0.6763032 | 0.1359626
[5 empty] | 0.6074345 | 0.1367985 |  |  | 0.5824523 | 0.136584 | 0.637765 | 0.1368298 | 0.6816425 | 0.136718
[5 empty] | 0.5916169 | 0.1375543 |  |  | 0.5892988 | 0.1373386 | 0.6425848 | 0.1375857 | 0.6912236 | 0.1374733
[5 empty] | 0.5972715 | 0.1383101 |  |  | 0.5942901 | 0.1380932 | 0.6466008 | 0.1383417 | 0.6987558 | 0.1382287
[5 empty] | 0.6203778 | 0.1390659 |  |  | 0.6056026 | 0.1388478 | 0.6521873 | 0.1390977 | 0.7123109 | 0.138984
[5 empty] | 0.6159154 | 0.1398217 |  |  | 0.6081127 | 0.1396024 | 0.6632184 | 0.1398536 | 0.7156606 | 0.1397394
[5 empty] | 0.6468639 | 0.1405775 |  |  | 0.6178969 | 0.140357 | 0.6698683 | 0.1406096 | 0.7252767 | 0.1404947
[5 empty] | 0.6342029 | 0.1413333 |  |  | 0.6237315 | 0.1411116 | 0.6804111 | 0.1413656 | 0.735731 | 0.1412501
[5 empty] | 0.659912 | 0.1420891 |  |  | 0.6363928 | 0.1418662 | 0.6875212 | 0.1421215 | 0.7462952 | 0.1420054
[5 empty] | 0.6729707 | 0.1428449 |  |  | 0.6459573 | 0.1426208 | 0.6975725 | 0.1428775 | 0.7604411 | 0.1427608
[5 empty] | 0.6353587 | 0.1436007 |  |  | 0.6522014 | 0.1433754 | 0.7098395 | 0.1436335 | 0.7747404 | 0.1435161
[5 empty] | 0.7030554 | 0.1443565 |  |  | 0.6632015 | 0.14413 | 0.7209961 | 0.1443894 | 0.7831649 | 0.1442715
[5 empty] | 0.7090406 | 0.1451122 |  |  | 0.6739339 | 0.1448847 | 0.7352166 | 0.1451454 | 0.7906864 | 0.1450268
[5 empty] | 0.6832937 | 0.145868 |  |  | 0.685575 | 0.1456393 | 0.7420753 | 0.1459013 | 0.8068766 | 0.1457821
[5 empty] | 0.6717944 | 0.1466238 |  |  | 0.6976013 | 0.1463939 | 0.7567462 | 0.1466573 | 0.8163072 | 0.1465375
[5 empty] | 0.7345222 | 0.1473796 |  |  | 0.7041891 | 0.1471485 | 0.7685035 | 0.1474133 | 0.8326501 | 0.1472928
[5 empty] | 0.7244567 | 0.1481354 |  |  | 0.7203148 | 0.1479031 | 0.7860215 | 0.1481692 | 0.8508769 | 0.1480482
[5 empty] | 0.7205775 | 0.1488912 |  |  | 0.7259547 | 0.1486577 | 0.7956743 | 0.1489252 | 0.8579595 | 0.1488035
[5 empty] | 0.7778642 | 0.149647 |  |  | 0.7453854 | 0.1494123 | 0.812736 | 0.1496812 | 0.8800696 | 0.1495589
[5 empty] | 0.7562963 | 0.1504028 |  |  | 0.7511831 | 0.1501669 | 0.824881 | 0.1504371 | 0.8908789 | 0.1503142