## 1
Общество с ограниченной ответственностью "Инженерная геология" (ООО "ИнжГео") | [11 empty] | Общество с ограниченной ответственностью "Инженерная геология" (ООО "ИнжГео")
Юр. адрес: 117279, г. Москва, ул. Миклухо-Маклая, 36 а, этаж 5, пом. XXIII к. 76-84 | [11 empty] | Юр. адрес: 117279, г. Москва, ул. Миклухо-Маклая, 36 а, этаж 5, пом. XXIII к. 76-84 | [8 empty] | нагр |  |  | X0 | Y0 | R |  | нагр |  |  |  | X0 | Y0 | R | нагр |  |  |  | X0 | Y0 | R |  | нагр |  |  |  | X0 | Y0 | R
Телефон/факс +7 (495) 132-30-00, Адрес электронной почты inbox@inj-geo.ru | [11 empty] | Телефон/факс +7 (495) 132-30-00, Адрес электронной почты inbox@inj-geo.ru | [12 empty] | 0 | [7 empty] | 0 | [6 empty] | 0 | [7 empty] | 0
[21 empty] | девиатор | [6 empty] | девиатор | [6 empty] | девиатор | [7 empty] | девиатор
Испытательная лаборатория ООО «ИнжГео» | [11 empty] | Испытательная лаборатория ООО «ИнжГео» | [8 empty] | x0 | Угол | X | Y |  |  |  | x0 |  | Угол | X | Y |  |  | x0 |  | Угол | X | Y |  |  |  | x0 |  | Угол | X | Y
Адрес места осуществления деятельности лаборатории: г. Москва, просп. Вернадского, д. 51, стр. 1 | [11 empty] | Адрес места осуществления деятельности лаборатории: г. Москва, просп. Вернадского, д. 51, стр. 1 | [9 empty] | 0 | [7 empty] | 0 | [6 empty] | 0 | [7 empty] | 0
Телефон +7(910)4557682, E-mail: slg85@mail.ru | [11 empty] | Телефон +7(910)4557682, E-mail: slg85@mail.ru | [9 empty] | 5 | [7 empty] | 5 | [6 empty] | 5 | [7 empty] | 5
[22 empty] | 10 | [7 empty] | 10 | [6 empty] | 10 | [7 empty] | 10
[12 empty] | Протокол испытаний № 13-63/59 от 27-12-2022 | [9 empty] | 15 | [7 empty] | 15 | [6 empty] | 15 | [7 empty] | 15
[22 empty] | 20 | [7 empty] | 20 | [6 empty] | 20 | [7 empty] | 20
[12 empty] | Наименование и адрес заказчика: Переход трубопровода через р. Енисей | [9 empty] | 25 | [7 empty] | 25 | [6 empty] | 25 | [7 empty] | 25
[12 empty] | Наименование объекта: ООО Регионстрой | [9 empty] | 30 | [7 empty] | 30 | [6 empty] | 30 | [7 empty] | 30
Наименование используемого метода/методики: ГОСТ 12248.4-2020 | [11 empty] | Наименование используемого метода/методики: ГОСТ 12248.3-2020 | [9 empty] | 35 | [7 empty] | 35 | [6 empty] | 35 | [7 empty] | 35
Условия проведения испытания: температура окружающей среды (18 - 25)0С, влажность воздуха (40 - 75)% | [11 empty] | Условия проведения испытания: температура окружающей среды (18 - 25)0С, влажность воздуха (40 - 75)% | [9 empty] | 40 | [7 empty] | 40 | [6 empty] | 40 | [7 empty] | 40
[12 empty] | Дата получение объекта подлежащего испытаниям: 30-11-2022 | [9 empty] | 45 | [7 empty] | 45 | [6 empty] | 45 | [7 empty] | 45
[12 empty] | Дата испытания: 25.10.2022-19.11.2059 | [9 empty] | 50 | [7 empty] | 50 | [6 empty] | 50 | [7 empty] | 50
[22 empty] | 55 | [7 empty] | 55 | [6 empty] | 55 | [7 empty] | 55
Испытание грунтов методом трехосного сжатия | [11 empty] | Испытание грунтов методом трехосного сжатия | [9 empty] | 60 | [7 empty] | 60 | [6 empty] | 60 | [7 empty] | 60
[22 empty] | 65 | [7 empty] | 65 | [6 empty] | 65 | [7 empty] | 65
Лабораторный номер: | [6 empty] | We, д.е. = |  |  |  |  | Лабораторный номер: |  | 1094 |  |  |  | We, д.е. = | 0.499994618 |  |  | 70 | [7 empty] | 70 | [6 empty] | 70 | [7 empty] | 70
Номер скважины: | [6 empty] | ρ, г/см3 = |  |  |  |  | Номер скважины: |  | BH-019 |  |  |  | ρ, г/см3 = | 1.53 |  |  | 75 | [7 empty] | 75 | [6 empty] | 75 | [7 empty] | 75
Глубина отбора, м: | [6 empty] | ρs, г/см3 = |  |  |  |  | Глубина отбора, м: |  | 1.2 |  |  |  | ρs, г/см3 = | 2.7 |  |  | 80 | [7 empty] | 80 | [6 empty] | 80 | [7 empty] | 80
Наименование грунта: | [6 empty] | e, д.е. = |  |  |  |  | Наименование грунта: |  | Суглинок, после оттаивания текучий, легкий песчанистый |  |  |  | e, д.е. = | 1.647049 |  |  | 85 | [7 empty] | 85 | [6 empty] | 85 | [7 empty] | 85
Схема проведения опыта: | [6 empty] | IL, д.е. = |  |  |  |  | Схема проведения опыта: |  | КД |  |  |  | IL, д.е. = | 2.326 |  |  | 90 | [7 empty] | 90 | [6 empty] | 90 | [7 empty] | 90
[22 empty] | 95 | [7 empty] | 95 | [6 empty] | 95 | [7 empty] | 95
[22 empty] | 100 | [7 empty] | 100 | [6 empty] | 100 | [7 empty] | 100
Результаты испытаний | [11 empty] | Результаты испытаний | [9 empty] | 105 | [7 empty] | 105 | [6 empty] | 105 | [7 empty] | 105
[22 empty] | 110 | [7 empty] | 110 | [6 empty] | 110 | [7 empty] | 110
[22 empty] | 115 | [7 empty] | 115 | [6 empty] | 115 | [7 empty] | 115
[22 empty] | 120 | [7 empty] | 120 | [6 empty] | 120 | [7 empty] | 120
[22 empty] | 125 | [7 empty] | 125 | [6 empty] | 125 | [7 empty] | 125
[22 empty] | 130 | [7 empty] | 130 | [6 empty] | 130 | [7 empty] | 130
[22 empty] | 135 | [7 empty] | 135 | [6 empty] | 135 | [7 empty] | 135
[22 empty] | 140 | [7 empty] | 140 | [6 empty] | 140 | [7 empty] | 140
[22 empty] | 145 | [7 empty] | 145 | [6 empty] | 145 | [7 empty] | 145
[22 empty] | 150 | [7 empty] | 150 | [6 empty] | 150 | [7 empty] | 150
[22 empty] | 155 | [7 empty] | 155 | [6 empty] | 155 | [7 empty] | 155
[22 empty] | 160 | [7 empty] | 160 | [6 empty] | 160 | [7 empty] | 160
[22 empty] | 165 | [7 empty] | 165 | [6 empty] | 165 | [7 empty] | 165
[22 empty] | 170 | [7 empty] | 170 | [6 empty] | 170 | [7 empty] | 170
[22 empty] | 175 | [7 empty] | 175 | [6 empty] | 175 | [7 empty] | 175
[22 empty] | 180 | [7 empty] | 180 | [6 empty] | 180 | [7 empty] | 180
[13 empty] | Давление в камере, Мпа σ3 | Вертикальная нагрузка, Мпа σ1 | Поровое давление, Мпа u
| K0, д.е. | 0.7920883 |  |  |  |  | Коэфф. Точки | [5 empty] | 1 | 1.571897 | [5 empty] | 1 | [6 empty] | σ3,кПа | σ1,кПа | u, кПа |  |  |  | 4
| q_zg, МПа | 0.7920883 | [10 empty] | 1.1 | 1.724394 | [27 empty] | δ3, Мпа | δ1-δ3, МПа | δ1, МПа | δ1, КПа
|  |  | Модуль деформации, МПа: | [9 empty] | 1.2 | 1.876891 | [21 empty] | С, МПа:
|  |  | Е0= |  | Точки модуля (полное напр.), МПа |  |  |  | 0.7920883 | 1.267341 | [25 empty] | φ, град:
|  |  | E50 = |  | qf (полное напр.), МПа |  |  |  | 1.427728 | [26 empty] | E, Мпа
|  |  | Коэф. Поперечной деформации, ϑ = | [9 empty] | Эффективные значения угла внутреннего трения и удельного сцепления ϕ', С' | [13 empty] | x | 0
[13 empty] | ϕ', град. = | 12 | [12 empty] | y |  |  |  | С, кПа | φ,°
[13 empty] | С', МПа = | 0.019
| Исполнитель: | [6 empty] | Морозов Д.С. |  |  |  |  | Исполнитель: |  |  |  |  | Морозов Д.С.
| Начальник исп. лаборатории: | [6 empty] | Семиколенова Л.Г. |  |  |  |  | Начальник исп. лаборатории: |  |  |  |  | Семиколенова Л.Г.
Лист 1 , всего листов 2 | [11 empty] | Лист 2 , всего листов 2
Частичное воспроизведение протокола испытаний без письменного разрешения ООО «ИнжГео» ЗАПРЕЩАЕТСЯ | [11 empty] | Частичное воспроизведение протокола испытаний без письменного разрешения ООО «ИнжГео» ЗАПРЕЩАЕТСЯ
[5 empty] | второй график |  | первый график | [9 empty] | К Пуассона
dev50 | epsE50 | ind | devE0 | epsE0 | dev | eps | sigma |  | dev1 | eps1 | dev2 | eps2 | dev3 | eps3 |  | Глины
0.4277277 | 0.006720234 |  |  |  | 0 | 0 |  |  | 0 | 0 | 0.01 | 7.790816e-05 | 0 | 0 |  | < 0 | 0,20-0,30
ind |  |  |  |  | 0.08909346 | 0.0007450548 |  |  | 0.08350505 | 0.0007389432 | 0.07710854 | 0.0007377985 | 0.066 | 0.0004937893 |  | 0-0,25 | 0,30-0,38
2 |  |  |  |  | 0.09069509 | 0.00149011 |  |  | 0.137 | 0.001291483 | 0.146819 | 0.001475597 | 0.1617298 | 0.001476551 |  | 0,25< | 0,38-0,45
E0 |  |  |  |  | 0.2376265 | 0.002240078 |  |  | 0.190081 | 0.00221683 | 0.2104607 | 0.002213395 | 0.2262327 | 0.002214827 |  | Суглинки | 0,35-0,37
epsE0 | devE0 |  |  |  | 0.2518199 | 0.002980219 |  |  | 0.234171 | 0.002955773 | 0.2639682 | 0.002951194 | 0.2776385 | 0.002953103 |  | Пески и супеси | 0,30-0,35
0.002240078 | 0.2376265 |  |  |  | 0.289676 | 0.003725274 |  |  | 0.2622802 | 0.003694716 | 0.3121971 | 0.004053783 | 0.3163478 | 0.003691378
[5 empty] | 0.2762705 | 0.004470329 |  |  | 0.2859485 | 0.004492674 | 0.3200933 | 0.004426791 | 0.3384456 | 0.004220223
График E50 |  | График E |  |  | 0.3209916 | 0.005215383 |  |  | 0.294266 | 0.005172603 | 0.3344641 | 0.005164589 | 0.353547 | 0.00516793
eps | q | sigma |  |  | 0.3932279 | 0.005960438 |  |  | 0.3085284 | 0.005911546 | 0.3473773 | 0.005902388 | 0.3701215 | 0.005906205
Горизонтальная линия E50 |  | Касательная |  |  | 0.4277277 | 0.006720234 |  |  | 0.3217543 | 0.006650489 | 0.3613377 | 0.006640186 | 0.3908265 | 0.006644481
0 |  | a | b |  | 0.3604105 | 0.007450548 |  |  | 0.331845 | 0.007389432 | 0.3722503 | 0.007377985 | 0.4051664 | 0.007382757
|  |  | 0 |  | 0.4222241 | 0.008195603 |  |  | 0.3440019 | 0.008128376 | 0.3900201 | 0.008115783 | 0.4158455 | 0.008121032
Вертикальная линия E50 |  | p1 и p2 |  |  | 0.4807975 | 0.008940657 |  |  | 0.3548261 | 0.008867319 | 0.4022519 | 0.008853582 | 0.4340683 | 0.008859308
| 0 | 0 |  |  | 0.4711192 | 0.009685712 |  |  | 0.3684189 | 0.009606262 | 0.4125507 | 0.00959138 | 0.4430392 | 0.009597584
[5 empty] | 0.4491774 | 0.01043077 |  |  | 0.3788817 | 0.01034521 | 0.4281214 | 0.01032918 | 0.4616626 | 0.01033586
Касательная линия E50 |  |  |  |  | 0.4489604 | 0.01117582 |  |  | 0.3917157 | 0.01108415 | 0.441169 | 0.01106698 | 0.4685428 | 0.01107414
0 | 0 | Горизонтальная 1 |  |  | 0.4704566 | 0.01192088 |  |  | 0.3988222 | 0.01182309 | 0.4487983 | 0.01180478 | 0.4861843 | 0.01181241
[5 empty] | 0.4816542 | 0.01266593 |  |  | 0.4131024 | 0.01256203 | 0.4596144 | 0.01254257 | 0.4948915 | 0.01255069
Горизонтальная линия qкр |  |  |  |  | 0.5375417 | 0.01341099 |  |  | 0.4193576 | 0.01330098 | 0.4713222 | 0.01328037 | 0.5086688 | 0.01328896
Горизонтальная линия q |  | Горизонтальная 2 |  |  | 0.5231072 | 0.01415604 |  |  | 0.4299892 | 0.01403992 | 0.4790265 | 0.01401817 | 0.5171206 | 0.01402724
0 |  | 0 |  |  | 0.5893392 | 0.0149011 |  |  | 0.4393983 | 0.01477886 | 0.4918324 | 0.01475597 | 0.5289512 | 0.01476551
[5 empty] | 0.583226 | 0.01564615 |  |  | 0.4471863 | 0.01551781 | 0.5009447 | 0.01549377 | 0.5389651 | 0.01550379
Вертикальная линия q |  |  |  |  | 0.6047557 | 0.01639121 |  |  | 0.4548544 | 0.01625675 | 0.5066684 | 0.01623157 | 0.5460667 | 0.01624206
| 0 |  |  |  | 0.6179169 | 0.01713626 |  |  | 0.4670039 | 0.01699569 | 0.5170084 | 0.01696936 | 0.5584604 | 0.01698034
[5 empty] | 0.6186977 | 0.01788131 |  |  | 0.4726362 | 0.01773464 | 0.5262696 | 0.01770716 | 0.5671505 | 0.01771862
[5 empty] | 0.6700866 | 0.01862637 |  |  | 0.4785523 | 0.01847358 | 0.5334571 | 0.01844496 | 0.5782415 | 0.01845689
[5 empty] | 0.6740718 | 0.01937142 |  |  | 0.4846537 | 0.01921252 | 0.5403756 | 0.01918276 | 0.5845378 | 0.01919517
[5 empty] | 0.6406416 | 0.02011648 |  |  | 0.4966416 | 0.01995147 | 0.5497302 | 0.01992056 | 0.5897438 | 0.01993344
[5 empty] | 0.6787843 | 0.02086153 |  |  | 0.5025174 | 0.02069041 | 0.5561258 | 0.02065836 | 0.5982639 | 0.02067172
[5 empty] | 0.7034883 | 0.02160659 |  |  | 0.5084821 | 0.02142935 | 0.5618674 | 0.02139616 | 0.6057024 | 0.02140999
[5 empty] | 0.692742 | 0.02235164 |  |  | 0.5109372 | 0.0221683 | 0.5689597 | 0.02213395 | 0.6103639 | 0.02214827
[5 empty] | 0.7535335 | 0.0230967 |  |  | 0.5157839 | 0.02290724 | 0.5759079 | 0.02287175 | 0.6204526 | 0.02288655
[5 empty] | 0.6978512 | 0.02384175 |  |  | 0.5230235 | 0.02364618 | 0.5756167 | 0.02360955 | 0.624173 | 0.02362482
[5 empty] | 0.7076835 | 0.02458681 |  |  | 0.5298573 | 0.02438513 | 0.5825912 | 0.02434735 | 0.6284294 | 0.0243631
[5 empty] | 0.7650186 | 0.02533186 |  |  | 0.5309865 | 0.02512407 | 0.5888363 | 0.02508515 | 0.6351264 | 0.02510137
[5 empty] | 0.7598449 | 0.02607692 |  |  | 0.5392125 | 0.02586301 | 0.5913569 | 0.02582295 | 0.6397682 | 0.02583965
[5 empty] | 0.7621506 | 0.02682197 |  |  | 0.5437364 | 0.02660196 | 0.5966579 | 0.02656074 | 0.6459594 | 0.02657792
[5 empty] | 0.7359242 | 0.02756703 |  |  | 0.5469596 | 0.0273409 | 0.6000444 | 0.02729854 | 0.6522042 | 0.0273162
[5 empty] | 0.7941538 | 0.02831208 |  |  | 0.5511833 | 0.02807984 | 0.6030211 | 0.02803634 | 0.650307 | 0.02805448
[5 empty] | 0.7918279 | 0.02905714 |  |  | 0.5538089 | 0.02881879 | 0.6063931 | 0.02877414 | 0.6585724 | 0.02879275
[5 empty] | 0.7589348 | 0.02980219 |  |  | 0.5581375 | 0.02955773 | 0.6120652 | 0.02951194 | 0.6600046 | 0.02953103
[5 empty] | 0.8254627 | 0.03054725 |  |  | 0.5590705 | 0.03029667 | 0.6139425 | 0.03024974 | 0.6639082 | 0.0302693
[5 empty] | 0.8223999 | 0.0312923 |  |  | 0.5624092 | 0.03103562 | 0.6159298 | 0.03098754 | 0.6630874 | 0.03100758
[5 empty] | 0.8167349 | 0.03203736 |  |  | 0.5652548 | 0.03177456 | 0.6125321 | 0.03172533 | 0.6687467 | 0.03174585
[5 empty] | 0.8454559 | 0.03278241 |  |  | 0.5646086 | 0.0325135 | 0.6172543 | 0.03246313 | 0.6683905 | 0.03248413
[5 empty] | 0.8375512 | 0.03352747 |  |  | 0.5635719 | 0.03325245 | 0.6211013 | 0.03320093 | 0.6732231 | 0.03322241
[5 empty] | 0.8130091 | 0.03427252 |  |  | 0.5643459 | 0.03399139 | 0.6186781 | 0.03393873 | 0.6698491 | 0.03396068
[5 empty] | 0.811818 | 0.03501757 |  |  | 0.5654319 | 0.03473033 | 0.6199896 | 0.03467653 | 0.6724727 | 0.03469896
[5 empty] | 0.8554554 | 0.03576263 |  |  | 0.5661313 | 0.03546928 | 0.6201408 | 0.03541433 | 0.6699984 | 0.03543723
[5 empty] | 0.7994419 | 0.03650768 |  |  | 0.5718971 | 0.03620822 | 0.6243942 | 0.03615212 | 0.6768913 | 0.03617551
[5 empty] | 0.8212824 | 0.03725274 |  |  | 0.5692559 | 0.03694716 | 0.6222647 | 0.03688992 | 0.6734525 | 0.03691378
[5 empty] | 0.7785951 | 0.03799779 |  |  | 0.5712908 | 0.0376861 | 0.6214958 | 0.03762772 | 0.6729234 | 0.03765206
[5 empty] | 0.7984064 | 0.03874285 |  |  | 0.5667273 | 0.03842505 | 0.6180758 | 0.03836552 | 0.6709967 | 0.03839034
[5 empty] | 0.8237399 | 0.0394879 |  |  | 0.5685886 | 0.03916399 | 0.6155306 | 0.03910332 | 0.6675002 | 0.03912861
[5 empty] | 0.7896193 | 0.04023296 |  |  | 0.5641982 | 0.03990293 | 0.6161859 | 0.03984112 | 0.6691621 | 0.03986689
[5 empty] | 0.7900683 | 0.04097801 |  |  | 0.5591794 | 0.04064188 | 0.6132676 | 0.04057892 | 0.6672102 | 0.04060516
[5 empty] | 0.8391105 | 0.04172307 |  |  | 0.5582557 | 0.04138082 | 0.6084015 | 0.04131671 | 0.6618727 | 0.04134344
[5 empty] | 0.7717695 | 0.04246812 |  |  | 0.5575503 | 0.04211976 | 0.6059134 | 0.04205451 | 0.6552774 | 0.04208171
[5 empty] | 0.7630691 | 0.04321318 |  |  | 0.5500866 | 0.04285871 | 0.6065291 | 0.04279231 | 0.6548525 | 0.04281999
[5 empty] | 0.8050328 | 0.04395823 |  |  | 0.5507881 | 0.04359765 | 0.5963743 | 0.04353011 | 0.6481258 | 0.04355826
[5 empty] | 0.7586844 | 0.04470329 |  |  | 0.543178 | 0.04433659 | 0.597775 | 0.04426791 | 0.6470254 | 0.04429654
[5 empty] | 0.7560474 | 0.04544834 |  |  | 0.5405799 | 0.04507554 | 0.5930568 | 0.04500571 | 0.6384793 | 0.04503482
[5 empty] | 0.8001455 | 0.0461934 |  |  | 0.5353169 | 0.04581448 | 0.5875456 | 0.0457435 | 0.6334154 | 0.04577309
[5 empty] | 0.7510025 | 0.04693845 |  |  | 0.5311125 | 0.04655342 | 0.5804672 | 0.0464813 | 0.6260619 | 0.04651137
[5 empty] | 0.8056419 | 0.04768351 |  |  | 0.5233902 | 0.04729237 | 0.5764474 | 0.0472191 | 0.6192466 | 0.04724964
[5 empty] | 0.7480873 | 0.04842856 |  |  | 0.5215731 | 0.04803131 | 0.567212 | 0.0479569 | 0.6182975 | 0.04798792
[5 empty] | 0.7273626 | 0.04917362 |  |  | 0.5162848 | 0.04877025 | 0.5594868 | 0.0486947 | 0.6083428 | 0.04872619
[5 empty] | 0.7304912 | 0.04991867 |  |  | 0.5117486 | 0.0495092 | 0.5533975 | 0.0494325 | 0.6022103 | 0.04946447
[5 empty] | 0.7724969 | 0.05066373 |  |  | 0.5009878 | 0.05024814 | 0.5495701 | 0.0501703 | 0.593328 | 0.05020275
[5 empty] | 0.7104032 | 0.05140878 |  |  | 0.4987259 | 0.05098708 | 0.5428303 | 0.05090809 | 0.589524 | 0.05094102
[5 empty] | 0.743234 | 0.05215383 |  |  | 0.4902862 | 0.05172603 | 0.5351039 | 0.05164589 | 0.5844263 | 0.0516793
[5 empty] | 0.7000128 | 0.05289889 |  |  | 0.485092 | 0.05246497 | 0.5302167 | 0.05238369 | 0.5759628 | 0.05241757
[5 empty] | 0.6887632 | 0.05364394 |  |  | 0.4824668 | 0.05320391 | 0.5203945 | 0.05312149 | 0.5699615 | 0.05315585
[5 empty] | 0.679509 | 0.054389 |  |  | 0.4737339 | 0.05394286 | 0.5197631 | 0.05385929 | 0.5611505 | 0.05389412
[5 empty] | 0.6732737 | 0.05513405 |  |  | 0.4651168 | 0.0546818 | 0.5097484 | 0.05459709 | 0.5514577 | 0.0546324
[5 empty] | 0.6840811 | 0.05587911 |  |  | 0.4644386 | 0.05542074 | 0.501176 | 0.05533488 | 0.5471112 | 0.05537068
[5 empty] | 0.6559548 | 0.05662416 |  |  | 0.4576229 | 0.05615969 | 0.4980719 | 0.05607268 | 0.5395389 | 0.05610895
[5 empty] | 0.7249184 | 0.05736922 |  |  | 0.446993 | 0.05689863 | 0.4919618 | 0.05681048 | 0.5319688 | 0.05684723
[5 empty] | 0.6619956 | 0.05811427 |  |  | 0.4438723 | 0.05763757 | 0.4816715 | 0.05754828 | 0.5255289 | 0.0575855
[5 empty] | 0.6712101 | 0.05885933 |  |  | 0.4392842 | 0.05837652 | 0.4792268 | 0.05828608 | 0.5209473 | 0.05832378
[5 empty] | 0.7015855 | 0.05960438 |  |  | 0.4307519 | 0.05911546 | 0.4717536 | 0.05902388 | 0.5137519 | 0.05906205
[5 empty] | 0.6891454 | 0.06034944 |  |  | 0.429499 | 0.0598544 | 0.4692776 | 0.05976168 | 0.5059707 | 0.05980033
[5 empty] | 0.6329135 | 0.06109449 |  |  | 0.4230487 | 0.06059335 | 0.4623246 | 0.06049947 | 0.4993317 | 0.06053861
[5 empty] | 0.6699135 | 0.06183955 |  |  | 0.4186244 | 0.06133229 | 0.4550205 | 0.06123727 | 0.4922629 | 0.06127688
[5 empty] | 0.6471691 | 0.0625846 |  |  | 0.4147496 | 0.06207123 | 0.452391 | 0.06197507 | 0.4856923 | 0.06201516
[5 empty] | 0.6817038 | 0.06332966 |  |  | 0.4062475 | 0.06281017 | 0.4449619 | 0.06271287 | 0.4847479 | 0.06275343
[5 empty] | 0.6355413 | 0.06407471 |  |  | 0.4070416 | 0.06354912 | 0.4420591 | 0.06345067 | 0.4804578 | 0.06349171
[5 empty] | 0.6027053 | 0.06481977 |  |  | 0.4015552 | 0.06428806 | 0.4344083 | 0.06418847 | 0.4729498 | 0.06422998
[5 empty] | 0.6361699 | 0.06556482 |  |  | 0.3959651 | 0.065027 | 0.4352851 | 0.06492626 | 0.4713977 | 0.06496826
[5 empty] | 0.671631 | 0.06630988 |  |  | 0.3947759 | 0.06576595 | 0.4295644 | 0.06566406 | 0.4649485 | 0.06570653
[5 empty] | 0.5960384 | 0.06705493 |  |  | 0.3889369 | 0.06650489 | 0.4258892 | 0.06640186 | 0.4585397 | 0.06644481
[5 empty] | 0.5883992 | 0.06779999 |  |  | 0.3879545 | 0.06724383 | 0.4202667 | 0.06713966 | 0.4586792 | 0.06718309
[5 empty] | 0.6127203 | 0.06854504 |  |  | 0.3867356 | 0.06798278 | 0.4159041 | 0.06787746 | 0.4515748 | 0.06792136
[5 empty] | 0.6450088 | 0.06929009 |  |  | 0.3806865 | 0.06872172 | 0.4138088 | 0.06861526 | 0.4487346 | 0.06865964
[5 empty] | 0.6202715 | 0.07003515 |  |  | 0.3788139 | 0.06946066 | 0.4102879 | 0.06935306 | 0.4462664 | 0.06939791
[5 empty] | 0.5715154 | 0.0707802 |  |  | 0.3760245 | 0.07019961 | 0.4049486 | 0.07009085 | 0.440378 | 0.07013619
[5 empty] | 0.5877475 | 0.07152526 |  |  | 0.3704248 | 0.07093855 | 0.4021983 | 0.07082865 | 0.4368774 | 0.07087446
[5 empty] | 0.6379748 | 0.07227031 |  |  | 0.3652214 | 0.07167749 | 0.397444 | 0.07156645 | 0.4340724 | 0.07161274
[5 empty] | 0.6332042 | 0.07301537 |  |  | 0.3615209 | 0.07241644 | 0.3941931 | 0.07230425 | 0.425271 | 0.07235102
[5 empty] | 0.5504428 | 0.07376042 |  |  | 0.35743 | 0.07315538 | 0.3917528 | 0.07304205 | 0.419581 | 0.07308929
[5 empty] | 0.5936974 | 0.07450548 |  |  | 0.3566552 | 0.07389432 | 0.3881303 | 0.07377985 | 0.4162102 | 0.07382757
[5 empty] | 0.6119751 | 0.07525053 |  |  | 0.352503 | 0.07463327 | 0.3809328 | 0.07451764 | 0.4124667 | 0.07456584
[5 empty] | 0.5822828 | 0.07599559 |  |  | 0.3457802 | 0.07537221 | 0.3784676 | 0.07525544 | 0.4108583 | 0.07530412
[5 empty] | 0.5476276 | 0.07674064 |  |  | 0.3443933 | 0.07611115 | 0.3746419 | 0.07599324 | 0.4058928 | 0.07604239
[5 empty] | 0.5870162 | 0.0774857 |  |  | 0.3415489 | 0.0768501 | 0.371563 | 0.07673104 | 0.3985782 | 0.07678067
[5 empty] | 0.5564559 | 0.07823075 |  |  | 0.3405536 | 0.07758904 | 0.370938 | 0.07746884 | 0.3987223 | 0.07751895
[5 empty] | 0.5929534 | 0.07897581 |  |  | 0.332014 | 0.07832798 | 0.3634743 | 0.07820664 | 0.393033 | 0.07825722
[5 empty] | 0.5725158 | 0.07972086 |  |  | 0.3293367 | 0.07906693 | 0.360479 | 0.07894444 | 0.3875183 | 0.0789955
[5 empty] | 0.54415 | 0.08046592 |  |  | 0.3257283 | 0.07980587 | 0.3587593 | 0.07968223 | 0.382986 | 0.07973377
[5 empty] | 0.5168631 | 0.08121097 |  |  | 0.3255954 | 0.08054481 | 0.3518225 | 0.08042003 | 0.3811439 | 0.08047205
[5 empty] | 0.5916619 | 0.08195603 |  |  | 0.3247446 | 0.08128376 | 0.3517759 | 0.08115783 | 0.3761001 | 0.08121032
[5 empty] | 0.5465535 | 0.08270108 |  |  | 0.3176825 | 0.0820227 | 0.3446267 | 0.08189563 | 0.3738623 | 0.0819486
[5 empty] | 0.5295448 | 0.08344614 |  |  | 0.3173157 | 0.08276164 | 0.346282 | 0.08263343 | 0.3714385 | 0.08268688
[5 empty] | 0.5466428 | 0.08419119 |  |  | 0.3116508 | 0.08350059 | 0.3413492 | 0.08337123 | 0.3666365 | 0.08342515
[5 empty] | 0.5168545 | 0.08493625 |  |  | 0.3100944 | 0.08423953 | 0.3383354 | 0.08410902 | 0.3628642 | 0.08416343
[5 empty] | 0.5011868 | 0.0856813 |  |  | 0.311153 | 0.08497847 | 0.3349479 | 0.08484682 | 0.3633296 | 0.0849017
[5 empty] | 0.5556468 | 0.08642635 |  |  | 0.3073334 | 0.08571742 | 0.332094 | 0.08558462 | 0.3624405 | 0.08563998
[5 empty] | 0.5082413 | 0.08717141 |  |  | 0.300842 | 0.08645636 | 0.3295808 | 0.08632242 | 0.3564047 | 0.08637825
[5 empty] | 0.5349773 | 0.08791646 |  |  | 0.2997855 | 0.0871953 | 0.3291155 | 0.08706022 | 0.3572303 | 0.08711653
[5 empty] | 0.5398619 | 0.08866152 |  |  | 0.3009705 | 0.08793424 | 0.3248055 | 0.08779802 | 0.354825 | 0.08785481
[5 empty] | 0.5139019 | 0.08940657 |  |  | 0.2950036 | 0.08867319 | 0.326258 | 0.08853582 | 0.3480968 | 0.08859308
[5 empty] | 0.5261044 | 0.09015163 |  |  | 0.2983913 | 0.08941213 | 0.3196801 | 0.08927361 | 0.3456535 | 0.08933136
[5 empty] | 0.4834764 | 0.09089668 |  |  | 0.2950403 | 0.09015107 | 0.3218792 | 0.09001141 | 0.346003 | 0.09006963
[5 empty] | 0.5310247 | 0.09164174 |  |  | 0.2936572 | 0.09089002 | 0.3202624 | 0.09074921 | 0.3413533 | 0.09080791
[5 empty] | 0.5637564 | 0.09238679 |  |  | 0.2937486 | 0.09162896 | 0.314937 | 0.09148701 | 0.3431122 | 0.09154618
[5 empty] | 0.5016784 | 0.09313185 |  |  | 0.2892211 | 0.0923679 | 0.3190101 | 0.09222481 | 0.3444875 | 0.09228446
[5 empty] | 0.4887978 | 0.0938769 |  |  | 0.2887812 | 0.09310685 | 0.3161892 | 0.09296261 | 0.3372873 | 0.09302273
[5 empty] | 0.5441214 | 0.09462196 |  |  | 0.2870356 | 0.09384579 | 0.3161813 | 0.0937004 | 0.3391193 | 0.09376101
[5 empty] | 0.5046563 | 0.09536701 |  |  | 0.2877908 | 0.09458473 | 0.3163937 | 0.0944382 | 0.3410915 | 0.09449929
[5 empty] | 0.5314093 | 0.09611207 |  |  | 0.2865535 | 0.09532368 | 0.3155336 | 0.095176 | 0.3358117 | 0.09523756
[5 empty] | 0.5553808 | 0.09685712 |  |  | 0.2863242 | 0.09606262 | 0.3119017 | 0.0959138 | 0.33998 | 0.09597584
[5 empty] | 0.549512 | 0.09760218 |  |  | 0.2890478 | 0.09680156 | 0.3144373 | 0.0966516 | 0.3415299 | 0.09671411
[5 empty] | 0.5347839 | 0.09834723 |  |  | 0.2870055 | 0.09754051 | 0.3113202 | 0.0973894 | 0.3359398 | 0.09745239
[5 empty] | 0.5141914 | 0.09909229 |  |  | 0.2887927 | 0.09827945 | 0.3130449 | 0.0981272 | 0.341804 | 0.09819066
[5 empty] | 0.5557294 | 0.09983734 |  |  | 0.2920045 | 0.09901839 | 0.3158064 | 0.09886499 | 0.3378168 | 0.09892894
[5 empty] | 0.513393 | 0.1005824 |  |  | 0.2929361 | 0.09975734 | 0.3169993 | 0.09960279 | 0.3397726 | 0.09966722
[5 empty] | 0.5091772 | 0.1013275 |  |  | 0.2891828 | 0.1004963 | 0.3138183 | 0.1003406 | 0.3423655 | 0.1004055
[5 empty] | 0.5460768 | 0.1020725 |  |  | 0.2894397 | 0.1012352 | 0.3169583 | 0.1010784 | 0.3412898 | 0.1011438
[5 empty] | 0.495087 | 0.1028176 |  |  | 0.295502 | 0.1019742 | 0.3167139 | 0.1018162 | 0.34484 | 0.101882
[5 empty] | 0.5002026 | 0.1035626 |  |  | 0.296765 | 0.1027131 | 0.32008 | 0.102554 | 0.3481101 | 0.1026203
[5 empty] | 0.5224186 | 0.1043077 |  |  | 0.2975238 | 0.1034521 | 0.3236511 | 0.1032918 | 0.3494947 | 0.1033586
[5 empty] | 0.5417301 | 0.1050527 |  |  | 0.2987738 | 0.104191 | 0.3239222 | 0.1040296 | 0.3448878 | 0.1040969
[5 empty] | 0.5661319 | 0.1057978 |  |  | 0.29961 | 0.1049299 | 0.326688 | 0.1047674 | 0.3517839 | 0.1048351
[5 empty] | 0.5116192 | 0.1065428 |  |  | 0.2977277 | 0.1056689 | 0.3262431 | 0.1055052 | 0.3499771 | 0.1055734
[5 empty] | 0.5181867 | 0.1072879 |  |  | 0.3026221 | 0.1064078 | 0.3258823 | 0.106243 | 0.3498619 | 0.1063117
[5 empty] | 0.5408296 | 0.1080329 |  |  | 0.3014884 | 0.1071468 | 0.3265005 | 0.1069808 | 0.3571325 | 0.10705
[5 empty] | 0.5685428 | 0.108778 |  |  | 0.3010218 | 0.1078857 | 0.3302922 | 0.1077186 | 0.3549831 | 0.1077882
[5 empty] | 0.5703212 | 0.1095231 |  |  | 0.3035176 | 0.1086247 | 0.3330524 | 0.1084564 | 0.3564081 | 0.1085265
[5 empty] | 0.5381599 | 0.1102681 |  |  | 0.3069708 | 0.1093636 | 0.3361756 | 0.1091942 | 0.3590017 | 0.1092648
[5 empty] | 0.5290538 | 0.1110132 |  |  | 0.3073768 | 0.1101025 | 0.3332567 | 0.109932 | 0.3628583 | 0.1100031
[5 empty] | 0.5469979 | 0.1117582 |  |  | 0.3106308 | 0.1108415 | 0.3401904 | 0.1106698 | 0.3639721 | 0.1107414
[5 empty] | 0.5299872 | 0.1125033 |  |  | 0.3150279 | 0.1115804 | 0.3374714 | 0.1114076 | 0.3690374 | 0.1114796
[5 empty] | 0.5810167 | 0.1132483 |  |  | 0.3173633 | 0.1123194 | 0.3409946 | 0.1121454 | 0.3692485 | 0.1122179
[5 empty] | 0.5170812 | 0.1139934 |  |  | 0.3147324 | 0.1130583 | 0.3423545 | 0.1128832 | 0.3755997 | 0.1129562
[5 empty] | 0.5141759 | 0.1147384 |  |  | 0.3212302 | 0.1137973 | 0.3461461 | 0.113621 | 0.3716853 | 0.1136945
[5 empty] | 0.5692956 | 0.1154835 |  |  | 0.319252 | 0.1145362 | 0.347464 | 0.1143588 | 0.3750996 | 0.1144327
[5 empty] | 0.5214354 | 0.1162285 |  |  | 0.3223929 | 0.1152751 | 0.348503 | 0.1150966 | 0.3813369 | 0.115171
[5 empty] | 0.5795903 | 0.1169736 |  |  | 0.3276483 | 0.1160141 | 0.3535578 | 0.1158344 | 0.3843913 | 0.1159093
[5 empty] | 0.5847551 | 0.1177187 |  |  | 0.3266133 | 0.116753 | 0.3573231 | 0.1165722 | 0.3841574 | 0.1166476
[5 empty] | 0.5269249 | 0.1184637 |  |  | 0.3305831 | 0.117492 | 0.3550938 | 0.11731 | 0.3859292 | 0.1173858
[5 empty] | 0.5710947 | 0.1192088 |  |  | 0.3285529 | 0.1182309 | 0.3628645 | 0.1180478 | 0.3877012 | 0.1181241
[5 empty] | 0.6033083 | 0.1199538 |  |  | 0.3334627 | 0.1189699 | 0.365579 | 0.1187856 | 0.3890225 | 0.1188624
[5 empty] | 0.5426619 | 0.1206989 |  |  | 0.3349053 | 0.1197088 | 0.3625394 | 0.1195234 | 0.392804 | 0.1196007
[5 empty] | 0.5971588 | 0.1214439 |  |  | 0.3357844 | 0.1204477 | 0.3695497 | 0.1202611 | 0.3973495 | 0.1203389
[5 empty] | 0.5407998 | 0.122189 |  |  | 0.3395006 | 0.1211867 | 0.3694106 | 0.1209989 | 0.4029597 | 0.1210772
[5 empty] | 0.5595854 | 0.122934 |  |  | 0.3429546 | 0.1219256 | 0.3719228 | 0.1217367 | 0.4047353 | 0.1218155
[5 empty] | 0.5895162 | 0.1236791 |  |  | 0.345847 | 0.1226646 | 0.3734869 | 0.1224745 | 0.4050769 | 0.1225538
[5 empty] | 0.5485929 | 0.1244241 |  |  | 0.3486784 | 0.1234035 | 0.3805036 | 0.1232123 | 0.4076851 | 0.123292
[5 empty] | 0.560816 | 0.1251692 |  |  | 0.3542495 | 0.1241425 | 0.3819736 | 0.1239501 | 0.4171606 | 0.1240303
[5 empty] | 0.5541862 | 0.1259143 |  |  | 0.3572608 | 0.1248814 | 0.3846975 | 0.1246879 | 0.417604 | 0.1247686
[5 empty] | 0.6147041 | 0.1266593 |  |  | 0.357413 | 0.1256203 | 0.391576 | 0.1254257 | 0.422116 | 0.1255069
[5 empty] | 0.5973703 | 0.1274044 |  |  | 0.3615067 | 0.1263593 | 0.3928099 | 0.1261635 | 0.4280972 | 0.1262451
[5 empty] | 0.6411855 | 0.1281494 |  |  | 0.3628425 | 0.1270982 | 0.4000997 | 0.1269013 | 0.4322482 | 0.1269834
[5 empty] | 0.5651501 | 0.1288945 |  |  | 0.3676211 | 0.1278372 | 0.4000461 | 0.1276391 | 0.4325697 | 0.1277217
[5 empty] | 0.6352649 | 0.1296395 |  |  | 0.3733431 | 0.1285761 | 0.4070498 | 0.1283769 | 0.4414622 | 0.12846
[5 empty] | 0.5905305 | 0.1303846 |  |  | 0.3780091 | 0.1293151 | 0.4094116 | 0.1291147 | 0.4434266 | 0.1291982
[5 empty] | 0.6029475 | 0.1311296 |  |  | 0.3831198 | 0.130054 | 0.4134319 | 0.1298525 | 0.4474633 | 0.1299365
[5 empty] | 0.5985164 | 0.1318747 |  |  | 0.3845757 | 0.130793 | 0.4232116 | 0.1305903 | 0.454973 | 0.1306748
[5 empty] | 0.666238 | 0.1326198 |  |  | 0.3893775 | 0.1315319 | 0.4263513 | 0.1313281 | 0.4586564 | 0.1314131
[5 empty] | 0.6701128 | 0.1333648 |  |  | 0.3951258 | 0.1322708 | 0.4280516 | 0.1320659 | 0.4686141 | 0.1321513
[5 empty] | 0.6601414 | 0.1341099 |  |  | 0.3992213 | 0.1330098 | 0.4372132 | 0.1328037 | 0.4722468 | 0.1328896
[5 empty] | 0.6613248 | 0.1348549 |  |  | 0.4044646 | 0.1337487 | 0.440537 | 0.1335415 | 0.4758555 | 0.1336279
[5 empty] | 0.6278597 | 0.1356 |  |  | 0.4108375 | 0.1344877 | 0.4448233 | 0.1342793 | 0.4871673 | 0.1343662
[5 empty] | 0.6129002 | 0.136345 |  |  | 0.4163951 | 0.1352266 | 0.4525407 | 0.1350171 | 0.4902533 | 0.1351044
[5 empty] | 0.6604242 | 0.1370901 |  |  | 0.4205164 | 0.1359656 | 0.4616664 | 0.1357549 | 0.4979886 | 0.1358427
[5 empty] | 0.69541 | 0.1378351 |  |  | 0.4259803 | 0.1367045 | 0.4686772 | 0.1364927 | 0.5069484 | 0.136581
[5 empty] | 0.6958357 | 0.1385802 |  |  | 0.4353658 | 0.1374434 | 0.4755501 | 0.1372305 | 0.5145079 | 0.1373193
[5 empty] | 0.7086794 | 0.1393252 |  |  | 0.4460519 | 0.1381824 | 0.4801621 | 0.1379683 | 0.5253423 | 0.1380576
[5 empty] | 0.6929191 | 0.1400703 |  |  | 0.4528176 | 0.1389213 | 0.4913901 | 0.1387061 | 0.5313267 | 0.1387958
[5 empty] | 0.6695331 | 0.1408154 |  |  | 0.4588418 | 0.1396603 | 0.5000112 | 0.1394439 | 0.5411364 | 0.1395341
[5 empty] | 0.6644993 | 0.1415604 |  |  | 0.4654036 | 0.1403992 | 0.5093022 | 0.1401817 | 0.5551466 | 0.1402724
[5 empty] | 0.7307961 | 0.1423055 |  |  | 0.4775818 | 0.1411382 | 0.5212402 | 0.1409195 | 0.5650324 | 0.1410107
[5 empty] | 0.7044013 | 0.1430505 |  |  | 0.4849555 | 0.1418771 | 0.5331022 | 0.1416573 | 0.577069 | 0.1417489
[5 empty] | 0.7622933 | 0.1437956 |  |  | 0.4982037 | 0.142616 | 0.537965 | 0.1423951 | 0.5836316 | 0.1424872
[5 empty] | 0.7704501 | 0.1445406 |  |  | 0.5035053 | 0.143355 | 0.5507058 | 0.1431329 | 0.5961954 | 0.1432255
[5 empty] | 0.7338497 | 0.1452857 |  |  | 0.5137394 | 0.1440939 | 0.5637013 | 0.1438707 | 0.6064356 | 0.1439638
[5 empty] | 0.7674704 | 0.1460307 |  |  | 0.5279848 | 0.1448329 | 0.5733287 | 0.1446085 | 0.6201273 | 0.144702
[5 empty] | 0.8132902 | 0.1467758 |  |  | 0.5339205 | 0.1455718 | 0.5868649 | 0.1453463 | 0.6342458 | 0.1454403
[5 empty] | 0.8312873 | 0.1475208 |  |  | 0.5488257 | 0.1463108 | 0.5990868 | 0.1460841 | 0.6493663 | 0.1461786
[5 empty] | 0.7834398 | 0.1482659 |  |  | 0.5540791 | 0.1470497 | 0.6076715 | 0.1468219 | 0.6580638 | 0.1469169