## 1
Общество с ограниченной ответственностью "Инженерная геология" (ООО "ИнжГео") | [11 empty] | Общество с ограниченной ответственностью "Инженерная геология" (ООО "ИнжГео")
Юр. адрес: 117279, г. Москва, ул. Миклухо-Маклая, 36 а, этаж 5, пом. XXIII к. 76-84 | [11 empty] | Юр. адрес: 117279, г. Москва, ул. Миклухо-Маклая, 36 а, этаж 5, пом. XXIII к. 76-84 | [8 empty] | нагр |  |  | X0 | Y0 | R |  | нагр |  |  |  | X0 | Y0 | R | нагр |  |  |  | X0 | Y0 | R |  | нагр |  |  |  | X0 | Y0 | R
Телефон/факс +7 (495) 132-30-00, Адрес электронной почты inbox@inj-geo.ru | [11 empty] | Телефон/факс +7 (495) 132-30-00, Адрес электронной почты inbox@inj-geo.ru | [12 empty] | 0 | [7 empty] | 0 | [6 empty] | 0 | [7 empty] | 0
[21 empty] | девиатор | [6 empty] | девиатор | [6 empty] | девиатор | [7 empty] | девиатор
Испытательная лаборатория ООО «ИнжГео» | [11 empty] | Испытательная лаборатория ООО «ИнжГео» | [8 empty] | x0 | Угол | X | Y |  |  |  | x0 |  | Угол | X | Y |  |  | x0 |  | Угол | X | Y |  |  |  | x0 |  | Угол | X | Y
Адрес места осуществления деятельности лаборатории: г. Москва, просп. Вернадского, д. 51, стр. 1 | [11 empty] | Адрес места осуществления деятельности лаборатории: г. Москва, просп. Вернадского, д. 51, стр. 1 | [9 empty] | 0 | [7 empty] | 0 | [6 empty] | 0 | [7 empty] | 0
Телефон +7(910)4557682, E-mail: slg85@mail.ru | [11 empty] | Телефон +7(910)4557682, E-mail: slg85@mail.ru | [9 empty] | 5 | [7 empty] | 5 | [6 empty] | 5 | [7 empty] | 5
[22 empty] | 10 | [7 empty] | 10 | [6 empty] | 10 | [7 empty] | 10
[12 empty] | Протокол испытаний № 13-63/60 от 28-12-2022 | [9 empty] | 15 | [7 empty] | 15 | [6 empty] | 15 | [7 empty] | 15
[22 empty] | 20 | [7 empty] | 20 | [6 empty] | 20 | [7 empty] | 20
[12 empty] | Наименование и адрес заказчика: Переход трубопровода через р. Енисей | [9 empty] | 25 | [7 empty] | 25 | [6 empty] | 25 | [7 empty] | 25
[12 empty] | Наименование объекта: ООО Регионстрой | [9 empty] | 30 | [7 empty] | 30 | [6 empty] | 30 | [7 empty] | 30
Наименование используемого метода/методики: ГОСТ 12248.4-2020 | [11 empty] | Наименование используемого метода/методики: ГОСТ 12248.3-2020 | [9 empty] | 35 | [7 empty] | 35 | [6 empty] | 35 | [7 empty] | 35
Условия проведения испытания: температура окружающей среды (18 - 25)0С, влажность воздуха (40 - 75)% | [11 empty] | Условия проведения испытания: температура окружающей среды (18 - 25)0С, влажность воздуха (40 - 75)% | [9 empty] | 40 | [7 empty] | 40 | [6 empty] | 40 | [7 empty] | 40
[12 empty] | Дата получение объекта подлежащего испытаниям: 01-12-2022 | [9 empty] | 45 | [7 empty] | 45 | [6 empty] | 45 | [7 empty] | 45
[12 empty] | Дата испытания: 25.10.2022-19.11.2060 | [9 empty] | 50 | [7 empty] | 50 | [6 empty] | 50 | [7 empty] | 50
[22 empty] | 55 | [7 empty] | 55 | [6 empty] | 55 | [7 empty] | 55
Испытание грунтов методом трехосного сжатия | [11 empty] | Испытание грунтов методом трехосного сжатия | [9 empty] | 60 | [7 empty] | 60 | [6 empty] | 60 | [7 empty] | 60
[22 empty] | 65 | [7 empty] | 65 | [6 empty] | 65 | [7 empty] | 65
Лабораторный номер: | [6 empty] | We, д.е. = |  |  |  |  | Лабораторный номер: |  | 1095 |  |  |  | We, д.е. = | 0.574907045 |  |  | 70 | [7 empty] | 70 | [6 empty] | 70 | [7 empty] | 70
Номер скважины: | [6 empty] | ρ, г/см3 = |  |  |  |  | Номер скважины: |  | BH-019 |  |  |  | ρ, г/см3 = | 1.64 |  |  | 75 | [7 empty] | 75 | [6 empty] | 75 | [7 empty] | 75
Глубина отбора, м: | [6 empty] | ρs, г/см3 = |  |  |  |  | Глубина отбора, м: |  | 2 |  |  |  | ρs, г/см3 = | 2.7 |  |  | 80 | [7 empty] | 80 | [6 empty] | 80 | [7 empty] | 80
Наименование грунта: | [6 empty] | e, д.е. = |  |  |  |  | Наименование грунта: |  | Суглинок, после оттаивания текучий, легкий пылеватый |  |  |  | e, д.е. = | 1.592835 |  |  | 85 | [7 empty] | 85 | [6 empty] | 85 | [7 empty] | 85
Схема проведения опыта: | [6 empty] | IL, д.е. = |  |  |  |  | Схема проведения опыта: |  | КД |  |  |  | IL, д.е. = | 2.945 |  |  | 90 | [7 empty] | 90 | [6 empty] | 90 | [7 empty] | 90
[22 empty] | 95 | [7 empty] | 95 | [6 empty] | 95 | [7 empty] | 95
[22 empty] | 100 | [7 empty] | 100 | [6 empty] | 100 | [7 empty] | 100
Результаты испытаний | [11 empty] | Результаты испытаний | [9 empty] | 105 | [7 empty] | 105 | [6 empty] | 105 | [7 empty] | 105
[22 empty] | 110 | [7 empty] | 110 | [6 empty] | 110 | [7 empty] | 110
[22 empty] | 115 | [7 empty] | 115 | [6 empty] | 115 | [7 empty] | 115
[22 empty] | 120 | [7 empty] | 120 | [6 empty] | 120 | [7 empty] | 120
[22 empty] | 125 | [7 empty] | 125 | [6 empty] | 125 | [7 empty] | 125
[22 empty] | 130 | [7 empty] | 130 | [6 empty] | 130 | [7 empty] | 130
[22 empty] | 135 | [7 empty] | 135 | [6 empty] | 135 | [7 empty] | 135
[22 empty] | 140 | [7 empty] | 140 | [6 empty] | 140 | [7 empty] | 140
[22 empty] | 145 | [7 empty] | 145 | [6 empty] | 145 | [7 empty] | 145
[22 empty] | 150 | [7 empty] | 150 | [6 empty] | 150 | [7 empty] | 150
[22 empty] | 155 | [7 empty] | 155 | [6 empty] | 155 | [7 empty] | 155
[22 empty] | 160 | [7 empty] | 160 | [6 empty] | 160 | [7 empty] | 160
[22 empty] | 165 | [7 empty] | 165 | [6 empty] | 165 | [7 empty] | 165
[22 empty] | 170 | [7 empty] | 170 | [6 empty] | 170 | [7 empty] | 170
[22 empty] | 175 | [7 empty] | 175 | [6 empty] | 175 | [7 empty] | 175
[22 empty] | 180 | [7 empty] | 180 | [6 empty] | 180 | [7 empty] | 180
[13 empty] | Давление в камере, Мпа σ3 | Вертикальная нагрузка, Мпа σ1 | Поровое давление, Мпа u
| K0, д.е. | 0.809191 |  |  |  |  | Коэфф. Точки | [5 empty] | 0.05 | 0.08328499 | [5 empty] | 1 | [6 empty] | σ3,кПа | σ1,кПа | u, кПа |  |  |  | 4
| q_zg, МПа | 0.04045955 | [10 empty] | 0.15 | 0.2304454 | [27 empty] | δ3, Мпа | δ1-δ3, МПа | δ1, МПа | δ1, КПа
|  |  | Модуль деформации, МПа: | [9 empty] | 0.25 | 0.3776059 | [21 empty] | С, МПа:
|  |  | Е0= |  | Точки модуля (полное напр.), МПа |  |  |  | 0.04045955 | 0.06473528 | [25 empty] | φ, град:
|  |  | E50 = |  | qf (полное напр.), МПа |  |  |  | 0.06092408 | [26 empty] | E, Мпа
|  |  | Коэф. Поперечной деформации, ϑ = | [9 empty] | Эффективные значения угла внутреннего трения и удельного сцепления ϕ', С' | [13 empty] | x | 0
[13 empty] | ϕ', град. = | 11 | [12 empty] | y |  |  |  | С, кПа | φ,°
[13 empty] | С', МПа = | 0.004
| Исполнитель: | [6 empty] | Морозов Д.С. |  |  |  |  | Исполнитель: |  |  |  |  | Морозов Д.С.
| Начальник исп. лаборатории: | [6 empty] | Семиколенова Л.Г. |  |  |  |  | Начальник исп. лаборатории: |  |  |  |  | Семиколенова Л.Г.
Лист 1 , всего листов 2 | [11 empty] | Лист 2 , всего листов 2
Частичное воспроизведение протокола испытаний без письменного разрешения ООО «ИнжГео» ЗАПРЕЩАЕТСЯ | [11 empty] | Частичное воспроизведение протокола испытаний без письменного разрешения ООО «ИнжГео» ЗАПРЕЩАЕТСЯ
[5 empty] | второй график |  | первый график | [9 empty] | К Пуассона
dev50 | epsE50 | ind | devE0 | epsE0 | dev | eps | sigma |  | dev1 | eps1 | dev2 | eps2 | dev3 | eps3 |  | Глины
0.01092408 | 0.0101073 |  |  |  | 0 | 0 |  |  | 0 | 0 | 0 | 0 | 0 | 0 |  | < 0 | 0,20-0,30
ind |  |  |  |  | -0.0004761459 | 0.0007102191 |  |  | 0.001495147 | 0.0007747384 | 0.00564504 | 0.0007889847 | 0.007370409 | 0.0007506893 |  | 0-0,25 | 0,30-0,38
2 |  |  |  |  | 0.001979486 | 0.001420438 |  |  | 0.003 | 0.001665417 | 0.01219041 | 0.001577969 | 0.01464936 | 0.001501379 |  | 0,25< | 0,38-0,45
E0 |  |  |  |  | 0.003298672 | 0.002130657 |  |  | 0.003583313 | 0.002324215 | 0.01821778 | 0.002366954 | 0.02151465 | 0.002252068 |  | Суглинки | 0,35-0,37
epsE0 | devE0 |  |  |  | 0.00441319 | 0.002840876 |  |  | 0.004551921 | 0.003098954 | 0.02270881 | 0.003155939 | 0.029 | 0.003219806 |  | Пески и супеси | 0,30-0,35
0.0033691 | 0.006068933 |  |  |  | 0.006068933 | 0.0033691 |  |  | 0.005552587 | 0.003873692 | 0.02784519 | 0.003944924 | 0.03204435 | 0.003753447
[5 empty] | 0.006957998 | 0.004261314 |  |  | 0.006493615 | 0.004648431 | 0.03110858 | 0.004733908 | 0.0358493 | 0.004504136
График E50 |  | График E |  |  | 0.005570941 | 0.004971533 |  |  | 0.007283307 | 0.005423169 | 0.03388065 | 0.005522893 | 0.03847142 | 0.005254825
eps | q | sigma |  |  | 0.008116262 | 0.005681752 |  |  | 0.007929964 | 0.006197907 | 0.037 | 0.006647294 | 0.04227555 | 0.006005515
Горизонтальная линия E50 |  | Касательная |  |  | 0.006609061 | 0.006391972 |  |  | 0.00874189 | 0.006972646 | 0.03743275 | 0.007100862 | 0.04462653 | 0.006756204
0 |  | a | b |  | 0.009064434 | 0.007102191 |  |  | 0.009227388 | 0.007747384 | 0.03781075 | 0.007889847 | 0.04718922 | 0.007506893
|  |  | 0 |  | 0.008497479 | 0.00781241 |  |  | 0.01009476 | 0.008522123 | 0.03763138 | 0.008678832 | 0.05052845 | 0.008257583
Вертикальная линия E50 |  | p1 и p2 |  |  | 0.008923292 | 0.008522629 |  |  | 0.01055231 | 0.009296861 | 0.03866988 | 0.009467817 | 0.05260908 | 0.009008272
| 0 | 0 |  |  | 0.008356972 | 0.009232848 |  |  | 0.01130833 | 0.0100716 | 0.03840151 | 0.0102568 | 0.05509594 | 0.009758961
[5 empty] | 0.01092408 | 0.0101073 |  |  | 0.01197114 | 0.01084634 | 0.0393015 | 0.01104579 | 0.0588539 | 0.01050965
Касательная линия E50 |  |  |  |  | 0.01130459 | 0.01065329 |  |  | 0.01254903 | 0.01162108 | 0.04022271 | 0.01204379 | 0.06114779 | 0.01126034
0 | 0 | Горизонтальная 1 |  |  | 0.01082597 | 0.0113635 |  |  | 0.01335031 | 0.01239581 | 0.04057764 | 0.01262376 | 0.06380293 | 0.0118065
[5 empty] | 0.01137262 | 0.01207372 |  |  | 0.01418328 | 0.01317055 | 0.04138475 | 0.01341274 | 0.06792154 | 0.01276172
Горизонтальная линия qкр |  |  |  |  | 0.01193957 | 0.01278394 |  |  | 0.01505623 | 0.01394529 | 0.04311349 | 0.01420172 | 0.07145453 | 0.01351241
Горизонтальная линия q |  | Горизонтальная 2 |  |  | 0.01352184 | 0.01349416 |  |  | 0.01557748 | 0.01472003 | 0.04530019 | 0.01499071 | 0.07459364 | 0.0142631
0 |  | 0 |  |  | 0.01411446 | 0.01420438 |  |  | 0.0166425 | 0.01539816 | 0.04838114 | 0.01577969 | 0.07898881 | 0.01501379
[5 empty] | 0.01371245 | 0.0149146 |  |  | 0.01767114 | 0.01626951 | 0.05099269 | 0.01656868 | 0.08268998 | 0.01576448
Вертикальная линия q |  |  |  |  | 0.01431083 | 0.01562482 |  |  | 0.01874155 | 0.01704425 | 0.05357114 | 0.01735766 | 0.08614709 | 0.01651517
| 0 |  |  |  | 0.01590464 | 0.01633504 |  |  | 0.02023174 | 0.01781898 | 0.05635282 | 0.01814665 | 0.09031007 | 0.01726585
[5 empty] | 0.01648889 | 0.01704526 |  |  | 0.02140588 | 0.01859372 | 0.05907405 | 0.01893563 | 0.09402885 | 0.01801654
[5 empty] | 0.01705861 | 0.01775548 |  |  | 0.02292813 | 0.01936846 | 0.06197114 | 0.01972462 | 0.09865338 | 0.01876723
[5 empty] | 0.01660882 | 0.0184657 |  |  | 0.02436265 | 0.0201432 | 0.06488042 | 0.0205136 | 0.1023336 | 0.01951792
[5 empty] | 0.01713455 | 0.01917591 |  |  | 0.0255736 | 0.02091794 | 0.0677382 | 0.02130259 | 0.1056194 | 0.02026861
[5 empty] | 0.01863083 | 0.01988613 |  |  | 0.02712515 | 0.02169268 | 0.06988081 | 0.02209157 | 0.1096608 | 0.0210193
[5 empty] | 0.01709267 | 0.02059635 |  |  | 0.02818146 | 0.02246741 | 0.07184456 | 0.02288056 | 0.1125076 | 0.02176999
[5 empty] | 0.01951511 | 0.02130657 |  |  | 0.0295067 | 0.02324215 | 0.07376577 | 0.02366954 | 0.1145099 | 0.02252068
[5 empty] | 0.01789317 | 0.02201679 |  |  | 0.03036502 | 0.02401689 | 0.07558077 | 0.02445853 | 0.1174175 | 0.02327137
[5 empty] | 0.01922186 | 0.02272701 |  |  | 0.03112058 | 0.02479163 | 0.07622586 | 0.02524751 | 0.1190805 | 0.02402206
[5 empty] | 0.02049623 | 0.02343723 |  |  | 0.03163756 | 0.02556637 | 0.07713738 | 0.0260365 | 0.1210486 | 0.02477275
[5 empty] | 0.02071128 | 0.02414745 |  |  | 0.03178012 | 0.02634111 | 0.07650338 | 0.02682548 | 0.121072 | 0.02552344
[5 empty] | 0.01986205 | 0.02485767 |  |  | 0.0317814 | 0.02711584 | 0.07681938 | 0.02761447 | 0.1219042 | 0.02627413
[5 empty] | 0.02094356 | 0.02556789 |  |  | 0.03202225 | 0.02789058 | 0.07640823 | 0.02840345 | 0.1215738 | 0.02702482
[5 empty] | 0.01995282 | 0.02627811 |  |  | 0.03181876 | 0.02866532 | 0.07538323 | 0.02919243 | 0.1205507 | 0.02777551
[5 empty] | 0.02090641 | 0.02698832 |  |  | 0.03147538 | 0.02944006 | 0.07485772 | 0.02998142 | 0.1209522 | 0.02852619
[5 empty] | 0.02081355 | 0.02769854 |  |  | 0.0313966 | 0.0302148 | 0.07434501 | 0.0307704 | 0.1194957 | 0.02927688
[5 empty] | 0.02067975 | 0.02840876 |  |  | 0.03128687 | 0.03098954 | 0.07435844 | 0.03155939 | 0.1197985 | 0.03002757
[5 empty] | 0.01851051 | 0.02911898 |  |  | 0.03085069 | 0.03176428 | 0.07331133 | 0.03234837 | 0.1178779 | 0.03077826
[5 empty] | 0.02031132 | 0.0298292 |  |  | 0.03079251 | 0.03253901 | 0.072617 | 0.03313736 | 0.1176514 | 0.03152895
[5 empty] | 0.01808769 | 0.03053942 |  |  | 0.0305168 | 0.03331375 | 0.07138877 | 0.03392634 | 0.1160362 | 0.03227964
[5 empty] | 0.01984511 | 0.03124964 |  |  | 0.03032805 | 0.03408849 | 0.07093997 | 0.03471533 | 0.1150498 | 0.03303033
[5 empty] | 0.01958909 | 0.03195986 |  |  | 0.02973071 | 0.03486323 | 0.07008393 | 0.03550431 | 0.1141094 | 0.03378102
[5 empty] | 0.01732511 | 0.03267008 |  |  | 0.02962927 | 0.03563797 | 0.06893397 | 0.0362933 | 0.1124324 | 0.03453171
[5 empty] | 0.01805868 | 0.0333803 |  |  | 0.02912818 | 0.03641271 | 0.06790341 | 0.03708228 | 0.1117362 | 0.0352824
[5 empty] | 0.0177953 | 0.03409051 |  |  | 0.02913193 | 0.03718744 | 0.06730558 | 0.03787127 | 0.1098381 | 0.03603309
[5 empty] | 0.01754047 | 0.03480073 |  |  | 0.02884499 | 0.03796218 | 0.0662538 | 0.03866025 | 0.1090555 | 0.03678378
[5 empty] | 0.01629968 | 0.03551095 |  |  | 0.02847181 | 0.03873692 | 0.0661614 | 0.03944924 | 0.1075057 | 0.03753447
[5 empty] | 0.01707843 | 0.03622117 |  |  | 0.02821689 | 0.03951166 | 0.0649417 | 0.04023822 | 0.1061061 | 0.03828516
[5 empty] | 0.01588222 | 0.03693139 |  |  | 0.02788468 | 0.0402864 | 0.06450802 | 0.04102721 | 0.104674 | 0.03903585
[5 empty] | 0.01771656 | 0.03764161 |  |  | 0.02777967 | 0.04106114 | 0.06457369 | 0.04181619 | 0.1039268 | 0.03978653
[5 empty] | 0.01558693 | 0.03835183 |  |  | 0.02760631 | 0.04183587 | 0.06405204 | 0.04260517 | 0.1028818 | 0.04053722
[5 empty] | 0.01549884 | 0.03906205 |  |  | 0.02736909 | 0.04261061 | 0.06365639 | 0.04339416 | 0.1015564 | 0.04128791
[5 empty] | 0.01745779 | 0.03977227 |  |  | 0.02747247 | 0.04338535 | 0.06370017 | 0.04418314 | 0.1012679 | 0.0420386
[5 empty] | 0.01546101 | 0.04048249 |  |  | 0.02722092 | 0.04416009 | 0.06400092 | 0.04497213 | 0.1008337 | 0.04278929
[5 empty] | 0.01548727 | 0.04119271 |  |  | 0.02732027 | 0.04493483 | 0.06435472 | 0.04576111 | 0.1002712 | 0.04353998
[5 empty] | 0.01753392 | 0.04190292 |  |  | 0.02738101 | 0.04570957 | 0.06454779 | 0.0465501 | 0.09989755 | 0.04429067
[5 empty] | 0.01759969 | 0.04261314 |  |  | 0.02729979 | 0.04648431 | 0.06546636 | 0.04733908 | 0.1001409 | 0.04504136
[5 empty] | 0.0176833 | 0.04332336 |  |  | 0.02767091 | 0.04725904 | 0.06539662 | 0.04812807 | 0.1006375 | 0.04579205
[5 empty] | 0.01678345 | 0.04403358 |  |  | 0.02768862 | 0.04803378 | 0.0661248 | 0.04891705 | 0.1014689 | 0.04654274
[5 empty] | 0.01789887 | 0.0447438 |  |  | 0.0282472 | 0.04880852 | 0.06733711 | 0.04970604 | 0.1017132 | 0.04729343
[5 empty] | 0.01602827 | 0.04545402 |  |  | 0.02854091 | 0.04958326 | 0.06781978 | 0.05049502 | 0.1025481 | 0.04804412
[5 empty] | 0.01617037 | 0.04616424 |  |  | 0.02886404 | 0.050358 | 0.069459 | 0.05128401 | 0.1042516 | 0.04879481
[5 empty] | 0.01632387 | 0.04687446 |  |  | 0.02891085 | 0.05113274 | 0.070041 | 0.05207299 | 0.1048015 | 0.0495455
[5 empty] | 0.0174875 | 0.04758468 |  |  | 0.02957562 | 0.05190747 | 0.070952 | 0.05286198 | 0.1071756 | 0.05029619
[5 empty] | 0.01665997 | 0.0482949 |  |  | 0.02965262 | 0.05268221 | 0.0723782 | 0.05365096 | 0.107852 | 0.05104687
[5 empty] | 0.01684 | 0.04900512 |  |  | 0.03023611 | 0.05345695 | 0.07270583 | 0.05443995 | 0.1093084 | 0.05179756
[5 empty] | 0.0180263 | 0.04971533 |  |  | 0.03042038 | 0.05423169 | 0.0739211 | 0.05522893 | 0.1111227 | 0.05254825
[5 empty] | 0.01821759 | 0.05042555 |  |  | 0.03099968 | 0.05500643 | 0.07511022 | 0.05601792 | 0.1126728 | 0.05329894
[5 empty] | 0.01941258 | 0.05113577 |  |  | 0.03136831 | 0.05578117 | 0.07605941 | 0.0568069 | 0.1141365 | 0.05404963
[5 empty] | 0.01861 | 0.05184599 |  |  | 0.03152052 | 0.0565559 | 0.07675488 | 0.05759588 | 0.1163918 | 0.05480032
[5 empty] | 0.01880854 | 0.05255621 |  |  | 0.03215058 | 0.05733064 | 0.07748285 | 0.05838487 | 0.1182165 | 0.05555101
[5 empty] | 0.01800694 | 0.05326643 |  |  | 0.03245278 | 0.05810538 | 0.07832954 | 0.05917385 | 0.1197885 | 0.0563017
[5 empty] | 0.0182039 | 0.05397665 |  |  | 0.03242138 | 0.05888012 | 0.07928116 | 0.05996284 | 0.1215856 | 0.05705239
[5 empty] | 0.01839814 | 0.05468687 |  |  | 0.03275065 | 0.05965486 | 0.07952392 | 0.06075182 | 0.1228857 | 0.05780308
[5 empty] | 0.01858837 | 0.05539709 |  |  | 0.03313487 | 0.0604296 | 0.08044543 | 0.06154081 | 0.1234668 | 0.05855377
[5 empty] | 0.02077332 | 0.05610731 |  |  | 0.03328499 | 0.06120434 | 0.080138 | 0.06232979 | 0.1253066 | 0.05930446
[5 empty] | 0.0189517 | 0.05681752 |  |  | 0.03316528 | 0.06197907 | 0.08092561 | 0.06311878 | 0.1260831 | 0.06005515
[5 empty] | 0.01912222 | 0.05752774 |  |  | 0.03345981 | 0.06275381 | 0.08171047 | 0.06390776 | 0.1264741 | 0.06080584
[5 empty] | 0.02128359 | 0.05823796 |  |  | 0.0334526 | 0.06352855 | 0.0816915 | 0.06469675 | 0.1276059 | 0.06155653
[5 empty] | 0.02043454 | 0.05894818 |  |  | 0.03354354 | 0.06430329 | 0.08196765 | 0.06548573 | 0.127403 | 0.06230721
[5 empty] | 0.02057378 | 0.0596584 |  |  | 0.03343258 | 0.06507803 | 0.08213782 | 0.06627472 | 0.128533 | 0.0630579
[5 empty] | 0.02070002 | 0.06036862 |  |  | 0.03381962 | 0.06585277 | 0.08280096 | 0.0670637 | 0.1292566 | 0.06380859
[5 empty] | 0.02184816 | 0.06107884 |  |  | 0.0339046 | 0.0666275 | 0.08355597 | 0.06785269 | 0.1290736 | 0.06455928
[5 empty] | 0.01991211 | 0.06178906 |  |  | 0.03378743 | 0.06740224 | 0.0836018 | 0.06864167 | 0.1302833 | 0.06530997
[5 empty] | 0.02101267 | 0.06249928 |  |  | 0.03386804 | 0.06817698 | 0.08353736 | 0.06943066 | 0.1302853 | 0.06606066
[5 empty] | 0.02111444 | 0.0632095 |  |  | 0.03384634 | 0.06895172 | 0.08406158 | 0.07021964 | 0.1312792 | 0.06681135
[5 empty] | 0.02121708 | 0.06391972 |  |  | 0.03412227 | 0.06972646 | 0.08457338 | 0.07100862 | 0.1311645 | 0.06756204
[5 empty] | 0.02032025 | 0.06462993 |  |  | 0.03419574 | 0.0705012 | 0.0850717 | 0.07179761 | 0.1318407 | 0.06831273
[5 empty] | 0.0204236 | 0.06534015 |  |  | 0.03416668 | 0.07127593 | 0.08535545 | 0.07258659 | 0.1327073 | 0.06906342
[5 empty] | 0.02252681 | 0.06605037 |  |  | 0.034135 | 0.07205067 | 0.08572357 | 0.07337558 | 0.1322638 | 0.06981411
[5 empty] | 0.02262951 | 0.06676059 |  |  | 0.03440064 | 0.07282541 | 0.08587498 | 0.07416456 | 0.1333099 | 0.0705648
[5 empty] | 0.02073138 | 0.06747081 |  |  | 0.03436351 | 0.07360015 | 0.0856086 | 0.07495355 | 0.1334449 | 0.07131549
[5 empty] | 0.02283207 | 0.06818103 |  |  | 0.03452353 | 0.07437489 | 0.08602336 | 0.07574253 | 0.1335685 | 0.07206618
[5 empty] | 0.02293123 | 0.06889125 |  |  | 0.03448063 | 0.07514963 | 0.08591819 | 0.07653152 | 0.1343802 | 0.07281687
[5 empty] | 0.02202854 | 0.06960147 |  |  | 0.03473473 | 0.07592437 | 0.08679201 | 0.0773205 | 0.1351794 | 0.07356755
[5 empty] | 0.02112364 | 0.07031169 |  |  | 0.03448575 | 0.0766991 | 0.08644374 | 0.07810949 | 0.1351658 | 0.07431824
[5 empty] | 0.0212162 | 0.07102191 |  |  | 0.03483361 | 0.07747384 | 0.08687232 | 0.07889847 | 0.1359388 | 0.07506893
[5 empty] | 0.02130588 | 0.07173213 |  |  | 0.03487825 | 0.07824858 | 0.08697667 | 0.07968746 | 0.135798 | 0.07581962
[5 empty] | 0.02139232 | 0.07244234 |  |  | 0.03461956 | 0.07902332 | 0.08685571 | 0.08047644 | 0.1365429 | 0.07657031
[5 empty] | 0.0224752 | 0.07315256 |  |  | 0.03495749 | 0.07979806 | 0.08710838 | 0.08126543 | 0.136173 | 0.077321
[5 empty] | 0.02355416 | 0.07386278 |  |  | 0.03489196 | 0.0805728 | 0.08703359 | 0.08205441 | 0.1366879 | 0.07807169
[5 empty] | 0.02262888 | 0.074573 |  |  | 0.03502287 | 0.08134753 | 0.08732639 | 0.0828434 | 0.136587 | 0.07882238
[5 empty] | 0.022699 | 0.07528322 |  |  | 0.03485017 | 0.08212227 | 0.08647183 | 0.08363238 | 0.13717 | 0.07957307
[5 empty] | 0.02376418 | 0.07599344 |  |  | 0.03487376 | 0.08289701 | 0.08657036 | 0.08442136 | 0.1379363 | 0.08032376
[5 empty] | 0.02282409 | 0.07670366 |  |  | 0.03479358 | 0.08367175 | 0.08692402 | 0.08521035 | 0.1383854 | 0.08107445
[5 empty] | 0.02387838 | 0.07741388 |  |  | 0.03500954 | 0.08444649 | 0.08633488 | 0.08599933 | 0.137917 | 0.08182514
[5 empty] | 0.02192671 | 0.0781241 |  |  | 0.03492157 | 0.08522123 | 0.086605 | 0.08678832 | 0.1387304 | 0.08257583
[5 empty] | 0.02196874 | 0.07883432 |  |  | 0.03512958 | 0.08599596 | 0.08613643 | 0.0875773 | 0.1387253 | 0.08332652
[5 empty] | 0.02200413 | 0.07954453 |  |  | 0.03493351 | 0.0867707 | 0.08603125 | 0.08836629 | 0.1389012 | 0.08407721
[5 empty] | 0.02303254 | 0.08025475 |  |  | 0.0351293 | 0.08754544 | 0.08499151 | 0.08915527 | 0.1393576 | 0.08482789
[5 empty] | 0.02305362 | 0.08096497 |  |  | 0.03499856 | 0.08832018 | 0.08501927 | 0.08994426 | 0.1390939 | 0.08557858
[5 empty] | 0.02306704 | 0.08167519 |  |  | 0.03484054 | 0.08909492 | 0.08471659 | 0.09073324 | 0.1397099 | 0.08632927
[5 empty] | 0.02207244 | 0.08238541 |  |  | 0.0347571 | 0.08986966 | 0.08378554 | 0.09152223 | 0.1396049 | 0.08707996
[5 empty] | 0.02206831 | 0.08309563 |  |  | 0.03465009 | 0.0906444 | 0.08322816 | 0.09231121 | 0.1391785 | 0.08783065
[5 empty] | 0.02205265 | 0.08380585 |  |  | 0.03462135 | 0.09141913 | 0.08314654 | 0.0931002 | 0.1396303 | 0.08858134
[5 empty] | 0.02402583 | 0.08451607 |  |  | 0.03437275 | 0.09219387 | 0.08264271 | 0.09388918 | 0.1399597 | 0.08933203
[5 empty] | 0.02298828 | 0.08522629 |  |  | 0.03430612 | 0.09296861 | 0.08181875 | 0.09467817 | 0.139562 | 0.09008272
[5 empty] | 0.02294042 | 0.08593651 |  |  | 0.03402332 | 0.09374335 | 0.08147671 | 0.09546715 | 0.1393131 | 0.09083341
[5 empty] | 0.02288268 | 0.08664673 |  |  | 0.03402621 | 0.09451809 | 0.08141866 | 0.09625614 | 0.1391678 | 0.0915841
[5 empty] | 0.02281548 | 0.08735694 |  |  | 0.03361662 | 0.09529283 | 0.08014665 | 0.09704512 | 0.1389414 | 0.09233479
[5 empty] | 0.02273924 | 0.08806716 |  |  | 0.03339641 | 0.09606756 | 0.08016275 | 0.09783411 | 0.1381491 | 0.09308548
[5 empty] | 0.02365439 | 0.08877738 |  |  | 0.03316743 | 0.0968423 | 0.07956902 | 0.09862309 | 0.1365062 | 0.09383617
[5 empty] | 0.02156134 | 0.0894876 |  |  | 0.03283153 | 0.09761704 | 0.07886752 | 0.09941207 | 0.1357282 | 0.09458686
[5 empty] | 0.02246053 | 0.09019782 |  |  | 0.03279056 | 0.09839178 | 0.0777603 | 0.1002011 | 0.1353302 | 0.09533755
[5 empty] | 0.02235237 | 0.09090804 |  |  | 0.03254637 | 0.09916652 | 0.07784943 | 0.10099 | 0.1342275 | 0.09608823
[5 empty] | 0.0212373 | 0.09161826 |  |  | 0.03220081 | 0.09994126 | 0.07713697 | 0.101779 | 0.1328355 | 0.09683892
[5 empty] | 0.02311572 | 0.09232848 |  |  | 0.03205573 | 0.100716 | 0.07642498 | 0.102568 | 0.1304694 | 0.09758961
[5 empty] | 0.02298807 | 0.0930387 |  |  | 0.03181298 | 0.1014907 | 0.07601552 | 0.103357 | 0.1297446 | 0.0983403
[5 empty] | 0.02185477 | 0.09374892 |  |  | 0.03167441 | 0.1022655 | 0.07501065 | 0.104146 | 0.1281764 | 0.09909099
[5 empty] | 0.02171624 | 0.09445914 |  |  | 0.03144188 | 0.1030402 | 0.07461243 | 0.104935 | 0.12658 | 0.09984168
[5 empty] | 0.02157291 | 0.09516935 |  |  | 0.03121722 | 0.1038149 | 0.07412293 | 0.105724 | 0.1252708 | 0.1005924
[5 empty] | 0.0204252 | 0.09587957 |  |  | 0.0308023 | 0.1045897 | 0.07314419 | 0.1065129 | 0.1241641 | 0.1013431
[5 empty] | 0.02027353 | 0.09658979 |  |  | 0.03059896 | 0.1053644 | 0.07297829 | 0.1073019 | 0.1224751 | 0.1020937
[5 empty] | 0.02111832 | 0.09730001 |  |  | 0.03060905 | 0.1061392 | 0.07242728 | 0.1080909 | 0.1205191 | 0.1028444
[5 empty] | 0.02096 | 0.09801023 |  |  | 0.03033443 | 0.1069139 | 0.07119322 | 0.1088799 | 0.1196116 | 0.1035951
[5 empty] | 0.021799 | 0.09872045 |  |  | 0.03007693 | 0.1076886 | 0.07107818 | 0.1096689 | 0.1174676 | 0.1043458
[5 empty] | 0.01963573 | 0.09943067 |  |  | 0.02993842 | 0.1084634 | 0.07018421 | 0.1104579 | 0.1165027 | 0.1050965
[5 empty] | 0.02047061 | 0.1001409 |  |  | 0.02972075 | 0.1092381 | 0.070209 | 0.1112468 | 0.115432 | 0.1058472
[5 empty] | 0.02030408 | 0.1008511 |  |  | 0.02992575 | 0.1100129 | 0.06973527 | 0.1120358 | 0.1139708 | 0.1065979
[5 empty] | 0.02013656 | 0.1015613 |  |  | 0.02975529 | 0.1107876 | 0.06956101 | 0.1128248 | 0.1129346 | 0.1073486
[5 empty] | 0.01996846 | 0.1022715 |  |  | 0.02971122 | 0.1115623 | 0.06888621 | 0.1136138 | 0.1125384 | 0.1080993
[5 empty] | 0.02080022 | 0.1029818 |  |  | 0.02949537 | 0.1123371 | 0.06821088 | 0.1144028 | 0.1115978 | 0.10885
[5 empty] | 0.02063225 | 0.103692 |  |  | 0.02969537 | 0.1131118 | 0.06733501 | 0.1151918 | 0.1112279 | 0.1096006
[5 empty] | 0.01846498 | 0.1044022 |  |  | 0.02979546 | 0.1138865 | 0.0676586 | 0.1159808 | 0.1116441 | 0.1103513
[5 empty] | 0.02029883 | 0.1051124 |  |  | 0.02969573 | 0.1146613 | 0.06678165 | 0.1167697 | 0.1116263 | 0.111102
[5 empty] | 0.02013423 | 0.1058226 |  |  | 0.02959627 | 0.115436 | 0.06600415 | 0.1175587 | 0.1104286 | 0.1118527
[5 empty] | 0.01897159 | 0.1065329 |  |  | 0.02949715 | 0.1162108 | 0.06592609 | 0.1183477 | 0.1111331 | 0.1126034
[5 empty] | 0.01981135 | 0.1072431 |  |  | 0.02979846 | 0.1169855 | 0.06524748 | 0.1191367 | 0.1104397 | 0.1133541
[5 empty] | 0.01765392 | 0.1079533 |  |  | 0.02970031 | 0.1177602 | 0.06526831 | 0.1199257 | 0.1103486 | 0.1141048
[5 empty] | 0.01849973 | 0.1086635 |  |  | 0.02960277 | 0.118535 | 0.06408857 | 0.1207147 | 0.1100597 | 0.1148555
[5 empty] | 0.0183492 | 0.1093737 |  |  | 0.02960592 | 0.1193097 | 0.06430828 | 0.1215036 | 0.1101729 | 0.1156062
[5 empty] | 0.01920258 | 0.110084 |  |  | 0.02960987 | 0.1200845 | 0.06362741 | 0.1222926 | 0.1110883 | 0.1163568
[5 empty] | 0.01905618 | 0.1107942 |  |  | 0.0297147 | 0.1208592 | 0.06314597 | 0.1230816 | 0.1104058 | 0.1171075
[5 empty] | 0.01790833 | 0.1115044 |  |  | 0.02972049 | 0.1216339 | 0.06256395 | 0.1238706 | 0.1108255 | 0.1178582
[5 empty] | 0.01875904 | 0.1122146 |  |  | 0.02982733 | 0.1224087 | 0.06188135 | 0.1246596 | 0.1105472 | 0.1186089
[5 empty] | 0.01760832 | 0.1129248 |  |  | 0.02973532 | 0.1231834 | 0.06109817 | 0.1254486 | 0.1103711 | 0.1193596
[5 empty] | 0.01845618 | 0.113635 |  |  | 0.02954454 | 0.1239581 | 0.0610144 | 0.1262376 | 0.1099971 | 0.1201103
[5 empty] | 0.01730263 | 0.1143453 |  |  | 0.02985507 | 0.1247329 | 0.06063004 | 0.1270265 | 0.1100252 | 0.120861
[5 empty] | 0.01714768 | 0.1150555 |  |  | 0.02976701 | 0.1255076 | 0.06034509 | 0.1278155 | 0.1097554 | 0.1216117
[5 empty] | 0.01599134 | 0.1157657 |  |  | 0.02988045 | 0.1262824 | 0.05915954 | 0.1286045 | 0.1103876 | 0.1223624
[5 empty] | 0.01783361 | 0.1164759 |  |  | 0.02979546 | 0.1270571 | 0.0586734 | 0.1293935 | 0.1093219 | 0.1231131
[5 empty] | 0.01567451 | 0.1171861 |  |  | 0.02981215 | 0.1278318 | 0.05878664 | 0.1301825 | 0.1102582 | 0.1238637
[5 empty] | 0.01751404 | 0.1178964 |  |  | 0.0297306 | 0.1286066 | 0.05819928 | 0.1309715 | 0.1102965 | 0.1246144
[5 empty] | 0.01635222 | 0.1186066 |  |  | 0.02985089 | 0.1293813 | 0.05761131 | 0.1317604 | 0.1099369 | 0.1253651
[5 empty] | 0.01518905 | 0.1193168 |  |  | 0.02967312 | 0.1301561 | 0.05692273 | 0.1325494 | 0.1089793 | 0.1261158
[5 empty] | 0.01702454 | 0.120027 |  |  | 0.02979737 | 0.1309308 | 0.05693353 | 0.1333384 | 0.1089237 | 0.1268665
[5 empty] | 0.0168587 | 0.1207372 |  |  | 0.02972373 | 0.1317055 | 0.0560437 | 0.1341274 | 0.1090701 | 0.1276172
[5 empty] | 0.01569154 | 0.1214475 |  |  | 0.02985229 | 0.1324803 | 0.05585326 | 0.1349164 | 0.1096185 | 0.1283679
[5 empty] | 0.01452307 | 0.1221577 |  |  | 0.02998314 | 0.133255 | 0.05536218 | 0.1357054 | 0.1094688 | 0.1291186
[5 empty] | 0.01435329 | 0.1228679 |  |  | 0.03011636 | 0.1340297 | 0.05457047 | 0.1364944 | 0.1099211 | 0.1298693
[5 empty] | 0.01518222 | 0.1235781 |  |  | 0.03005204 | 0.1348045 | 0.05417813 | 0.1372833 | 0.1098753 | 0.1306199
[5 empty] | 0.01600987 | 0.1242883 |  |  | 0.02999028 | 0.1355792 | 0.05378515 | 0.1380723 | 0.1095314 | 0.1313706
[5 empty] | 0.01383624 | 0.1249986 |  |  | 0.03003115 | 0.136354 | 0.05289153 | 0.1388613 | 0.1097895 | 0.1321213
[5 empty] | 0.01566134 | 0.1257088 |  |  | 0.03027476 | 0.1371287 | 0.05279726 | 0.1396503 | 0.1096495 | 0.132872
[5 empty] | 0.01348519 | 0.126419 |  |  | 0.03002118 | 0.1379034 | 0.05230235 | 0.1404393 | 0.1095114 | 0.1336227
[5 empty] | 0.01530778 | 0.1271292 |  |  | 0.0302705 | 0.1386782 | 0.05130678 | 0.1412283 | 0.1089751 | 0.1343734
[5 empty] | 0.01312914 | 0.1278394 |  |  | 0.03032281 | 0.1394529 | 0.05131056 | 0.1420172 | 0.1092408 | 0.1351241
[5 empty] | 0.01394927 | 0.1285497 |  |  | 0.03037821 | 0.1402277 | 0.05041368 | 0.1428062 | 0.1088083 | 0.1358748
[5 empty] | 0.01276817 | 0.1292599 |  |  | 0.03023677 | 0.1410024 | 0.05001613 | 0.1435952 | 0.1090777 | 0.1366255
[5 empty] | 0.01458586 | 0.1299701 |  |  | 0.03039858 | 0.1417771 | 0.04941792 | 0.1443842 | 0.1085489 | 0.1373761
[5 empty] | 0.01240235 | 0.1306803 |  |  | 0.03066375 | 0.1425519 | 0.04911904 | 0.1451732 | 0.1086219 | 0.1381268
[5 empty] | 0.01221764 | 0.1313905 |  |  | 0.03043234 | 0.1433266 | 0.04851949 | 0.1459622 | 0.1091968 | 0.1388775
[5 empty] | 0.01403175 | 0.1321007 |  |  | 0.03070445 | 0.1441013 | 0.04851926 | 0.1467512 | 0.1091735 | 0.1396282
[5 empty] | 0.01384468 | 0.132811 |  |  | 0.03068018 | 0.1448761 | 0.04791836 | 0.1475401 | 0.1085519 | 0.1403789
[5 empty] | 0.01165644 | 0.1335212 |  |  | 0.03095959 | 0.1456508 | 0.04711677 | 0.1483291 | 0.1090322 | 0.1411296
[5 empty] | 0.01146704 | 0.1342314 |  |  | 0.0309428 | 0.1464256 | 0.04681449 | 0.1491181 | 0.1085142 | 0.1418803
[5 empty] | 0.0122765 | 0.1349416 |  |  | 0.03092987 | 0.1472003 | 0.04661152 | 0.1499071 | 0.109298 | 0.142631
[5 empty] | 0.01208481 | 0.1356518 |  |  | 0.03102091 | 0.147975 | 0.04590786 | 0.1506961 | 0.1092836 | 0.1433817
[5 empty] | 0.01189199 | 0.1363621 |  |  | 0.03101599 | 0.1487498 | 0.04520351 | 0.1514851 | 0.1086709 | 0.1441324
[5 empty] | 0.01269805 | 0.1370723 |  |  | 0.03131521 | 0.1495245 | 0.04499845 | 0.1522741 | 0.1081599 | 0.144883
[5 empty] | 0.01150299 | 0.1377825 |  |  | 0.03151866 | 0.1502993 | 0.04419269 | 0.153063 | 0.1081506 | 0.1456337
[5 empty] | 0.01130683 | 0.1384927 |  |  | 0.03142642 | 0.151074 | 0.04368623 | 0.153852 | 0.1091431 | 0.1463844
[5 empty] | 0.01110957 | 0.1392029 |  |  | 0.03163858 | 0.1518487 | 0.04357905 | 0.154641 | 0.1090372 | 0.1471351
[5 empty] | 0.01091122 | 0.1399132 |  |  | 0.03185523 | 0.1526235 | 0.04287116 | 0.15543 | 0.1090331 | 0.1478858
[5 empty] | 0.0117118 | 0.1406234 |  |  | 0.03177645 | 0.1533982 | 0.04186255 | 0.156219 | 0.1093306 | 0.1486365
[5 empty] | 0.009511308 | 0.1413336 |  |  | 0.03210235 | 0.1541729 | 0.04185322 | 0.157008 | 0.1086297 | 0.1493872