## 1
Общество с ограниченной ответственностью "Инженерная геология" (ООО "ИнжГео") | [11 empty] | Общество с ограниченной ответственностью "Инженерная геология" (ООО "ИнжГео")
Юр. адрес: 117279, г. Москва, ул. Миклухо-Маклая, 36 а, этаж 5, пом. XXIII к. 76-84 | [11 empty] | Юр. адрес: 117279, г. Москва, ул. Миклухо-Маклая, 36 а, этаж 5, пом. XXIII к. 76-84 | [8 empty] | нагр |  |  | X0 | Y0 | R |  | нагр |  |  |  | X0 | Y0 | R | нагр |  |  |  | X0 | Y0 | R |  | нагр |  |  |  | X0 | Y0 | R
Телефон/факс +7 (495) 132-30-00, Адрес электронной почты inbox@inj-geo.ru | [11 empty] | Телефон/факс +7 (495) 132-30-00, Адрес электронной почты inbox@inj-geo.ru | [12 empty] | 0 | [7 empty] | 0 | [6 empty] | 0 | [7 empty] | 0
[21 empty] | девиатор | [6 empty] | девиатор | [6 empty] | девиатор | [7 empty] | девиатор
Испытательная лаборатория ООО «ИнжГео» | [11 empty] | Испытательная лаборатория ООО «ИнжГео» | [8 empty] | x0 | Угол | X | Y |  |  |  | x0 |  | Угол | X | Y |  |  | x0 |  | Угол | X | Y |  |  |  | x0 |  | Угол | X | Y
Адрес места осуществления деятельности лаборатории: г. Москва, просп. Вернадского, д. 51, стр. 1 | [11 empty] | Адрес места осуществления деятельности лаборатории: г. Москва, просп. Вернадского, д. 51, стр. 1 | [9 empty] | 0 | [7 empty] | 0 | [6 empty] | 0 | [7 empty] | 0
Телефон +7(910)4557682, E-mail: slg85@mail.ru | [11 empty] | Телефон +7(910)4557682, E-mail: slg85@mail.ru | [9 empty] | 5 | [7 empty] | 5 | [6 empty] | 5 | [7 empty] | 5
[22 empty] | 10 | [7 empty] | 10 | [6 empty] | 10 | [7 empty] | 10
[12 empty] | Протокол испытаний № 13-63/65 от 02-01-2023 | [9 empty] | 15 | [7 empty] | 15 | [6 empty] | 15 | [7 empty] | 15
[22 empty] | 20 | [7 empty] | 20 | [6 empty] | 20 | [7 empty] | 20
[12 empty] | Наименование и адрес заказчика: Переход трубопровода через р. Енисей | [9 empty] | 25 | [7 empty] | 25 | [6 empty] | 25 | [7 empty] | 25
[12 empty] | Наименование объекта: ООО Регионстрой | [9 empty] | 30 | [7 empty] | 30 | [6 empty] | 30 | [7 empty] | 30
Наименование используемого метода/методики: ГОСТ 12248.4-2020 | [11 empty] | Наименование используемого метода/методики: ГОСТ 12248.3-2020 | [9 empty] | 35 | [7 empty] | 35 | [6 empty] | 35 | [7 empty] | 35
Условия проведения испытания: температура окружающей среды (18 - 25)0С, влажность воздуха (40 - 75)% | [11 empty] | Условия проведения испытания: температура окружающей среды (18 - 25)0С, влажность воздуха (40 - 75)% | [9 empty] | 40 | [7 empty] | 40 | [6 empty] | 40 | [7 empty] | 40
[12 empty] | Дата получение объекта подлежащего испытаниям: 06-12-2022 | [9 empty] | 45 | [7 empty] | 45 | [6 empty] | 45 | [7 empty] | 45
[12 empty] | Дата испытания: 25.10.2022-19.11.2065 | [9 empty] | 50 | [7 empty] | 50 | [6 empty] | 50 | [7 empty] | 50
[22 empty] | 55 | [7 empty] | 55 | [6 empty] | 55 | [7 empty] | 55
Испытание грунтов методом трехосного сжатия | [11 empty] | Испытание грунтов методом трехосного сжатия | [9 empty] | 60 | [7 empty] | 60 | [6 empty] | 60 | [7 empty] | 60
[22 empty] | 65 | [7 empty] | 65 | [6 empty] | 65 | [7 empty] | 65
Лабораторный номер: | [6 empty] | We, д.е. = |  |  |  |  | Лабораторный номер: |  | 1100 |  |  |  | We, д.е. = | 0.472777183 |  |  | 70 | [7 empty] | 70 | [6 empty] | 70 | [7 empty] | 70
Номер скважины: | [6 empty] | ρ, г/см3 = |  |  |  |  | Номер скважины: |  | BH-022 |  |  |  | ρ, г/см3 = | 1.64 |  |  | 75 | [7 empty] | 75 | [6 empty] | 75 | [7 empty] | 75
Глубина отбора, м: | [6 empty] | ρs, г/см3 = |  |  |  |  | Глубина отбора, м: |  | 1 |  |  |  | ρs, г/см3 = | 2.73 |  |  | 80 | [7 empty] | 80 | [6 empty] | 80 | [7 empty] | 80
Наименование грунта: | [6 empty] | e, д.е. = |  |  |  |  | Наименование грунта: |  | Суглинок, после оттаивания текучий, тяжелый пылеватый |  |  |  | e, д.е. = | 1.451635 |  |  | 85 | [7 empty] | 85 | [6 empty] | 85 | [7 empty] | 85
Схема проведения опыта: | [6 empty] | IL, д.е. = |  |  |  |  | Схема проведения опыта: |  | КД |  |  |  | IL, д.е. = | 2.287 |  |  | 90 | [7 empty] | 90 | [6 empty] | 90 | [7 empty] | 90
[22 empty] | 95 | [7 empty] | 95 | [6 empty] | 95 | [7 empty] | 95
[22 empty] | 100 | [7 empty] | 100 | [6 empty] | 100 | [7 empty] | 100
Результаты испытаний | [11 empty] | Результаты испытаний | [9 empty] | 105 | [7 empty] | 105 | [6 empty] | 105 | [7 empty] | 105
[22 empty] | 110 | [7 empty] | 110 | [6 empty] | 110 | [7 empty] | 110
[22 empty] | 115 | [7 empty] | 115 | [6 empty] | 115 | [7 empty] | 115
[22 empty] | 120 | [7 empty] | 120 | [6 empty] | 120 | [7 empty] | 120
[22 empty] | 125 | [7 empty] | 125 | [6 empty] | 125 | [7 empty] | 125
[22 empty] | 130 | [7 empty] | 130 | [6 empty] | 130 | [7 empty] | 130
[22 empty] | 135 | [7 empty] | 135 | [6 empty] | 135 | [7 empty] | 135
[22 empty] | 140 | [7 empty] | 140 | [6 empty] | 140 | [7 empty] | 140
[22 empty] | 145 | [7 empty] | 145 | [6 empty] | 145 | [7 empty] | 145
[22 empty] | 150 | [7 empty] | 150 | [6 empty] | 150 | [7 empty] | 150
[22 empty] | 155 | [7 empty] | 155 | [6 empty] | 155 | [7 empty] | 155
[22 empty] | 160 | [7 empty] | 160 | [6 empty] | 160 | [7 empty] | 160
[22 empty] | 165 | [7 empty] | 165 | [6 empty] | 165 | [7 empty] | 165
[22 empty] | 170 | [7 empty] | 170 | [6 empty] | 170 | [7 empty] | 170
[22 empty] | 175 | [7 empty] | 175 | [6 empty] | 175 | [7 empty] | 175
[22 empty] | 180 | [7 empty] | 180 | [6 empty] | 180 | [7 empty] | 180
[13 empty] | Давление в камере, Мпа σ3 | Вертикальная нагрузка, Мпа σ1 | Поровое давление, Мпа u
| K0, д.е. | 0.8608269 |  |  |  |  | Коэфф. Точки | [5 empty] | 0.05 | 0.07306958 | [5 empty] | 1 | [6 empty] | σ3,кПа | σ1,кПа | u, кПа |  |  |  | 4
| q_zg, МПа | 0.04304134 | [10 empty] | 0.15 | 0.2054043 | [27 empty] | δ3, Мпа | δ1-δ3, МПа | δ1, МПа | δ1, КПа
|  |  | Модуль деформации, МПа: | [9 empty] | 0.25 | 0.3377391 | [21 empty] | С, МПа:
|  |  | Е0= |  | Точки модуля (полное напр.), МПа |  |  |  | 0.04304134 | 0.06886615 | [25 empty] | φ, град:
|  |  | E50 = |  | qf (полное напр.), МПа |  |  |  | 0.06355802 | [26 empty] | E, Мпа
|  |  | Коэф. Поперечной деформации, ϑ = | [9 empty] | Эффективные значения угла внутреннего трения и удельного сцепления ϕ', С' | [13 empty] | x | 0
[13 empty] | ϕ', град. = | 8 | [12 empty] | y |  |  |  | С, кПа | φ,°
[13 empty] | С', МПа = | 0.003
| Исполнитель: | [6 empty] | Морозов Д.С. |  |  |  |  | Исполнитель: |  |  |  |  | Морозов Д.С.
| Начальник исп. лаборатории: | [6 empty] | Семиколенова Л.Г. |  |  |  |  | Начальник исп. лаборатории: |  |  |  |  | Семиколенова Л.Г.
Лист 1 , всего листов 2 | [11 empty] | Лист 2 , всего листов 2
Частичное воспроизведение протокола испытаний без письменного разрешения ООО «ИнжГео» ЗАПРЕЩАЕТСЯ | [11 empty] | Частичное воспроизведение протокола испытаний без письменного разрешения ООО «ИнжГео» ЗАПРЕЩАЕТСЯ
[5 empty] | второй график |  | первый график | [9 empty] | К Пуассона
dev50 | epsE50 | ind | devE0 | epsE0 | dev | eps | sigma |  | dev1 | eps1 | dev2 | eps2 | dev3 | eps3 |  | Глины
0.01355802 | 0.0120963 |  |  |  | 0 | 0 |  |  | 0 | 0 | 0 | 0 | 0 | 0 |  | < 0 | 0,20-0,30
ind |  |  |  |  | -0.0006342261 | 0.0007483528 |  |  | 0.001381407 | 0.0007429138 | 0.004157049 | 0.0007563804 | 0.007937922 | 0.0007870572 |  | 0-0,25 | 0,30-0,38
2 |  |  |  |  | 0.002687828 | 0.001496706 |  |  | 0.002975893 | 0.001485828 | 0.009 | 0.001767541 | 0.01534469 | 0.001574114 |  | 0,25< | 0,38-0,45
E0 |  |  |  |  | 0.003937268 | 0.002245058 |  |  | 0.004465975 | 0.002228742 | 0.01099422 | 0.002269141 | 0.02237614 | 0.002361172 |  | Суглинки | 0,35-0,37
epsE0 | devE0 |  |  |  | 0.003085202 | 0.002993411 |  |  | 0.005634165 | 0.002971655 | 0.01377079 | 0.003025522 | 0.0278881 | 0.003148229 |  | Пески и супеси | 0,30-0,35
0.0040321 | 0.006456202 |  |  |  | 0.006456202 | 0.0040321 |  |  | 0.006762979 | 0.003714569 | 0.01628099 | 0.003781902 | 0.031 | 0.003618779
[5 empty] | 0.005979068 | 0.004490117 |  |  | 0.007634931 | 0.004457483 | 0.01911429 | 0.004538283 | 0.03500398 | 0.004722343
График E50 |  | График E |  |  | 0.006774057 | 0.00523847 |  |  | 0.008632535 | 0.005200397 | 0.02096017 | 0.005294663 | 0.03827586 | 0.0055094
eps | q | sigma |  |  | 0.007505473 | 0.005986822 |  |  | 0.009 | 0.00562078125 | 0.02350811 | 0.006051043 | 0.04099291 | 0.006296457
Горизонтальная линия E50 |  | Касательная |  |  | 0.009184831 | 0.006735175 |  |  | 0.009532212 | 0.006686225 | 0.02514759 | 0.006807424 | 0.04386954 | 0.007315861
0 |  | a | b |  | 0.008823649 | 0.007483528 |  |  | 0.00993591 | 0.007429138 | 0.02770217 | 0.007772178 | 0.0451279 | 0.007870572
|  |  | 0 |  | 0.008433439 | 0.008231881 |  |  | 0.01029063 | 0.008172052 | 0.02882116 | 0.008320185 | 0.0474759 | 0.008657629
Вертикальная линия E50 |  | p1 и p2 |  |  | 0.01102572 | 0.008980234 |  |  | 0.01073029 | 0.008914966 | 0.02996427 | 0.009076565 | 0.04945584 | 0.009444686
| 0 | 0 |  |  | 0.009612004 | 0.009728586 |  |  | 0.01118881 | 0.00965788 | 0.03190062 | 0.009832945 | 0.05195511 | 0.01023174
[5 empty] | 0.01020381 | 0.01047694 |  |  | 0.01153479 | 0.0102912 | 0.03292447 | 0.01058933 | 0.05406112 | 0.0110188
Касательная линия E50 |  |  |  |  | 0.01281265 | 0.01122529 |  |  | 0.01197208 | 0.01114371 | 0.03473011 | 0.01134571 | 0.05636127 | 0.01180586
0 | 0 | Горизонтальная 1 |  |  | 0.01355802 | 0.0120963 |  |  | 0.01249383 | 0.01188662 | 0.0363118 | 0.01210209 | 0.05884295 | 0.01259291
[5 empty] | 0.0121356 | 0.012722 |  |  | 0.01305763 | 0.01262954 | 0.03786385 | 0.01285847 | 0.06069357 | 0.01337997
Горизонтальная линия qкр |  |  |  |  | 0.01288278 | 0.01347035 |  |  | 0.01355604 | 0.01337245 | 0.03918051 | 0.01361485 | 0.06330052 | 0.01416703
Горизонтальная линия q |  | Горизонтальная 2 |  |  | 0.01368069 | 0.0142187 |  |  | 0.01438164 | 0.01411536 | 0.04065607 | 0.01437123 | 0.0652512 | 0.01495409
0 |  | 0 |  |  | 0.014518 | 0.01496706 |  |  | 0.01492701 | 0.01485828 | 0.04198481 | 0.01512761 | 0.06733301 | 0.01574114
[5 empty] | 0.0163834 | 0.01571541 |  |  | 0.01548469 | 0.01560119 | 0.04276101 | 0.01588399 | 0.06933335 | 0.0165282
Вертикальная линия q |  |  |  |  | 0.01826559 | 0.01646376 |  |  | 0.01634727 | 0.0163441 | 0.04397894 | 0.01664037 | 0.07113962 | 0.01731526
| 0 |  |  |  | 0.01915323 | 0.01721211 |  |  | 0.01690731 | 0.01708702 | 0.04553288 | 0.01739675 | 0.07303922 | 0.01810232
[5 empty] | 0.01803503 | 0.01796047 |  |  | 0.01755738 | 0.01782993 | 0.04631712 | 0.01815313 | 0.07501954 | 0.01888937
[5 empty] | 0.02089967 | 0.01870882 |  |  | 0.01819005 | 0.01857285 | 0.04732593 | 0.01890951 | 0.07636799 | 0.01967643
[5 empty] | 0.02073582 | 0.01945717 |  |  | 0.01879788 | 0.01931576 | 0.04865359 | 0.01966589 | 0.07747197 | 0.02046349
[5 empty] | 0.02153218 | 0.02020553 |  |  | 0.01937345 | 0.02005867 | 0.04949437 | 0.02042227 | 0.07891887 | 0.02125054
[5 empty] | 0.02327743 | 0.02095388 |  |  | 0.01980933 | 0.02080159 | 0.04974256 | 0.02117865 | 0.0798961 | 0.0220376
[5 empty] | 0.02296027 | 0.02170223 |  |  | 0.02029807 | 0.0215445 | 0.05079244 | 0.02193503 | 0.08089105 | 0.02282466
[5 empty] | 0.02256936 | 0.02245058 |  |  | 0.02093226 | 0.02228742 | 0.05113828 | 0.02269141 | 0.08199112 | 0.02361172
[5 empty] | 0.0250934 | 0.02319894 |  |  | 0.02110445 | 0.02303033 | 0.05187437 | 0.02344779 | 0.08188371 | 0.02439877
[5 empty] | 0.02452108 | 0.02394729 |  |  | 0.02140722 | 0.02377324 | 0.05219497 | 0.02420417 | 0.08285622 | 0.02518583
[5 empty] | 0.02584108 | 0.02469564 |  |  | 0.02163314 | 0.02451616 | 0.05219438 | 0.02496055 | 0.08289014 | 0.02597289
[5 empty] | 0.02504209 | 0.025444 |  |  | 0.02177477 | 0.02525907 | 0.05206686 | 0.02571693 | 0.08201075 | 0.02675994
[5 empty] | 0.02411279 | 0.02619235 |  |  | 0.02192468 | 0.02600198 | 0.05220153 | 0.02647331 | 0.08202972 | 0.027547
[5 empty] | 0.02408011 | 0.0269407 |  |  | 0.0217873 | 0.0267449 | 0.05219881 | 0.0272297 | 0.08068657 | 0.02833406
[5 empty] | 0.02498534 | 0.02768905 |  |  | 0.02167872 | 0.02748781 | 0.05177273 | 0.02798608 | 0.07952082 | 0.02912112
[5 empty] | 0.02383603 | 0.02843741 |  |  | 0.0216081 | 0.02823073 | 0.05103736 | 0.02874246 | 0.07807199 | 0.02990817
[5 empty] | 0.02463971 | 0.02918576 |  |  | 0.02148457 | 0.02897364 | 0.05040675 | 0.02949884 | 0.07697959 | 0.03069523
[5 empty] | 0.02540392 | 0.02993411 |  |  | 0.02101731 | 0.02971655 | 0.05029498 | 0.03025522 | 0.07558315 | 0.03148229
[5 empty] | 0.02313621 | 0.03068246 |  |  | 0.02071545 | 0.03045947 | 0.0492161 | 0.0310116 | 0.07412218 | 0.03226934
[5 empty] | 0.0248441 | 0.03143082 |  |  | 0.02058816 | 0.03120238 | 0.04838418 | 0.03176798 | 0.0726362 | 0.0330564
[5 empty] | 0.02353515 | 0.03217917 |  |  | 0.02024458 | 0.0319453 | 0.04781329 | 0.03252436 | 0.07126473 | 0.03384346
[5 empty] | 0.02221687 | 0.03292752 |  |  | 0.01969387 | 0.03268821 | 0.04701747 | 0.03328074 | 0.06974729 | 0.03463052
[5 empty] | 0.02389683 | 0.03367588 |  |  | 0.01934518 | 0.03343112 | 0.04611081 | 0.03403712 | 0.0681234 | 0.03541757
[5 empty] | 0.02158254 | 0.03442423 |  |  | 0.01900766 | 0.03417404 | 0.04530735 | 0.0347935 | 0.06703258 | 0.03620463
[5 empty] | 0.02328156 | 0.03517258 |  |  | 0.01869047 | 0.03491695 | 0.04472117 | 0.03554988 | 0.06591434 | 0.03699169
[5 empty] | 0.02100142 | 0.03592093 |  |  | 0.01840275 | 0.03565986 | 0.04386633 | 0.03630626 | 0.0645082 | 0.03777874
[5 empty] | 0.02274965 | 0.03666929 |  |  | 0.01835367 | 0.03640278 | 0.04305688 | 0.03706264 | 0.06425369 | 0.0385658
[5 empty] | 0.0205338 | 0.03741764 |  |  | 0.01795237 | 0.03714569 | 0.0427069 | 0.03781902 | 0.06379031 | 0.03935286
[5 empty] | 0.02236141 | 0.03816599 |  |  | 0.01790801 | 0.03788861 | 0.04193044 | 0.0385754 | 0.06373963 | 0.04013992
[5 empty] | 0.02124001 | 0.03891435 |  |  | 0.01782974 | 0.03863152 | 0.04164157 | 0.03933178 | 0.06406118 | 0.04092697
[5 empty] | 0.02017714 | 0.0396627 |  |  | 0.01792173 | 0.03937443 | 0.04125436 | 0.04008816 | 0.06370998 | 0.04171403
[5 empty] | 0.02017463 | 0.04041105 |  |  | 0.01795344 | 0.04011735 | 0.04098286 | 0.04084454 | 0.06387778 | 0.04250109
[5 empty] | 0.02020707 | 0.0411594 |  |  | 0.01781613 | 0.04086026 | 0.04084113 | 0.04160092 | 0.06485634 | 0.04328815
[5 empty] | 0.02226858 | 0.04190776 |  |  | 0.01810751 | 0.04160318 | 0.04083661 | 0.0423573 | 0.06533744 | 0.0440752
[5 empty] | 0.02235702 | 0.04265611 |  |  | 0.0180253 | 0.04234609 | 0.04063706 | 0.04311368 | 0.06611283 | 0.04486226
[5 empty] | 0.02247029 | 0.04340446 |  |  | 0.01836721 | 0.043089 | 0.0411303 | 0.04387006 | 0.06717428 | 0.04564932
[5 empty] | 0.02260626 | 0.04415281 |  |  | 0.01853095 | 0.04383192 | 0.04100939 | 0.04462644 | 0.06751355 | 0.04643637
[5 empty] | 0.02076281 | 0.04490117 |  |  | 0.01861425 | 0.04457483 | 0.04166743 | 0.04538283 | 0.06852241 | 0.04722343
[5 empty] | 0.02293782 | 0.04564952 |  |  | 0.0188148 | 0.04531774 | 0.0417975 | 0.04613921 | 0.06959262 | 0.04801049
[5 empty] | 0.02112916 | 0.04639787 |  |  | 0.01893033 | 0.04606066 | 0.04229268 | 0.04689559 | 0.07021595 | 0.04879755
[5 empty] | 0.02133472 | 0.04714623 |  |  | 0.01935855 | 0.04680357 | 0.04324605 | 0.04765197 | 0.07138415 | 0.0495846
[5 empty] | 0.02255236 | 0.04789458 |  |  | 0.01939716 | 0.04754649 | 0.04365069 | 0.04840835 | 0.072889 | 0.05037166
[5 empty] | 0.02277998 | 0.04864293 |  |  | 0.0197439 | 0.0482894 | 0.04439969 | 0.04916473 | 0.07352226 | 0.05115872
[5 empty] | 0.02201544 | 0.04939128 |  |  | 0.02009646 | 0.04903231 | 0.04498613 | 0.04992111 | 0.07527569 | 0.05194577
[5 empty] | 0.02225663 | 0.05013964 |  |  | 0.02015257 | 0.04977523 | 0.0456031 | 0.05067749 | 0.07584105 | 0.05273283
[5 empty] | 0.02250142 | 0.05088799 |  |  | 0.02040993 | 0.05051814 | 0.04664367 | 0.05143387 | 0.07701012 | 0.05351989
[5 empty] | 0.02274769 | 0.05163634 |  |  | 0.02076626 | 0.05126106 | 0.04710093 | 0.05219025 | 0.07847465 | 0.05430695
[5 empty] | 0.02499333 | 0.0523847 |  |  | 0.02101927 | 0.05200397 | 0.04796796 | 0.05294663 | 0.08002641 | 0.055094
[5 empty] | 0.0242362 | 0.05313305 |  |  | 0.02136668 | 0.05274688 | 0.04893784 | 0.05370301 | 0.08115715 | 0.05588106
[5 empty] | 0.02347419 | 0.0538814 |  |  | 0.02140619 | 0.0534898 | 0.04960365 | 0.05445939 | 0.08225866 | 0.05666812
[5 empty] | 0.02370517 | 0.05462975 |  |  | 0.02163553 | 0.05423271 | 0.05005849 | 0.05521577 | 0.08272269 | 0.05745517
[5 empty] | 0.02392703 | 0.05537811 |  |  | 0.02205241 | 0.05497562 | 0.05099543 | 0.05597215 | 0.083641 | 0.05824223
[5 empty] | 0.02413764 | 0.05612646 |  |  | 0.02205454 | 0.05571854 | 0.05190755 | 0.05672853 | 0.08480536 | 0.05902929
[5 empty] | 0.02533487 | 0.05687481 |  |  | 0.02223963 | 0.05646145 | 0.05268794 | 0.05748491 | 0.08560753 | 0.05981635
[5 empty] | 0.02451662 | 0.05762317 |  |  | 0.02260539 | 0.05720437 | 0.05282968 | 0.05824129 | 0.08643928 | 0.0606034
[5 empty] | 0.02668075 | 0.05837152 |  |  | 0.02264955 | 0.05794728 | 0.05392585 | 0.05899767 | 0.08773908 | 0.06139046
[5 empty] | 0.02682514 | 0.05911987 |  |  | 0.02276981 | 0.05869019 | 0.05406953 | 0.05975405 | 0.08772728 | 0.06217752
[5 empty] | 0.02594767 | 0.05986822 |  |  | 0.02286389 | 0.05943311 | 0.05485381 | 0.06051043 | 0.08858827 | 0.06296457
[5 empty] | 0.02704623 | 0.06061658 |  |  | 0.0230295 | 0.06017602 | 0.05540433 | 0.06126681 | 0.089971 | 0.06375163
[5 empty] | 0.02711605 | 0.06136493 |  |  | 0.02306958 | 0.06091894 | 0.05545134 | 0.06202319 | 0.0903708 | 0.06453869
[5 empty] | 0.0261782 | 0.06211328 |  |  | 0.02296896 | 0.06166185 | 0.05563684 | 0.06277958 | 0.091583 | 0.06532575
[5 empty] | 0.02723685 | 0.06286163 |  |  | 0.02296312 | 0.06240476 | 0.05602664 | 0.06353596 | 0.09210292 | 0.0661128
[5 empty] | 0.0272946 | 0.06360999 |  |  | 0.02305137 | 0.06314768 | 0.05661877 | 0.06429234 | 0.09272589 | 0.06689986
[5 empty] | 0.02735142 | 0.06435834 |  |  | 0.02293401 | 0.06389059 | 0.05711129 | 0.06504872 | 0.09354724 | 0.06768692
[5 empty] | 0.02640727 | 0.06510669 |  |  | 0.02291134 | 0.0646335 | 0.05760224 | 0.0658051 | 0.0946623 | 0.06847398
[5 empty] | 0.0274621 | 0.06585505 |  |  | 0.02298367 | 0.06537642 | 0.05758966 | 0.06656148 | 0.0954664 | 0.06926103
[5 empty] | 0.02751588 | 0.0666034 |  |  | 0.02275128 | 0.06611933 | 0.0579716 | 0.06731786 | 0.09595486 | 0.07004809
[5 empty] | 0.02556856 | 0.06735175 |  |  | 0.02291447 | 0.06686225 | 0.05884611 | 0.06807424 | 0.09732301 | 0.07083515
[5 empty] | 0.0256201 | 0.0681001 |  |  | 0.02267356 | 0.06760516 | 0.05871123 | 0.06883062 | 0.09746617 | 0.0716222
[5 empty] | 0.02767046 | 0.06884846 |  |  | 0.02262883 | 0.06834807 | 0.05906502 | 0.069587 | 0.09877968 | 0.07240926
[5 empty] | 0.0267196 | 0.06959681 |  |  | 0.02278059 | 0.06909099 | 0.0594055 | 0.07034338 | 0.09925886 | 0.07319632
[5 empty] | 0.02776748 | 0.07034516 |  |  | 0.02272913 | 0.0698339 | 0.06023074 | 0.07109976 | 0.09989905 | 0.07398338
[5 empty] | 0.02681406 | 0.07109352 |  |  | 0.02247475 | 0.07057682 | 0.06013878 | 0.07185614 | 0.1003956 | 0.07477043
[5 empty] | 0.02785929 | 0.07184187 |  |  | 0.02251776 | 0.07131973 | 0.06042766 | 0.07261252 | 0.1012437 | 0.07555749
[5 empty] | 0.02790314 | 0.07259022 |  |  | 0.02255845 | 0.07206264 | 0.06089543 | 0.0733689 | 0.1017389 | 0.07634455
[5 empty] | 0.02594557 | 0.07333857 |  |  | 0.02239712 | 0.07280556 | 0.06134013 | 0.07412528 | 0.1014763 | 0.0771316
[5 empty] | 0.02798652 | 0.07408693 |  |  | 0.02243408 | 0.07354847 | 0.06125982 | 0.07488166 | 0.1025514 | 0.07791866
[5 empty] | 0.02602597 | 0.07483528 |  |  | 0.02226961 | 0.07429138 | 0.06135253 | 0.07563804 | 0.1024595 | 0.07870572
[5 empty] | 0.02806387 | 0.07558363 |  |  | 0.02210402 | 0.0750343 | 0.06171632 | 0.07639442 | 0.1027959 | 0.07949278
[5 empty] | 0.02710018 | 0.07633199 |  |  | 0.02213761 | 0.07577721 | 0.06154923 | 0.0771508 | 0.1030558 | 0.08027983
[5 empty] | 0.02813485 | 0.07708034 |  |  | 0.02207068 | 0.07652013 | 0.0616493 | 0.07790718 | 0.1025348 | 0.08106689
[5 empty] | 0.02816786 | 0.07782869 |  |  | 0.02200352 | 0.07726304 | 0.06201459 | 0.07866356 | 0.1028184 | 0.08185395
[5 empty] | 0.02719915 | 0.07857704 |  |  | 0.02203644 | 0.07800595 | 0.06184313 | 0.07941994 | 0.1026644 | 0.082641
[5 empty] | 0.02622869 | 0.0793254 |  |  | 0.02186974 | 0.07874887 | 0.06202692 | 0.08017632 | 0.1026758 | 0.08342806
[5 empty] | 0.02825643 | 0.08007375 |  |  | 0.02190371 | 0.07949178 | 0.06175209 | 0.08093271 | 0.102361 | 0.08421512
[5 empty] | 0.02628233 | 0.0808221 |  |  | 0.02163865 | 0.0802347 | 0.06152114 | 0.08168909 | 0.1016286 | 0.08500218
[5 empty] | 0.02730636 | 0.08157045 |  |  | 0.02177486 | 0.08097761 | 0.06183727 | 0.08244547 | 0.1012871 | 0.08578923
[5 empty] | 0.02632846 | 0.08231881 |  |  | 0.02171265 | 0.08172052 | 0.06120364 | 0.08320185 | 0.100445 | 0.08657629
[5 empty] | 0.02734861 | 0.08306716 |  |  | 0.02155231 | 0.08246344 | 0.06092345 | 0.08395823 | 0.09901093 | 0.08736335
[5 empty] | 0.02636676 | 0.08381551 |  |  | 0.02149413 | 0.08320635 | 0.06059989 | 0.08471461 | 0.09829337 | 0.0881504
[5 empty] | 0.02838286 | 0.08456387 |  |  | 0.02143843 | 0.08394926 | 0.06053613 | 0.08547099 | 0.09740086 | 0.08893746
[5 empty] | 0.02839688 | 0.08531222 |  |  | 0.0213855 | 0.08469218 | 0.06003536 | 0.08622737 | 0.09614193 | 0.08972452
[5 empty] | 0.02740878 | 0.08606057 |  |  | 0.02133563 | 0.08543509 | 0.05940076 | 0.08698375 | 0.09522512 | 0.09051158
[5 empty] | 0.02741851 | 0.08680892 |  |  | 0.02118885 | 0.08617801 | 0.05913552 | 0.08774013 | 0.09445895 | 0.09129863
[5 empty] | 0.02642603 | 0.08755728 |  |  | 0.02114348 | 0.08692092 | 0.05864283 | 0.08849651 | 0.09325197 | 0.09208569
[5 empty] | 0.0274313 | 0.08830563 |  |  | 0.02129911 | 0.08766383 | 0.05792587 | 0.08925289 | 0.09201271 | 0.09287275
[5 empty] | 0.02743429 | 0.08905398 |  |  | 0.02105566 | 0.08840675 | 0.05728782 | 0.09000927 | 0.09054969 | 0.0936598
[5 empty] | 0.02643433 | 0.08980234 |  |  | 0.02121305 | 0.08914966 | 0.05673186 | 0.09076565 | 0.08867146 | 0.09444686
[5 empty] | 0.02641481 | 0.09055069 |  |  | 0.02117118 | 0.08989258 | 0.05656119 | 0.09152203 | 0.08758655 | 0.09523392
[5 empty] | 0.02636965 | 0.09129904 |  |  | 0.02102998 | 0.09063549 | 0.05607899 | 0.09227841 | 0.08660348 | 0.09602098
[5 empty] | 0.02630068 | 0.09204739 |  |  | 0.02088935 | 0.0913784 | 0.05528843 | 0.09303479 | 0.0853308 | 0.09680803
[5 empty] | 0.02820973 | 0.09279575 |  |  | 0.02084922 | 0.09212132 | 0.05489271 | 0.09379117 | 0.08417703 | 0.09759509
[5 empty] | 0.02609861 | 0.0935441 |  |  | 0.02100949 | 0.09286423 | 0.05399501 | 0.09454755 | 0.08285072 | 0.09838215
[5 empty] | 0.02596917 | 0.09429245 |  |  | 0.02087008 | 0.09360714 | 0.05339852 | 0.09530393 | 0.08186039 | 0.09916921
[5 empty] | 0.02582322 | 0.09504081 |  |  | 0.0209309 | 0.09435006 | 0.05290641 | 0.09606031 | 0.08061457 | 0.09995626
[5 empty] | 0.02666259 | 0.09578916 |  |  | 0.02079188 | 0.09509297 | 0.05232188 | 0.09681669 | 0.07962181 | 0.1007433
[5 empty] | 0.0264891 | 0.09653751 |  |  | 0.02065292 | 0.09583589 | 0.0518481 | 0.09757307 | 0.07789063 | 0.1015304
[5 empty] | 0.02730459 | 0.09728586 |  |  | 0.02081394 | 0.0965788 | 0.05118827 | 0.09832945 | 0.07732956 | 0.1023174
[5 empty] | 0.02511088 | 0.09803422 |  |  | 0.02077485 | 0.09732171 | 0.05034556 | 0.09908584 | 0.07674715 | 0.1031045
[5 empty] | 0.02490979 | 0.09878257 |  |  | 0.02073556 | 0.09806463 | 0.05012317 | 0.09984222 | 0.07605192 | 0.1038915
[5 empty] | 0.02670315 | 0.09953092 |  |  | 0.020496 | 0.09880754 | 0.04932427 | 0.1005986 | 0.07485241 | 0.1046786
[5 empty] | 0.02649278 | 0.1002793 |  |  | 0.02045608 | 0.09955046 | 0.04925205 | 0.101355 | 0.07395715 | 0.1054657
[5 empty] | 0.02528052 | 0.1010276 |  |  | 0.02041571 | 0.1002934 | 0.0489097 | 0.1021114 | 0.07377468 | 0.1062527
[5 empty] | 0.02406819 | 0.101776 |  |  | 0.0205748 | 0.1010363 | 0.0483004 | 0.1028677 | 0.07391352 | 0.1070398
[5 empty] | 0.02585761 | 0.1025243 |  |  | 0.02053327 | 0.1017792 | 0.04792733 | 0.1036241 | 0.07318221 | 0.1078268
[5 empty] | 0.02565061 | 0.1032727 |  |  | 0.02029103 | 0.1025221 | 0.04729368 | 0.1043805 | 0.07278929 | 0.1086139
[5 empty] | 0.02344902 | 0.104021 |  |  | 0.02044801 | 0.103265 | 0.04730263 | 0.1051369 | 0.07338784 | 0.1094009
[5 empty] | 0.02425465 | 0.1047694 |  |  | 0.0202041 | 0.1040079 | 0.04695737 | 0.1058933 | 0.07348806 | 0.110188
[5 empty] | 0.02506935 | 0.1055177 |  |  | 0.02035924 | 0.1047509 | 0.04676108 | 0.1066496 | 0.07328871 | 0.1109751
[5 empty] | 0.02489493 | 0.1062661 |  |  | 0.02011332 | 0.1054938 | 0.04681695 | 0.107406 | 0.07289001 | 0.1117621
[5 empty] | 0.02273322 | 0.1070144 |  |  | 0.02016627 | 0.1062367 | 0.04682816 | 0.1081624 | 0.07359221 | 0.1125492
[5 empty] | 0.02358605 | 0.1077628 |  |  | 0.02021801 | 0.1069796 | 0.04649789 | 0.1089188 | 0.07349552 | 0.1133362
[5 empty] | 0.02245524 | 0.1085112 |  |  | 0.01996843 | 0.1077225 | 0.04669793 | 0.1096752 | 0.07350019 | 0.1141233
[5 empty] | 0.02234262 | 0.1092595 |  |  | 0.02011747 | 0.1084654 | 0.04639824 | 0.1104315 | 0.07280643 | 0.1149103
[5 empty] | 0.02325001 | 0.1100079 |  |  | 0.02006503 | 0.1092083 | 0.04649908 | 0.1111879 | 0.07341448 | 0.1156974
[5 empty] | 0.02317925 | 0.1107562 |  |  | 0.02001103 | 0.1099512 | 0.0463007 | 0.1119443 | 0.07322456 | 0.1164845
[5 empty] | 0.0231214 | 0.1115046 |  |  | 0.01985564 | 0.1106942 | 0.04630339 | 0.1127007 | 0.07313692 | 0.1172715
[5 empty] | 0.02406424 | 0.1122529 |  |  | 0.01969915 | 0.1114371 | 0.04640739 | 0.1134571 | 0.07315178 | 0.1180586
[5 empty] | 0.02400775 | 0.1130013 |  |  | 0.01984157 | 0.11218 | 0.04651297 | 0.1142134 | 0.07366936 | 0.1188456
[5 empty] | 0.02295197 | 0.1137496 |  |  | 0.0197829 | 0.1129229 | 0.0465204 | 0.1149698 | 0.07308991 | 0.1196327
[5 empty] | 0.02389689 | 0.114498 |  |  | 0.01972315 | 0.1136658 | 0.04632994 | 0.1157262 | 0.07321364 | 0.1204197
[5 empty] | 0.02284256 | 0.1152463 |  |  | 0.01946233 | 0.1144087 | 0.04674185 | 0.1164826 | 0.07314079 | 0.1212068
[5 empty] | 0.02378898 | 0.1159947 |  |  | 0.01950044 | 0.1151516 | 0.0466564 | 0.117239 | 0.0729716 | 0.1219939
[5 empty] | 0.02373617 | 0.116743 |  |  | 0.01953749 | 0.1158946 | 0.04677385 | 0.1179953 | 0.07310628 | 0.1227809
[5 empty] | 0.02368416 | 0.1174914 |  |  | 0.01937349 | 0.1166375 | 0.04689447 | 0.1187517 | 0.07334507 | 0.123568
[5 empty] | 0.02363296 | 0.1182397 |  |  | 0.01920843 | 0.1173804 | 0.04661851 | 0.1195081 | 0.07378821 | 0.124355
[5 empty] | 0.0225826 | 0.1189881 |  |  | 0.01914234 | 0.1181233 | 0.04664625 | 0.1202645 | 0.07393591 | 0.1251421
[5 empty] | 0.02353309 | 0.1197364 |  |  | 0.01907521 | 0.1188662 | 0.04657794 | 0.1210209 | 0.07318842 | 0.1259291
[5 empty] | 0.02248446 | 0.1204848 |  |  | 0.01900705 | 0.1196091 | 0.04691385 | 0.1217772 | 0.07384595 | 0.1267162
[5 empty] | 0.02243671 | 0.1212332 |  |  | 0.01893786 | 0.120352 | 0.04655424 | 0.1225336 | 0.07360875 | 0.1275033
[5 empty] | 0.02238989 | 0.1219815 |  |  | 0.01906766 | 0.121095 | 0.04699938 | 0.12329 | 0.07377703 | 0.1282903
[5 empty] | 0.02134399 | 0.1227299 |  |  | 0.01889645 | 0.1218379 | 0.04684953 | 0.1240464 | 0.07345104 | 0.1290774
[5 empty] | 0.02129905 | 0.1234782 |  |  | 0.01892423 | 0.1225808 | 0.04680496 | 0.1248028 | 0.073931 | 0.1298644
[5 empty] | 0.02325508 | 0.1242266 |  |  | 0.01875102 | 0.1233237 | 0.04676592 | 0.1255592 | 0.07371714 | 0.1306515
[5 empty] | 0.0222121 | 0.1249749 |  |  | 0.01857681 | 0.1240666 | 0.04713268 | 0.1263155 | 0.0743097 | 0.1314385
[5 empty] | 0.02117014 | 0.1257233 |  |  | 0.01850162 | 0.1248095 | 0.04700551 | 0.1270719 | 0.07430889 | 0.1322256
[5 empty] | 0.0211292 | 0.1264716 |  |  | 0.01842544 | 0.1255524 | 0.04728467 | 0.1278283 | 0.07451496 | 0.1330127
[5 empty] | 0.02108932 | 0.12722 |  |  | 0.0184483 | 0.1262954 | 0.04757042 | 0.1285847 | 0.07442813 | 0.1337997
[5 empty] | 0.02305051 | 0.1279683 |  |  | 0.01827019 | 0.1270383 | 0.04746303 | 0.1293411 | 0.07454863 | 0.1345868
[5 empty] | 0.02101278 | 0.1287167 |  |  | 0.01829111 | 0.1277812 | 0.04726276 | 0.1300974 | 0.07507669 | 0.1353738
[5 empty] | 0.02297617 | 0.129465 |  |  | 0.01831109 | 0.1285241 | 0.04776987 | 0.1308538 | 0.07461255 | 0.1361609
[5 empty] | 0.02194069 | 0.1302134 |  |  | 0.01823011 | 0.129267 | 0.04768463 | 0.1316102 | 0.07505642 | 0.136948
[5 empty] | 0.02090636 | 0.1309617 |  |  | 0.0179482 | 0.1300099 | 0.04790729 | 0.1323666 | 0.07550856 | 0.137735
[5 empty] | 0.0208732 | 0.1317101 |  |  | 0.01786535 | 0.1307528 | 0.04813814 | 0.133123 | 0.07536917 | 0.1385221
[5 empty] | 0.02284123 | 0.1324584 |  |  | 0.01778157 | 0.1314958 | 0.04827742 | 0.1338793 | 0.0754385 | 0.1393091
[5 empty] | 0.02081046 | 0.1332068 |  |  | 0.01769686 | 0.1322387 | 0.04832541 | 0.1346357 | 0.07581677 | 0.1400962
[5 empty] | 0.02078093 | 0.1339552 |  |  | 0.01781124 | 0.1329816 | 0.04828236 | 0.1353921 | 0.07580421 | 0.1408832
[5 empty] | 0.02075264 | 0.1347035 |  |  | 0.01772471 | 0.1337245 | 0.04844854 | 0.1361485 | 0.07620106 | 0.1416703
[5 empty] | 0.02272562 | 0.1354519 |  |  | 0.01753728 | 0.1344674 | 0.04902421 | 0.1369049 | 0.07610754 | 0.1424574
[5 empty] | 0.02269989 | 0.1362002 |  |  | 0.01734895 | 0.1352103 | 0.04890964 | 0.1376612 | 0.07622388 | 0.1432444
[5 empty] | 0.02167547 | 0.1369486 |  |  | 0.01745973 | 0.1359532 | 0.04920509 | 0.1384176 | 0.07625032 | 0.1440315
[5 empty] | 0.02165238 | 0.1376969 |  |  | 0.01716962 | 0.1366961 | 0.04961083 | 0.139174 | 0.07688709 | 0.1448185
[5 empty] | 0.02163063 | 0.1384453 |  |  | 0.01707863 | 0.1374391 | 0.04982711 | 0.1399304 | 0.0769344 | 0.1456056
[5 empty] | 0.02261025 | 0.1391936 |  |  | 0.01708677 | 0.138182 | 0.0495542 | 0.1406868 | 0.07769251 | 0.1463926
[5 empty] | 0.02259125 | 0.139942 |  |  | 0.01689405 | 0.1389249 | 0.05009237 | 0.1414431 | 0.07786162 | 0.1471797
[5 empty] | 0.02157366 | 0.1406903 |  |  | 0.01690046 | 0.1396678 | 0.05014188 | 0.1421995 | 0.07754198 | 0.1479668
[5 empty] | 0.0215575 | 0.1414387 |  |  | 0.01680602 | 0.1404107 | 0.050403 | 0.1429559 | 0.07813382 | 0.1487538
[5 empty] | 0.02054278 | 0.142187 |  |  | 0.01671074 | 0.1411536 | 0.05097597 | 0.1437123 | 0.07873736 | 0.1495409
[5 empty] | 0.02252953 | 0.1429354 |  |  | 0.01671461 | 0.1418965 | 0.05106108 | 0.1444687 | 0.07925284 | 0.1503279
[5 empty] | 0.02251777 | 0.1436837 |  |  | 0.01641765 | 0.1426395 | 0.05135859 | 0.145225 | 0.07898048 | 0.151115
[5 empty] | 0.02050751 | 0.1444321 |  |  | 0.01641986 | 0.1433824 | 0.05146875 | 0.1459814 | 0.07942051 | 0.151902
[5 empty] | 0.02049877 | 0.1451804 |  |  | 0.01622125 | 0.1441253 | 0.05209183 | 0.1467378 | 0.07977318 | 0.1526891
[5 empty] | 0.02049158 | 0.1459288 |  |  | 0.01632182 | 0.1448682 | 0.05212809 | 0.1474942 | 0.0801387 | 0.1534762
[5 empty] | 0.02148595 | 0.1466771 |  |  | 0.01612158 | 0.1456111 | 0.05247781 | 0.1482506 | 0.0809173 | 0.1542632
[5 empty] | 0.0224819 | 0.1474255 |  |  | 0.01592054 | 0.146354 | 0.05314124 | 0.1490069 | 0.08120922 | 0.1550503
[5 empty] | 0.02247946 | 0.1481739 |  |  | 0.0160187 | 0.1470969 | 0.05371864 | 0.1497633 | 0.08141469 | 0.1558373
[5 empty] | 0.02047864 | 0.1489222 |  |  | 0.01571607 | 0.1478399 | 0.05361028 | 0.1505197 | 0.08193393 | 0.1566244