## 1
Общество с ограниченной ответственностью "Инженерная геология" (ООО "ИнжГео") | [11 empty] | Общество с ограниченной ответственностью "Инженерная геология" (ООО "ИнжГео")
Юр. адрес: 117279, г. Москва, ул. Миклухо-Маклая, 36 а, этаж 5, пом. XXIII к. 76-84 | [11 empty] | Юр. адрес: 117279, г. Москва, ул. Миклухо-Маклая, 36 а, этаж 5, пом. XXIII к. 76-84 | [8 empty] | нагр |  |  | X0 | Y0 | R |  | нагр |  |  |  | X0 | Y0 | R | нагр |  |  |  | X0 | Y0 | R |  | нагр |  |  |  | X0 | Y0 | R
Телефон/факс +7 (495) 132-30-00, Адрес электронной почты inbox@inj-geo.ru | [11 empty] | Телефон/факс +7 (495) 132-30-00, Адрес электронной почты inbox@inj-geo.ru | [12 empty] | 0 | [7 empty] | 0 | [6 empty] | 0 | [7 empty] | 0
[21 empty] | девиатор | [6 empty] | девиатор | [6 empty] | девиатор | [7 empty] | девиатор
Испытательная лаборатория ООО «ИнжГео» | [11 empty] | Испытательная лаборатория ООО «ИнжГео» | [8 empty] | x0 | Угол | X | Y |  |  |  | x0 |  | Угол | X | Y |  |  | x0 |  | Угол | X | Y |  |  |  | x0 |  | Угол | X | Y
Адрес места осуществления деятельности лаборатории: г. Москва, просп. Вернадского, д. 51, стр. 1 | [11 empty] | Адрес места осуществления деятельности лаборатории: г. Москва, просп. Вернадского, д. 51, стр. 1 | [9 empty] | 0 | [7 empty] | 0 | [6 empty] | 0 | [7 empty] | 0
Телефон +7(910)4557682, E-mail: slg85@mail.ru | [11 empty] | Телефон +7(910)4557682, E-mail: slg85@mail.ru | [9 empty] | 5 | [7 empty] | 5 | [6 empty] | 5 | [7 empty] | 5
[22 empty] | 10 | [7 empty] | 10 | [6 empty] | 10 | [7 empty] | 10
[12 empty] | Протокол испытаний № 13-63/66 от 03-01-2023 | [9 empty] | 15 | [7 empty] | 15 | [6 empty] | 15 | [7 empty] | 15
[22 empty] | 20 | [7 empty] | 20 | [6 empty] | 20 | [7 empty] | 20
[12 empty] | Наименование и адрес заказчика: Переход трубопровода через р. Енисей | [9 empty] | 25 | [7 empty] | 25 | [6 empty] | 25 | [7 empty] | 25
[12 empty] | Наименование объекта: ООО Регионстрой | [9 empty] | 30 | [7 empty] | 30 | [6 empty] | 30 | [7 empty] | 30
Наименование используемого метода/методики: ГОСТ 12248.4-2020 | [11 empty] | Наименование используемого метода/методики: ГОСТ 12248.3-2020 | [9 empty] | 35 | [7 empty] | 35 | [6 empty] | 35 | [7 empty] | 35
Условия проведения испытания: температура окружающей среды (18 - 25)0С, влажность воздуха (40 - 75)% | [11 empty] | Условия проведения испытания: температура окружающей среды (18 - 25)0С, влажность воздуха (40 - 75)% | [9 empty] | 40 | [7 empty] | 40 | [6 empty] | 40 | [7 empty] | 40
[12 empty] | Дата получение объекта подлежащего испытаниям: 07-12-2022 | [9 empty] | 45 | [7 empty] | 45 | [6 empty] | 45 | [7 empty] | 45
[12 empty] | Дата испытания: 25.10.2022-19.11.2066 | [9 empty] | 50 | [7 empty] | 50 | [6 empty] | 50 | [7 empty] | 50
[22 empty] | 55 | [7 empty] | 55 | [6 empty] | 55 | [7 empty] | 55
Испытание грунтов методом трехосного сжатия | [11 empty] | Испытание грунтов методом трехосного сжатия | [9 empty] | 60 | [7 empty] | 60 | [6 empty] | 60 | [7 empty] | 60
[22 empty] | 65 | [7 empty] | 65 | [6 empty] | 65 | [7 empty] | 65
Лабораторный номер: | [6 empty] | We, д.е. = |  |  |  |  | Лабораторный номер: |  | 1101 |  |  |  | We, д.е. = | 0.473299589 |  |  | 70 | [7 empty] | 70 | [6 empty] | 70 | [7 empty] | 70
Номер скважины: | [6 empty] | ρ, г/см3 = |  |  |  |  | Номер скважины: |  | BH-023 |  |  |  | ρ, г/см3 = | 1.52 |  |  | 75 | [7 empty] | 75 | [6 empty] | 75 | [7 empty] | 75
Глубина отбора, м: | [6 empty] | ρs, г/см3 = |  |  |  |  | Глубина отбора, м: |  | 0.6 |  |  |  | ρs, г/см3 = | 2.7 |  |  | 80 | [7 empty] | 80 | [6 empty] | 80 | [7 empty] | 80
Наименование грунта: | [6 empty] | e, д.е. = |  |  |  |  | Наименование грунта: |  | Суглинок, после оттаивания текучий, легкий песчанистый |  |  |  | e, д.е. = | 1.617045 |  |  | 85 | [7 empty] | 85 | [6 empty] | 85 | [7 empty] | 85
Схема проведения опыта: | [6 empty] | IL, д.е. = |  |  |  |  | Схема проведения опыта: |  | КД |  |  |  | IL, д.е. = | 2.137 |  |  | 90 | [7 empty] | 90 | [6 empty] | 90 | [7 empty] | 90
[22 empty] | 95 | [7 empty] | 95 | [6 empty] | 95 | [7 empty] | 95
[22 empty] | 100 | [7 empty] | 100 | [6 empty] | 100 | [7 empty] | 100
Результаты испытаний | [11 empty] | Результаты испытаний | [9 empty] | 105 | [7 empty] | 105 | [6 empty] | 105 | [7 empty] | 105
[22 empty] | 110 | [7 empty] | 110 | [6 empty] | 110 | [7 empty] | 110
[22 empty] | 115 | [7 empty] | 115 | [6 empty] | 115 | [7 empty] | 115
[22 empty] | 120 | [7 empty] | 120 | [6 empty] | 120 | [7 empty] | 120
[22 empty] | 125 | [7 empty] | 125 | [6 empty] | 125 | [7 empty] | 125
[22 empty] | 130 | [7 empty] | 130 | [6 empty] | 130 | [7 empty] | 130
[22 empty] | 135 | [7 empty] | 135 | [6 empty] | 135 | [7 empty] | 135
[22 empty] | 140 | [7 empty] | 140 | [6 empty] | 140 | [7 empty] | 140
[22 empty] | 145 | [7 empty] | 145 | [6 empty] | 145 | [7 empty] | 145
[22 empty] | 150 | [7 empty] | 150 | [6 empty] | 150 | [7 empty] | 150
[22 empty] | 155 | [7 empty] | 155 | [6 empty] | 155 | [7 empty] | 155
[22 empty] | 160 | [7 empty] | 160 | [6 empty] | 160 | [7 empty] | 160
[22 empty] | 165 | [7 empty] | 165 | [6 empty] | 165 | [7 empty] | 165
[22 empty] | 170 | [7 empty] | 170 | [6 empty] | 170 | [7 empty] | 170
[22 empty] | 175 | [7 empty] | 175 | [6 empty] | 175 | [7 empty] | 175
[22 empty] | 180 | [7 empty] | 180 | [6 empty] | 180 | [7 empty] | 180
[13 empty] | Давление в камере, Мпа σ3 | Вертикальная нагрузка, Мпа σ1 | Поровое давление, Мпа u
| K0, д.е. | 0.690983 |  |  |  |  | Коэфф. Точки | [5 empty] | 1 | 1.97701 | [5 empty] | 1 | [6 empty] | σ3,кПа | σ1,кПа | u, кПа |  |  |  | 4
| q_zg, МПа | 0.690983 | [10 empty] | 1.1 | 2.166453 | [27 empty] | δ3, Мпа | δ1-δ3, МПа | δ1, МПа | δ1, КПа
|  |  | Модуль деформации, МПа: | [9 empty] | 1.2 | 2.355896 | [21 empty] | С, МПа:
|  |  | Е0= |  | Точки модуля (полное напр.), МПа |  |  |  | 0.690983 | 1.105573 | [25 empty] | φ, град:
|  |  | E50 = |  | qf (полное напр.), МПа |  |  |  | 1.746262 | [26 empty] | E, Мпа
|  |  | Коэф. Поперечной деформации, ϑ = | [9 empty] | Эффективные значения угла внутреннего трения и удельного сцепления ϕ', С' | [13 empty] | x | 0
[13 empty] | ϕ', град. = | 18 | [12 empty] | y |  |  |  | С, кПа | φ,°
[13 empty] | С', МПа = | 0.03
| Исполнитель: | [6 empty] | Морозов Д.С. |  |  |  |  | Исполнитель: |  |  |  |  | Морозов Д.С.
| Начальник исп. лаборатории: | [6 empty] | Семиколенова Л.Г. |  |  |  |  | Начальник исп. лаборатории: |  |  |  |  | Семиколенова Л.Г.
Лист 1 , всего листов 2 | [11 empty] | Лист 2 , всего листов 2
Частичное воспроизведение протокола испытаний без письменного разрешения ООО «ИнжГео» ЗАПРЕЩАЕТСЯ | [11 empty] | Частичное воспроизведение протокола испытаний без письменного разрешения ООО «ИнжГео» ЗАПРЕЩАЕТСЯ
[5 empty] | второй график |  | первый график | [9 empty] | К Пуассона
dev50 | epsE50 | ind | devE0 | epsE0 | dev | eps | sigma |  | dev1 | eps1 | dev2 | eps2 | dev3 | eps3 |  | Глины
0.7462616 | 0.01281275 |  |  |  | 0 | 0 |  |  | 0 | 0 | 0 | 0 | 0 | 0 |  | < 0 | 0,20-0,30
ind |  |  |  |  | 0.05643185 | 0.0007632161 |  |  | 0.1048002 | 0.0007497647 | 0.1025775 | 0.0007511234 | 0.1202816 | 0.0007485051 |  | 0-0,25 | 0,30-0,38
2 |  |  |  |  | 0.05902461 | 0.001526432 |  |  | 0.2086355 | 0.001499529 | 0.1926517 | 0.001502247 | 0.2470087 | 0.00149701 |  | 0,25< | 0,38-0,45
E0 |  |  |  |  | 0.2179392 | 0.002289648 |  |  | 0.2962973 | 0.002249294 | 0.2830572 | 0.00225337 | 0.3530497 | 0.002245515 |  | Суглинки | 0,35-0,37
epsE0 | devE0 |  |  |  | 0.2083365 | 0.003052864 |  |  | 0.373077 | 0.002999059 | 0.3508283 | 0.003004494 | 0.4371729 | 0.00299402 |  | Пески и супеси | 0,30-0,35
0.004270916 | 0.4145898 |  |  |  | 0.2763774 | 0.003816081 |  |  | 0.427666 | 0.003748824 | 0.4115996 | 0.003755617 | 0.4869465 | 0.003742526
[5 empty] | 0.4145898 | 0.004270916 |  |  | 0.466 | 0.004800521 | 0.446 | 0.004443414 | 0.52 | 0.004292311
График E50 |  | График E |  |  | 0.465531 | 0.005342513 |  |  | 0.4704413 | 0.005248353 | 0.462703 | 0.005257864 | 0.5353976 | 0.005239536
eps | q | sigma |  |  | 0.4229018 | 0.006105729 |  |  | 0.4668721 | 0.005998118 | 0.4795678 | 0.006008987 | 0.5519528 | 0.005988041
Горизонтальная линия E50 |  | Касательная |  |  | 0.4578564 | 0.006868945 |  |  | 0.4697287 | 0.006747883 | 0.4959615 | 0.00676011 | 0.5556023 | 0.006736546
0 |  | a | b |  | 0.508974 | 0.007632161 |  |  | 0.4827822 | 0.007497647 | 0.5063844 | 0.007511234 | 0.5672854 | 0.007485051
|  |  | 0 |  | 0.5638337 | 0.008395377 |  |  | 0.4885051 | 0.008387262 | 0.5140368 | 0.008262357 | 0.5779478 | 0.007951063
Вертикальная линия E50 |  | p1 и p2 |  |  | 0.5640147 | 0.009158593 |  |  | 0.487474 | 0.008997177 | 0.5332264 | 0.008854056 | 0.5896131 | 0.008982061
| 0 | 0 |  |  | 0.5050961 | 0.009921809 |  |  | 0.492608 | 0.009746941 | 0.5415558 | 0.009764604 | 0.602666 | 0.009730566
[5 empty] | 0.5266571 | 0.01068503 |  |  | 0.5032992 | 0.01049671 | 0.567326 | 0.01051573 | 0.6180665 | 0.01047907
Касательная линия E50 |  |  |  |  | 0.6022768 | 0.01144824 |  |  | 0.5157643 | 0.01124647 | 0.5770081 | 0.01126685 | 0.6409443 | 0.01122758
0 | 0 | Горизонтальная 1 |  |  | 0.7215344 | 0.01221146 |  |  | 0.52672 | 0.01199624 | 0.5948401 | 0.01201797 | 0.6552287 | 0.01197608
[5 empty] | 0.7462616 | 0.01281275 |  |  | 0.5443828 | 0.012746 | 0.6155602 | 0.0127691 | 0.6688495 | 0.01272459
Горизонтальная линия qкр |  |  |  |  | 0.7306802 | 0.01373789 |  |  | 0.5531694 | 0.01349577 | 0.6304064 | 0.01352022 | 0.686336 | 0.01347309
Горизонтальная линия q |  | Горизонтальная 2 |  |  | 0.7843516 | 0.01450111 |  |  | 0.5637963 | 0.01424553 | 0.6532168 | 0.01427134 | 0.704818 | 0.0142216
0 |  | 0 |  |  | 0.7778818 | 0.01526432 |  |  | 0.5795803 | 0.01499529 | 0.6652297 | 0.01502247 | 0.7241249 | 0.0149701
[5 empty] | 0.8661426 | 0.01602754 |  |  | 0.6019378 | 0.01574506 | 0.689783 | 0.01577359 | 0.7481863 | 0.01571861
Вертикальная линия q |  |  |  |  | 0.7970057 | 0.01679075 |  |  | 0.6150856 | 0.01649482 | 0.7056149 | 0.01652471 | 0.7679317 | 0.01646711
| 0 |  |  |  | 0.8763428 | 0.01755397 |  |  | 0.6311402 | 0.01724459 | 0.7283634 | 0.01727584 | 0.7822906 | 0.01721562
[5 empty] | 0.8990255 | 0.01831719 |  |  | 0.6537183 | 0.01799435 | 0.7481668 | 0.01802696 | 0.8062928 | 0.01796412
[5 empty] | 0.9809256 | 0.0190804 |  |  | 0.6645365 | 0.01874412 | 0.7635631 | 0.01877808 | 0.8284675 | 0.01871263
[5 empty] | 1.025915 | 0.01984362 |  |  | 0.6834113 | 0.01949388 | 0.7867904 | 0.01952921 | 0.8429446 | 0.01946113
[5 empty] | 0.9408647 | 0.02060684 |  |  | 0.6995595 | 0.02024365 | 0.8034868 | 0.02028033 | 0.8691534 | 0.02020964
[5 empty] | 1.044647 | 0.02137005 |  |  | 0.7179976 | 0.02099341 | 0.8193904 | 0.02103145 | 0.8910235 | 0.02095814
[5 empty] | 1.021134 | 0.02213327 |  |  | 0.7373422 | 0.02174318 | 0.8356393 | 0.02178258 | 0.9110845 | 0.02170665
[5 empty] | 1.051196 | 0.02289648 |  |  | 0.75451 | 0.02249294 | 0.8579717 | 0.0225337 | 0.9220659 | 0.02245515
[5 empty] | 1.128706 | 0.0236597 |  |  | 0.7697176 | 0.02324271 | 0.8759256 | 0.02328483 | 0.9462973 | 0.02320366
[5 empty] | 1.128535 | 0.02442292 |  |  | 0.7923816 | 0.02399247 | 0.8876392 | 0.02403595 | 0.9610083 | 0.02395216
[5 empty] | 1.215555 | 0.02518613 |  |  | 0.8044186 | 0.02474224 | 0.9100505 | 0.02478707 | 0.9772283 | 0.02470067
[5 empty] | 1.122638 | 0.02594935 |  |  | 0.8285452 | 0.025492 | 0.9220977 | 0.0255382 | 0.9954869 | 0.02544917
[5 empty] | 1.293655 | 0.02671256 |  |  | 0.839978 | 0.02624177 | 0.9458189 | 0.02628932 | 1.017714 | 0.02619768
[5 empty] | 1.195478 | 0.02747578 |  |  | 0.8583338 | 0.02699153 | 0.9611521 | 0.02704044 | 1.035838 | 0.02694618
[5 empty] | 1.207979 | 0.028239 |  |  | 0.877029 | 0.02774129 | 0.9666356 | 0.02779157 | 1.04559 | 0.02769469
[5 empty] | 1.349029 | 0.02900221 |  |  | 0.8863803 | 0.02849106 | 0.9805073 | 0.02854269 | 1.065999 | 0.02844319
[5 empty] | 1.2795 | 0.02976543 |  |  | 0.8989043 | 0.02924082 | 0.9922054 | 0.02929381 | 1.072894 | 0.0291917
[5 empty] | 1.395265 | 0.03052864 |  |  | 0.9179176 | 0.02999059 | 1.013568 | 0.03004494 | 1.088805 | 0.0299402
[5 empty] | 1.368193 | 0.03129186 |  |  | 0.9246369 | 0.03074035 | 1.023833 | 0.03079606 | 1.098861 | 0.03068871
[5 empty] | 1.414158 | 0.03205508 |  |  | 0.9311788 | 0.03149012 | 1.033839 | 0.03154718 | 1.116092 | 0.03143721
[5 empty] | 1.415031 | 0.03281829 |  |  | 0.9444598 | 0.03223988 | 1.032624 | 0.03229831 | 1.123628 | 0.03218572
[5 empty] | 1.421683 | 0.03358151 |  |  | 0.9494967 | 0.03298965 | 1.048526 | 0.03304943 | 1.132698 | 0.03293422
[5 empty] | 1.389987 | 0.03434473 |  |  | 0.9612059 | 0.03373941 | 1.050482 | 0.03380055 | 1.135332 | 0.03368273
[5 empty] | 1.479813 | 0.03510794 |  |  | 0.9690042 | 0.03448918 | 1.056132 | 0.03455168 | 1.138659 | 0.03443123
[5 empty] | 1.492523 | 0.03587116 |  |  | 0.9739081 | 0.03523894 | 1.063214 | 0.0353028 | 1.149909 | 0.03517974
[5 empty] | 1.399522 | 0.03663437 |  |  | 0.9770101 | 0.03598871 | 1.066453 | 0.03605392 | 1.155896 | 0.03592824
[5 empty] | 1.404208 | 0.03739759 |  |  | 0.9730062 | 0.03673847 | 1.064239 | 0.03680505 | 1.148195 | 0.03667675
[5 empty] | 1.373246 | 0.03816081 |  |  | 0.9765206 | 0.03748824 | 1.060859 | 0.03755617 | 1.152795 | 0.03742526
[5 empty] | 1.381665 | 0.03892402 |  |  | 0.9680245 | 0.038238 | 1.062315 | 0.03830729 | 1.152062 | 0.03817376
[5 empty] | 1.388493 | 0.03968724 |  |  | 0.9685456 | 0.03898777 | 1.061739 | 0.03905842 | 1.147428 | 0.03892227
[5 empty] | 1.376759 | 0.04045045 |  |  | 0.9658113 | 0.03973753 | 1.05036 | 0.03980954 | 1.150027 | 0.03967077
[5 empty] | 1.451491 | 0.04121367 |  |  | 0.9657493 | 0.0404873 | 1.052008 | 0.04056066 | 1.136591 | 0.04041928
[5 empty] | 1.331717 | 0.04197689 |  |  | 0.9633872 | 0.04123706 | 1.044813 | 0.04131179 | 1.139655 | 0.04116778
[5 empty] | 1.449466 | 0.0427401 |  |  | 0.9567527 | 0.04198682 | 1.048606 | 0.04206291 | 1.133051 | 0.04191629
[5 empty] | 1.337766 | 0.04350332 |  |  | 0.9534734 | 0.04273659 | 1.044215 | 0.04281403 | 1.128712 | 0.04266479
[5 empty] | 1.383646 | 0.04426653 |  |  | 0.9526769 | 0.04348635 | 1.030172 | 0.04356516 | 1.125671 | 0.0434133
[5 empty] | 1.327133 | 0.04502975 |  |  | 0.9489907 | 0.04423612 | 1.034106 | 0.04431628 | 1.111462 | 0.0441618
[5 empty] | 1.450256 | 0.04579297 |  |  | 0.9378426 | 0.04498588 | 1.021547 | 0.0450674 | 1.112518 | 0.04491031
[5 empty] | 1.353043 | 0.04655618 |  |  | 0.9286602 | 0.04573565 | 1.022526 | 0.04581853 | 1.105272 | 0.04565881
[5 empty] | 1.401523 | 0.0473194 |  |  | 0.928671 | 0.04648541 | 1.012671 | 0.04656965 | 1.092057 | 0.04640732
[5 empty] | 1.413725 | 0.04808262 |  |  | 0.9184026 | 0.04723518 | 0.9999145 | 0.04732077 | 1.088706 | 0.04715582
[5 empty] | 1.397675 | 0.04884583 |  |  | 0.9128828 | 0.04798494 | 0.9929849 | 0.0480719 | 1.084152 | 0.04790433
[5 empty] | 1.316404 | 0.04960905 |  |  | 0.9073391 | 0.04873471 | 0.9871126 | 0.04882302 | 1.077329 | 0.04865283
[5 empty] | 1.277939 | 0.05037226 |  |  | 0.8978991 | 0.04948447 | 0.9817277 | 0.04957414 | 1.066269 | 0.04940134
[5 empty] | 1.400308 | 0.05113548 |  |  | 0.8985904 | 0.05023424 | 0.9788601 | 0.05032527 | 1.054506 | 0.05014984
[5 empty] | 1.351539 | 0.0518987 |  |  | 0.8868407 | 0.050984 | 0.96944 | 0.05107639 | 1.045973 | 0.05089835
[5 empty] | 1.304662 | 0.05266191 |  |  | 0.8786776 | 0.05173377 | 0.9629972 | 0.05182751 | 1.044003 | 0.05164685
[5 empty] | 1.295705 | 0.05342513 |  |  | 0.8722287 | 0.05248353 | 0.9543619 | 0.05257864 | 1.030729 | 0.05239536
[5 empty] | 1.359695 | 0.05418834 |  |  | 0.8671217 | 0.0532333 | 0.941364 | 0.05332976 | 1.025084 | 0.05314386
[5 empty] | 1.328661 | 0.05495156 |  |  | 0.858084 | 0.05398306 | 0.9373337 | 0.05408088 | 1.016302 | 0.05389237
[5 empty] | 1.340632 | 0.05571478 |  |  | 0.8515434 | 0.05473282 | 0.9261008 | 0.05483201 | 1.009916 | 0.05464087
[5 empty] | 1.240636 | 0.05647799 |  |  | 0.8448275 | 0.05548259 | 0.9143954 | 0.05558313 | 0.9957582 | 0.05538938
[5 empty] | 1.260701 | 0.05724121 |  |  | 0.8322639 | 0.05623235 | 0.9098475 | 0.05633425 | 0.9931624 | 0.05613788
[5 empty] | 1.283855 | 0.05800442 |  |  | 0.8257802 | 0.05698212 | 0.8979872 | 0.05708538 | 0.9741616 | 0.05688639
[5 empty] | 1.175127 | 0.05876764 |  |  | 0.822204 | 0.05773188 | 0.8983445 | 0.0578365 | 0.9676891 | 0.05763489
[5 empty] | 1.309546 | 0.05953086 |  |  | 0.815563 | 0.05848165 | 0.8853494 | 0.05858762 | 0.9576779 | 0.0583834
[5 empty] | 1.241139 | 0.06029407 |  |  | 0.8116847 | 0.05923141 | 0.8823318 | 0.05933875 | 0.9505611 | 0.0591319
[5 empty] | 1.160935 | 0.06105729 |  |  | 0.8005968 | 0.05998118 | 0.8690219 | 0.06008987 | 0.951072 | 0.05988041
[5 empty] | 1.173962 | 0.06182051 |  |  | 0.7893269 | 0.06073094 | 0.8653496 | 0.06084099 | 0.9342436 | 0.06062891
[5 empty] | 1.160248 | 0.06258372 |  |  | 0.7890026 | 0.06148071 | 0.8537451 | 0.06159212 | 0.9247092 | 0.06137742
[5 empty] | 1.143823 | 0.06334694 |  |  | 0.7856516 | 0.06223047 | 0.8516381 | 0.06234324 | 0.9273018 | 0.06212592
[5 empty] | 1.174714 | 0.06411015 |  |  | 0.7767014 | 0.06298024 | 0.8477589 | 0.06309436 | 0.9207546 | 0.06287443
[5 empty] | 1.170949 | 0.06487337 |  |  | 0.7752796 | 0.06373 | 0.8383375 | 0.06384549 | 0.9120008 | 0.06362293
[5 empty] | 1.228558 | 0.06563659 |  |  | 0.769314 | 0.06447977 | 0.8384037 | 0.06459661 | 0.9040735 | 0.06437144
[5 empty] | 1.210567 | 0.0663998 |  |  | 0.7580321 | 0.06522953 | 0.8316877 | 0.06534773 | 0.9044058 | 0.06511994
[5 empty] | 1.230944 | 0.06716302 |  |  | 0.7588043 | 0.0659793 | 0.8283584 | 0.06609886 | 0.8969625 | 0.06586845
[5 empty] | 1.242308 | 0.06792623 |  |  | 0.7514715 | 0.06672906 | 0.8188241 | 0.06684998 | 0.8893138 | 0.06661695
[5 empty] | 1.188594 | 0.06868945 |  |  | 0.7454731 | 0.06747883 | 0.8199173 | 0.0676011 | 0.8798872 | 0.06736546
[5 empty] | 1.094815 | 0.06945267 |  |  | 0.7462174 | 0.06822859 | 0.8137473 | 0.06835223 | 0.8727928 | 0.06811396
[5 empty] | 1.189977 | 0.07021588 |  |  | 0.7446129 | 0.06897835 | 0.8049233 | 0.06910335 | 0.8779404 | 0.06886247
[5 empty] | 1.133092 | 0.0709791 |  |  | 0.735868 | 0.06972812 | 0.8056545 | 0.06985448 | 0.8647402 | 0.06961097
[5 empty] | 1.175168 | 0.07174231 |  |  | 0.726591 | 0.07047788 | 0.7932502 | 0.0706056 | 0.8608022 | 0.07035948
[5 empty] | 1.163214 | 0.07250553 |  |  | 0.7259904 | 0.07122765 | 0.7874196 | 0.07135672 | 0.8599363 | 0.07110798
[5 empty] | 1.092242 | 0.07326875 |  |  | 0.7190746 | 0.07197741 | 0.7817719 | 0.07210785 | 0.8519526 | 0.07185649
[5 empty] | 1.079258 | 0.07403196 |  |  | 0.712852 | 0.07272718 | 0.7849165 | 0.07285897 | 0.846861 | 0.072605
[5 empty] | 1.075274 | 0.07479518 |  |  | 0.7096311 | 0.07347694 | 0.7809625 | 0.07361009 | 0.8433717 | 0.0733535
[5 empty] | 1.082299 | 0.0755584 |  |  | 0.7054201 | 0.07422671 | 0.7717191 | 0.07436122 | 0.8348946 | 0.07410201
[5 empty] | 1.162341 | 0.07632161 |  |  | 0.7060276 | 0.07497647 | 0.7672957 | 0.07511234 | 0.8310398 | 0.07485051
[5 empty] | 1.150412 | 0.07708483 |  |  | 0.7034619 | 0.07572624 | 0.7656014 | 0.07586346 | 0.8265171 | 0.07559902
[5 empty] | 1.091518 | 0.07784804 |  |  | 0.6943315 | 0.076476 | 0.7603454 | 0.07661459 | 0.8177367 | 0.07634752
[5 empty] | 1.111672 | 0.07861126 |  |  | 0.6936448 | 0.07722577 | 0.7555371 | 0.07736571 | 0.8182086 | 0.07709603
[5 empty] | 1.027881 | 0.07937448 |  |  | 0.6835101 | 0.07797553 | 0.7434856 | 0.07811683 | 0.8136428 | 0.07784453
[5 empty] | 1.080155 | 0.08013769 |  |  | 0.6844359 | 0.0787253 | 0.7421003 | 0.07886796 | 0.8097493 | 0.07859304
[5 empty] | 1.110504 | 0.08090091 |  |  | 0.6801306 | 0.07947506 | 0.7338902 | 0.07961908 | 0.8009381 | 0.07934154
[5 empty] | 1.104937 | 0.08166412 |  |  | 0.6768026 | 0.08022483 | 0.7365647 | 0.0803702 | 0.7914192 | 0.08009005
[5 empty] | 1.147463 | 0.08242734 |  |  | 0.6712603 | 0.08097459 | 0.7339331 | 0.08112133 | 0.7860026 | 0.08083855
[5 empty] | 1.026092 | 0.08319056 |  |  | 0.6673121 | 0.08172436 | 0.7218044 | 0.08187245 | 0.7834984 | 0.08158706
[5 empty] | 1.101834 | 0.08395377 |  |  | 0.6659665 | 0.08247412 | 0.7157881 | 0.08262357 | 0.7832165 | 0.08233556
[5 empty] | 1.013697 | 0.08471699 |  |  | 0.6543318 | 0.08322388 | 0.7168932 | 0.0833747 | 0.771167 | 0.08308407
[5 empty] | 1.061692 | 0.0854802 |  |  | 0.6562164 | 0.08397365 | 0.7094291 | 0.08412582 | 0.7656599 | 0.08383257
[5 empty] | 1.012828 | 0.08624342 |  |  | 0.6557288 | 0.08472341 | 0.707205 | 0.08487694 | 0.7641052 | 0.08458108
[5 empty] | 1.041113 | 0.08700664 |  |  | 0.6472774 | 0.08547318 | 0.7028301 | 0.08562807 | 0.7628129 | 0.08532958
[5 empty] | 1.075558 | 0.08776985 |  |  | 0.6409705 | 0.08622294 | 0.7032137 | 0.08637919 | 0.756293 | 0.08607809
[5 empty] | 1.102172 | 0.08853307 |  |  | 0.6437166 | 0.08697271 | 0.696365 | 0.08713031 | 0.7602556 | 0.08682659
[5 empty] | 1.111964 | 0.08929629 |  |  | 0.6378241 | 0.08772247 | 0.6963933 | 0.08788144 | 0.7478106 | 0.0875751
[5 empty] | 0.9949446 | 0.0900595 |  |  | 0.6395015 | 0.08847224 | 0.6871077 | 0.08863256 | 0.7484681 | 0.0883236
[5 empty] | 1.075122 | 0.09082272 |  |  | 0.636257 | 0.089222 | 0.6909175 | 0.08938368 | 0.751638 | 0.08907211
[5 empty] | 1.112506 | 0.09158593 |  |  | 0.6355992 | 0.08997177 | 0.685332 | 0.09013481 | 0.7456305 | 0.08982061
[5 empty] | 1.072107 | 0.09234915 |  |  | 0.6319364 | 0.09072153 | 0.6892603 | 0.09088593 | 0.7385554 | 0.09056912
[5 empty] | 1.013932 | 0.09311237 |  |  | 0.622977 | 0.0914713 | 0.6798118 | 0.09163705 | 0.7385229 | 0.09131762
[5 empty] | 0.9969933 | 0.09387558 |  |  | 0.6285295 | 0.09222106 | 0.6754957 | 0.09238818 | 0.7358429 | 0.09206613
[5 empty] | 1.057299 | 0.0946388 |  |  | 0.6248023 | 0.09297083 | 0.6794212 | 0.0931393 | 0.7310254 | 0.09281463
[5 empty] | 1.011858 | 0.09540201 |  |  | 0.6193037 | 0.09372059 | 0.6745975 | 0.09389042 | 0.7358805 | 0.09356314
[5 empty] | 1.05568 | 0.09616523 |  |  | 0.6162422 | 0.09447036 | 0.6720338 | 0.09464155 | 0.7293182 | 0.09431164
[5 empty] | 0.9867756 | 0.09692845 |  |  | 0.6195262 | 0.09522012 | 0.6782395 | 0.09539267 | 0.7254484 | 0.09506015
[5 empty] | 1.041153 | 0.09769166 |  |  | 0.6219641 | 0.09596988 | 0.6746238 | 0.09614379 | 0.7312813 | 0.09580865
[5 empty] | 1.086822 | 0.09845488 |  |  | 0.6181643 | 0.09671965 | 0.6740958 | 0.09689492 | 0.7272267 | 0.09655716
[5 empty] | 1.063783 | 0.09921809 |  |  | 0.6217274 | 0.09746941 | 0.6725562 | 0.09764604 | 0.7270851 | 0.09730566
[5 empty] | 0.9629562 | 0.09998131 |  |  | 0.624183 | 0.09821918 | 0.6721274 | 0.09839716 | 0.728172 | 0.09805417
[5 empty] | 1.033316 | 0.1007445 |  |  | 0.6227073 | 0.09896894 | 0.6711835 | 0.09914829 | 0.7338598 | 0.09880267
[5 empty] | 0.9778544 | 0.1015077 |  |  | 0.6234944 | 0.09971871 | 0.6774181 | 0.09989941 | 0.7331412 | 0.09955118
[5 empty] | 1.081566 | 0.102271 |  |  | 0.6209382 | 0.1004685 | 0.6720245 | 0.1006505 | 0.7355092 | 0.1002997
[5 empty] | 1.053444 | 0.1030342 |  |  | 0.6182327 | 0.1012182 | 0.6790961 | 0.1014017 | 0.7282566 | 0.1010482
[5 empty] | 1.028482 | 0.1037974 |  |  | 0.6246719 | 0.101968 | 0.6827263 | 0.1021528 | 0.7327762 | 0.1017967
[5 empty] | 1.044672 | 0.1045606 |  |  | 0.6276497 | 0.1027178 | 0.6838084 | 0.1029039 | 0.7395608 | 0.1025452
[5 empty] | 1.046009 | 0.1053238 |  |  | 0.6263601 | 0.1034675 | 0.6832359 | 0.103655 | 0.7415032 | 0.1032937
[5 empty] | 1.075485 | 0.106087 |  |  | 0.6267971 | 0.1042173 | 0.6832022 | 0.1044062 | 0.7408964 | 0.1040422
[5 empty] | 1.020095 | 0.1068503 |  |  | 0.6264547 | 0.1049671 | 0.6852006 | 0.1051573 | 0.7413331 | 0.1047907
[5 empty] | 1.000831 | 0.1076135 |  |  | 0.6296269 | 0.1057168 | 0.6906245 | 0.1059084 | 0.7452061 | 0.1055392
[5 empty] | 1.014687 | 0.1083767 |  |  | 0.6273076 | 0.1064666 | 0.6875674 | 0.1066595 | 0.7464084 | 0.1062877
[5 empty] | 1.091655 | 0.1091399 |  |  | 0.6355908 | 0.1072164 | 0.6936226 | 0.1074106 | 0.7459326 | 0.1070362
[5 empty] | 1.058731 | 0.1099031 |  |  | 0.6308704 | 0.1079661 | 0.6898836 | 0.1081618 | 0.7431717 | 0.1077847
[5 empty] | 1.015906 | 0.1106663 |  |  | 0.6396406 | 0.1087159 | 0.6983436 | 0.1089129 | 0.7461186 | 0.1085332
[5 empty] | 1.040174 | 0.1114296 |  |  | 0.6378951 | 0.1094656 | 0.6983961 | 0.109664 | 0.7553659 | 0.1092817
[5 empty] | 1.078528 | 0.1121928 |  |  | 0.6386281 | 0.1102154 | 0.6979345 | 0.1104151 | 0.7557066 | 0.1100303
[5 empty] | 1.029963 | 0.112956 |  |  | 0.6402334 | 0.1109652 | 0.7025522 | 0.1111663 | 0.7603335 | 0.1107788
[5 empty] | 1.088471 | 0.1137192 |  |  | 0.6439051 | 0.1117149 | 0.7033426 | 0.1119174 | 0.7611394 | 0.1115273
[5 empty] | 1.106045 | 0.1144824 |  |  | 0.6457372 | 0.1124647 | 0.701399 | 0.1126685 | 0.7624172 | 0.1122758
[5 empty] | 1.01468 | 0.1152456 |  |  | 0.6451236 | 0.1132145 | 0.7092149 | 0.1134196 | 0.7647596 | 0.1130243
[5 empty] | 1.073368 | 0.1160088 |  |  | 0.6541582 | 0.1139642 | 0.7100837 | 0.1141708 | 0.7747596 | 0.1137728
[5 empty] | 1.017102 | 0.1167721 |  |  | 0.6522351 | 0.114714 | 0.7092987 | 0.1149219 | 0.7722099 | 0.1145213
[5 empty] | 1.123876 | 0.1175353 |  |  | 0.6566483 | 0.1154638 | 0.7147533 | 0.115673 | 0.7723035 | 0.1152698
[5 empty] | 1.030684 | 0.1182985 |  |  | 0.6571917 | 0.1162135 | 0.7177409 | 0.1164241 | 0.779033 | 0.1160183
[5 empty] | 1.070519 | 0.1190617 |  |  | 0.6607593 | 0.1169633 | 0.718455 | 0.1171752 | 0.7795914 | 0.1167668
[5 empty] | 1.012373 | 0.1198249 |  |  | 0.662845 | 0.1177131 | 0.7202889 | 0.1179264 | 0.7788715 | 0.1175153
[5 empty] | 1.070242 | 0.1205881 |  |  | 0.6680429 | 0.1184628 | 0.7255359 | 0.1186775 | 0.7914661 | 0.1182638
[5 empty] | 1.043117 | 0.1213514 |  |  | 0.6682469 | 0.1192126 | 0.7322896 | 0.1194286 | 0.786668 | 0.1190123
[5 empty] | 1.065992 | 0.1221146 |  |  | 0.672851 | 0.1199624 | 0.7352432 | 0.1201797 | 0.7877701 | 0.1197608
[5 empty] | 1.081922 | 0.1228778 |  |  | 0.6763062 | 0.1207121 | 0.739154 | 0.1209309 | 0.7918323 | 0.1205093
[5 empty] | 1.145038 | 0.123641 |  |  | 0.6823294 | 0.1214619 | 0.7346489 | 0.121682 | 0.8029943 | 0.1212578
[5 empty] | 1.076345 | 0.1244042 |  |  | 0.6840251 | 0.1222117 | 0.7408326 | 0.1224331 | 0.7991617 | 0.1220063
[5 empty] | 1.085842 | 0.1251674 |  |  | 0.688994 | 0.1229614 | 0.7407057 | 0.1231842 | 0.8081354 | 0.1227548
[5 empty] | 1.147532 | 0.1259307 |  |  | 0.6867368 | 0.1237112 | 0.7484692 | 0.1239354 | 0.8108162 | 0.1235033
[5 empty] | 1.158414 | 0.1266939 |  |  | 0.6887543 | 0.1244609 | 0.7559237 | 0.1246865 | 0.815605 | 0.1242518
[5 empty] | 1.11449 | 0.1274571 |  |  | 0.6921471 | 0.1252107 | 0.7566702 | 0.1254376 | 0.8167027 | 0.1250004
[5 empty] | 1.188761 | 0.1282203 |  |  | 0.7021159 | 0.1259605 | 0.7650094 | 0.1261887 | 0.8273102 | 0.1257489
[5 empty] | 1.161226 | 0.1289835 |  |  | 0.7078615 | 0.1267102 | 0.767742 | 0.1269399 | 0.8236282 | 0.1264974
[5 empty] | 1.175888 | 0.1297467 |  |  | 0.7087845 | 0.12746 | 0.7668689 | 0.127691 | 0.8329576 | 0.1272459
[5 empty] | 1.148746 | 0.13051 |  |  | 0.7130857 | 0.1282098 | 0.773291 | 0.1284421 | 0.8383994 | 0.1279944
[5 empty] | 1.111802 | 0.1312732 |  |  | 0.7124658 | 0.1289595 | 0.7771089 | 0.1291932 | 0.8406544 | 0.1287429
[5 empty] | 1.121056 | 0.1320364 |  |  | 0.7211254 | 0.1297093 | 0.7846235 | 0.1299443 | 0.8458235 | 0.1294914
[5 empty] | 1.21051 | 0.1327996 |  |  | 0.7210653 | 0.1304591 | 0.7910355 | 0.1306955 | 0.8567074 | 0.1302399
[5 empty] | 1.140163 | 0.1335628 |  |  | 0.7309863 | 0.1312088 | 0.7998458 | 0.1314466 | 0.8656072 | 0.1309884
[5 empty] | 1.151018 | 0.134326 |  |  | 0.7373889 | 0.1319586 | 0.8072552 | 0.1321977 | 0.8657235 | 0.1317369
[5 empty] | 1.203074 | 0.1350893 |  |  | 0.740874 | 0.1327084 | 0.8114645 | 0.1329488 | 0.8736574 | 0.1324854
[5 empty] | 1.203332 | 0.1358525 |  |  | 0.7462422 | 0.1334581 | 0.8170744 | 0.1337 | 0.8819097 | 0.1332339
[5 empty] | 1.157794 | 0.1366157 |  |  | 0.7530942 | 0.1342079 | 0.8212858 | 0.1344511 | 0.8945812 | 0.1339824
[5 empty] | 1.116459 | 0.1373789 |  |  | 0.7555308 | 0.1349577 | 0.8313994 | 0.1352022 | 0.8916729 | 0.1347309
[5 empty] | 1.24733 | 0.1381421 |  |  | 0.761153 | 0.1357074 | 0.8323165 | 0.1359533 | 0.9019857 | 0.1354794
[5 empty] | 1.132662 | 0.1389053 |  |  | 0.7699964 | 0.1364572 | 0.8439961 | 0.1367045 | 0.9163969 | 0.1362279
[5 empty] | 1.205666 | 0.1396685 |  |  | 0.7753461 | 0.1372069 | 0.8516402 | 0.1374556 | 0.9170322 | 0.1369764
[5 empty] | 1.278311 | 0.1404318 |  |  | 0.7898759 | 0.1379567 | 0.8553198 | 0.1382067 | 0.9298602 | 0.1377249
[5 empty] | 1.28157 | 0.141195 |  |  | 0.8002594 | 0.1387065 | 0.8711063 | 0.1389578 | 0.9344496 | 0.1384734
[5 empty] | 1.266412 | 0.1419582 |  |  | 0.8093706 | 0.1394562 | 0.8753709 | 0.139709 | 0.945969 | 0.1392219
[5 empty] | 1.196809 | 0.1427214 |  |  | 0.8115831 | 0.140206 | 0.8902849 | 0.1404601 | 0.966087 | 0.1399705
[5 empty] | 1.220732 | 0.1434846 |  |  | 0.8272708 | 0.1409558 | 0.8941194 | 0.1412112 | 0.9786723 | 0.140719
[5 empty] | 1.325152 | 0.1442478 |  |  | 0.8383073 | 0.1417055 | 0.9079459 | 0.1419623 | 0.9905935 | 0.1414675
[5 empty] | 1.279039 | 0.1450111 |  |  | 0.8498666 | 0.1424553 | 0.9261354 | 0.1427134 | 0.9971193 | 0.142216
[5 empty] | 1.314365 | 0.1457743 |  |  | 0.8516222 | 0.1432051 | 0.9318594 | 0.1434646 | 1.012218 | 0.1429645
[5 empty] | 1.3771 | 0.1465375 |  |  | 0.8668481 | 0.1439548 | 0.9437889 | 0.1442157 | 1.020659 | 0.143713
[5 empty] | 1.306216 | 0.1473007 |  |  | 0.884118 | 0.1447046 | 0.9544953 | 0.1449668 | 1.038411 | 0.1444615
[5 empty] | 1.285683 | 0.1480639 |  |  | 0.8930056 | 0.1454544 | 0.9684498 | 0.1457179 | 1.054241 | 0.14521
[5 empty] | 1.404473 | 0.1488271 |  |  | 0.9014847 | 0.1462041 | 0.9892237 | 0.1464691 | 1.06482 | 0.1459585
[5 empty] | 1.388556 | 0.1495904 |  |  | 0.9138291 | 0.1469539 | 1.003188 | 0.1472202 | 1.083514 | 0.146707
[5 empty] | 1.445903 | 0.1503536 |  |  | 0.9329125 | 0.1477037 | 1.015415 | 0.1479713 | 1.097194 | 0.1474555
[5 empty] | 1.315485 | 0.1511168 |  |  | 0.9480088 | 0.1484534 | 1.034674 | 0.1487224 | 1.121328 | 0.148204
[5 empty] | 1.428274 | 0.15188 |  |  | 0.9542917 | 0.1492032 | 1.044938 | 0.1494736 | 1.136684 | 0.1489525