## 1
Общество с ограниченной ответственностью "Инженерная геология" (ООО "ИнжГео") | [11 empty] | Общество с ограниченной ответственностью "Инженерная геология" (ООО "ИнжГео")
Юр. адрес: 117279, г. Москва, ул. Миклухо-Маклая, 36 а, этаж 5, пом. XXIII к. 76-84 | [11 empty] | Юр. адрес: 117279, г. Москва, ул. Миклухо-Маклая, 36 а, этаж 5, пом. XXIII к. 76-84 | [8 empty] | нагр |  |  | X0 | Y0 | R |  | нагр |  |  |  | X0 | Y0 | R | нагр |  |  |  | X0 | Y0 | R |  | нагр |  |  |  | X0 | Y0 | R
Телефон/факс +7 (495) 132-30-00, Адрес электронной почты inbox@inj-geo.ru | [11 empty] | Телефон/факс +7 (495) 132-30-00, Адрес электронной почты inbox@inj-geo.ru | [12 empty] | 0 | [7 empty] | 0 | [6 empty] | 0 | [7 empty] | 0
[21 empty] | девиатор | [6 empty] | девиатор | [6 empty] | девиатор | [7 empty] | девиатор
Испытательная лаборатория ООО «ИнжГео» | [11 empty] | Испытательная лаборатория ООО «ИнжГео» | [8 empty] | x0 | Угол | X | Y |  |  |  | x0 |  | Угол | X | Y |  |  | x0 |  | Угол | X | Y |  |  |  | x0 |  | Угол | X | Y
Адрес места осуществления деятельности лаборатории: г. Москва, просп. Вернадского, д. 51, стр. 1 | [11 empty] | Адрес места осуществления деятельности лаборатории: г. Москва, просп. Вернадского, д. 51, стр. 1 | [9 empty] | 0 | [7 empty] | 0 | [6 empty] | 0 | [7 empty] | 0
Телефон +7(910)4557682, E-mail: slg85@mail.ru | [11 empty] | Телефон +7(910)4557682, E-mail: slg85@mail.ru | [9 empty] | 5 | [7 empty] | 5 | [6 empty] | 5 | [7 empty] | 5
[22 empty] | 10 | [7 empty] | 10 | [6 empty] | 10 | [7 empty] | 10
[12 empty] | Протокол испытаний № 13-63/68 от 05-01-2023 | [9 empty] | 15 | [7 empty] | 15 | [6 empty] | 15 | [7 empty] | 15
[22 empty] | 20 | [7 empty] | 20 | [6 empty] | 20 | [7 empty] | 20
[12 empty] | Наименование и адрес заказчика: Переход трубопровода через р. Енисей | [9 empty] | 25 | [7 empty] | 25 | [6 empty] | 25 | [7 empty] | 25
[12 empty] | Наименование объекта: ООО Регионстрой | [9 empty] | 30 | [7 empty] | 30 | [6 empty] | 30 | [7 empty] | 30
Наименование используемого метода/методики: ГОСТ 12248.4-2020 | [11 empty] | Наименование используемого метода/методики: ГОСТ 12248.3-2020 | [9 empty] | 35 | [7 empty] | 35 | [6 empty] | 35 | [7 empty] | 35
Условия проведения испытания: температура окружающей среды (18 - 25)0С, влажность воздуха (40 - 75)% | [11 empty] | Условия проведения испытания: температура окружающей среды (18 - 25)0С, влажность воздуха (40 - 75)% | [9 empty] | 40 | [7 empty] | 40 | [6 empty] | 40 | [7 empty] | 40
[12 empty] | Дата получение объекта подлежащего испытаниям: 09-12-2022 | [9 empty] | 45 | [7 empty] | 45 | [6 empty] | 45 | [7 empty] | 45
[12 empty] | Дата испытания: 25.10.2022-19.11.2068 | [9 empty] | 50 | [7 empty] | 50 | [6 empty] | 50 | [7 empty] | 50
[22 empty] | 55 | [7 empty] | 55 | [6 empty] | 55 | [7 empty] | 55
Испытание грунтов методом трехосного сжатия | [11 empty] | Испытание грунтов методом трехосного сжатия | [9 empty] | 60 | [7 empty] | 60 | [6 empty] | 60 | [7 empty] | 60
[22 empty] | 65 | [7 empty] | 65 | [6 empty] | 65 | [7 empty] | 65
Лабораторный номер: | [6 empty] | We, д.е. = |  |  |  |  | Лабораторный номер: |  | 1103 |  |  |  | We, д.е. = | 0.523531488 |  |  | 70 | [7 empty] | 70 | [6 empty] | 70 | [7 empty] | 70
Номер скважины: | [6 empty] | ρ, г/см3 = |  |  |  |  | Номер скважины: |  | BH-024 |  |  |  | ρ, г/см3 = | 1.56 |  |  | 75 | [7 empty] | 75 | [6 empty] | 75 | [7 empty] | 75
Глубина отбора, м: | [6 empty] | ρs, г/см3 = |  |  |  |  | Глубина отбора, м: |  | 0.5 |  |  |  | ρs, г/см3 = | 2.72 |  |  | 80 | [7 empty] | 80 | [6 empty] | 80 | [7 empty] | 80
Наименование грунта: | [6 empty] | e, д.е. = |  |  |  |  | Наименование грунта: |  | Суглинок, после оттаивания текучий, легкий песчанистый |  |  |  | e, д.е. = | 1.656414 |  |  | 85 | [7 empty] | 85 | [6 empty] | 85 | [7 empty] | 85
Схема проведения опыта: | [6 empty] | IL, д.е. = |  |  |  |  | Схема проведения опыта: |  | КД |  |  |  | IL, д.е. = | 2.184 |  |  | 90 | [7 empty] | 90 | [6 empty] | 90 | [7 empty] | 90
[22 empty] | 95 | [7 empty] | 95 | [6 empty] | 95 | [7 empty] | 95
[22 empty] | 100 | [7 empty] | 100 | [6 empty] | 100 | [7 empty] | 100
Результаты испытаний | [11 empty] | Результаты испытаний | [9 empty] | 105 | [7 empty] | 105 | [6 empty] | 105 | [7 empty] | 105
[22 empty] | 110 | [7 empty] | 110 | [6 empty] | 110 | [7 empty] | 110
[22 empty] | 115 | [7 empty] | 115 | [6 empty] | 115 | [7 empty] | 115
[22 empty] | 120 | [7 empty] | 120 | [6 empty] | 120 | [7 empty] | 120
[22 empty] | 125 | [7 empty] | 125 | [6 empty] | 125 | [7 empty] | 125
[22 empty] | 130 | [7 empty] | 130 | [6 empty] | 130 | [7 empty] | 130
[22 empty] | 135 | [7 empty] | 135 | [6 empty] | 135 | [7 empty] | 135
[22 empty] | 140 | [7 empty] | 140 | [6 empty] | 140 | [7 empty] | 140
[22 empty] | 145 | [7 empty] | 145 | [6 empty] | 145 | [7 empty] | 145
[22 empty] | 150 | [7 empty] | 150 | [6 empty] | 150 | [7 empty] | 150
[22 empty] | 155 | [7 empty] | 155 | [6 empty] | 155 | [7 empty] | 155
[22 empty] | 160 | [7 empty] | 160 | [6 empty] | 160 | [7 empty] | 160
[22 empty] | 165 | [7 empty] | 165 | [6 empty] | 165 | [7 empty] | 165
[22 empty] | 170 | [7 empty] | 170 | [6 empty] | 170 | [7 empty] | 170
[22 empty] | 175 | [7 empty] | 175 | [6 empty] | 175 | [7 empty] | 175
[22 empty] | 180 | [7 empty] | 180 | [6 empty] | 180 | [7 empty] | 180
[13 empty] | Давление в камере, Мпа σ3 | Вертикальная нагрузка, Мпа σ1 | Поровое давление, Мпа u
| K0, д.е. | 0.809191 |  |  |  |  | Коэфф. Точки | [5 empty] | 0.05 | 0.08571119 | [5 empty] | 1 | [6 empty] | σ3,кПа | σ1,кПа | u, кПа |  |  |  | 4
| q_zg, МПа | 0.04045955 | [10 empty] | 0.15 | 0.2328716 | [27 empty] | δ3, Мпа | δ1-δ3, МПа | δ1, МПа | δ1, КПа
|  |  | Модуль деформации, МПа: | [9 empty] | 0.25 | 0.3800321 | [21 empty] | С, МПа:
|  |  | Е0= |  | Точки модуля (полное напр.), МПа |  |  |  | 0.04045955 | 0.06473528 | [25 empty] | φ, град:
|  |  | E50 = |  | qf (полное напр.), МПа |  |  |  | 0.06274476 | [26 empty] | E, Мпа
|  |  | Коэф. Поперечной деформации, ϑ = | [9 empty] | Эффективные значения угла внутреннего трения и удельного сцепления ϕ', С' | [13 empty] | x | 0
[13 empty] | ϕ', град. = | 11 | [12 empty] | y |  |  |  | С, кПа | φ,°
[13 empty] | С', МПа = | 0.005
| Исполнитель: | [6 empty] | Морозов Д.С. |  |  |  |  | Исполнитель: |  |  |  |  | Морозов Д.С.
| Начальник исп. лаборатории: | [6 empty] | Семиколенова Л.Г. |  |  |  |  | Начальник исп. лаборатории: |  |  |  |  | Семиколенова Л.Г.
Лист 1 , всего листов 2 | [11 empty] | Лист 2 , всего листов 2
Частичное воспроизведение протокола испытаний без письменного разрешения ООО «ИнжГео» ЗАПРЕЩАЕТСЯ | [11 empty] | Частичное воспроизведение протокола испытаний без письменного разрешения ООО «ИнжГео» ЗАПРЕЩАЕТСЯ
[5 empty] | второй график |  | первый график | [9 empty] | К Пуассона
dev50 | epsE50 | ind | devE0 | epsE0 | dev | eps | sigma |  | dev1 | eps1 | dev2 | eps2 | dev3 | eps3 |  | Глины
0.01274476 | 0.01137071 |  |  |  | 0 | 0 |  |  | 0 | 0 | 0 | 0 | 0 | 0 |  | < 0 | 0,20-0,30
ind |  |  |  |  | 0.0004084309 | 0.0007727015 |  |  | 0.001569704 | 0.0007286911 | 0.003514545 | 0.0007239057 | 0.00652638 | 0.0007739969 |  | 0-0,25 | 0,30-0,38
2 |  |  |  |  | 0.002764051 | 0.001545403 |  |  | 0.002989015 | 0.001457382 | 0.007264333 | 0.001447811 | 0.01297864 | 0.001547994 |  | 0,25< | 0,38-0,45
E0 |  |  |  |  | 0.003030865 | 0.002318105 |  |  | 0.004551069 | 0.002186073 | 0.011 | 0.002180903 | 0.02035461 | 0.002321991 |  | Суглинки | 0,35-0,37
epsE0 | devE0 |  |  |  | 0.005172877 | 0.003090806 |  |  | 0.005749005 | 0.002914764 | 0.0130491 | 0.002895623 | 0.02615211 | 0.003095988 |  | Пески и супеси | 0,30-0,35
0.003790238 | 0.006068933 |  |  |  | 0.006068933 | 0.003790238 |  |  | 0.006975958 | 0.003643456 | 0.01648169 | 0.003619528 | 0.03 | 0.003638046
[5 empty] | 0.005013119 | 0.004636209 |  |  | 0.008225067 | 0.004372147 | 0.01847595 | 0.004343434 | 0.0346975 | 0.004643981
График E50 |  | График E |  |  | 0.007798616 | 0.005408911 |  |  | 0.009389469 | 0.005100838 | 0.0216477 | 0.00506734 | 0.03984359 | 0.005417978
eps | q | sigma |  |  | 0.00852339 | 0.006181612 |  |  | 0.0106623 | 0.005829529 | 0.02351274 | 0.005791245 | 0.04349396 | 0.006191975
Горизонтальная линия E50 |  | Касательная |  |  | 0.009199762 | 0.006954314 |  |  | 0.0116367 | 0.00655822 | 0.02608691 | 0.006515151 | 0.04670768 | 0.006965972
0 |  | a | b |  | 0.007840051 | 0.007727015 |  |  | 0.0123058 | 0.007286911 | 0.02828601 | 0.007239057 | 0.0499438 | 0.007739969
|  |  | 0 |  | 0.01045658 | 0.008499717 |  |  | 0.01306275 | 0.008015602 | 0.02982588 | 0.007962962 | 0.05286136 | 0.008513966
Вертикальная линия E50 |  | p1 и p2 |  |  | 0.009061663 | 0.009272418 |  |  | 0.014 | 0.0087434375 | 0.03202233 | 0.008686868 | 0.05681942 | 0.009287963
| 0 | 0 |  |  | 0.009667625 | 0.01004512 |  |  | 0.01422545 | 0.009472984 | 0.03469119 | 0.009410773 | 0.05947703 | 0.01006196
[5 empty] | 0.01128679 | 0.01081782 |  |  | 0.01496217 | 0.01020168 | 0.03614827 | 0.01013468 | 0.06249323 | 0.01083596
Касательная линия E50 |  |  |  |  | 0.01274476 | 0.01137071 |  |  | 0.01513292 | 0.01093037 | 0.03820938 | 0.01085858 | 0.06501603 | 0.0112634
0 | 0 | Горизонтальная 1 |  |  | 0.01362567 | 0.01236322 |  |  | 0.01565976 | 0.01165906 | 0.04143581 | 0.01173604 | 0.06981508 | 0.01238395
[5 empty] | 0.01236452 | 0.01313593 |  |  | 0.01586475 | 0.01238775 | 0.04313915 | 0.0123064 | 0.07379956 | 0.01315795
Горизонтальная линия qкр |  |  |  |  | 0.01513924 | 0.01390863 |  |  | 0.01616997 | 0.01311644 | 0.04541831 | 0.0130303 | 0.07684462 | 0.01393194
Горизонтальная линия q |  | Горизонтальная 2 |  |  | 0.0139402 | 0.01468133 |  |  | 0.01639749 | 0.01384513 | 0.04780447 | 0.01375421 | 0.08090342 | 0.01470594
0 |  | 0 |  |  | 0.01575773 | 0.01545403 |  |  | 0.01696936 | 0.01457382 | 0.04947163 | 0.01447811 | 0.0859291 | 0.01547994
[5 empty] | 0.01658221 | 0.01622673 |  |  | 0.01740766 | 0.01530251 | 0.05249378 | 0.01520202 | 0.08987481 | 0.01625393
Вертикальная линия q |  |  |  |  | 0.01640399 | 0.01699943 |  |  | 0.01785559 | 0.01593054 | 0.0551449 | 0.01592592 | 0.0930937 | 0.01702793
| 0 |  |  |  | 0.01721342 | 0.01777214 |  |  | 0.01858564 | 0.0167599 | 0.057499 | 0.01664983 | 0.09833893 | 0.01780193
[5 empty] | 0.02000086 | 0.01854484 |  |  | 0.01949058 | 0.01748859 | 0.05983005 | 0.01737374 | 0.1017636 | 0.01857593
[5 empty] | 0.02075666 | 0.01931754 |  |  | 0.02080375 | 0.01821728 | 0.06281205 | 0.01809764 | 0.105621 | 0.01934992
[5 empty] | 0.02147118 | 0.02009024 |  |  | 0.02207774 | 0.01894597 | 0.06471899 | 0.01882155 | 0.1095641 | 0.02012392
[5 empty] | 0.02013477 | 0.02086294 |  |  | 0.02376513 | 0.01967466 | 0.06762487 | 0.01954545 | 0.1123462 | 0.02089792
[5 empty] | 0.0207378 | 0.02163564 |  |  | 0.0250185 | 0.02040335 | 0.06930367 | 0.02026936 | 0.1156203 | 0.02167191
[5 empty] | 0.02127061 | 0.02240834 |  |  | 0.02669043 | 0.02113204 | 0.07162938 | 0.02099326 | 0.1179397 | 0.02244591
[5 empty] | 0.02372356 | 0.02318105 |  |  | 0.0283335 | 0.02186073 | 0.07347599 | 0.02171717 | 0.1196575 | 0.02321991
[5 empty] | 0.02208702 | 0.02395375 |  |  | 0.02960029 | 0.02258942 | 0.0749175 | 0.02244108 | 0.1219268 | 0.0239939
[5 empty] | 0.02335133 | 0.02472645 |  |  | 0.03094339 | 0.02331812 | 0.0761279 | 0.02316498 | 0.1236008 | 0.0247679
[5 empty] | 0.02350684 | 0.02549915 |  |  | 0.03221538 | 0.02404681 | 0.07728117 | 0.02388889 | 0.1241326 | 0.0255419
[5 empty] | 0.02254576 | 0.02627185 |  |  | 0.03306884 | 0.0247755 | 0.07865131 | 0.02461279 | 0.1243812 | 0.02631589
[5 empty] | 0.02352244 | 0.02704455 |  |  | 0.03375634 | 0.02550419 | 0.07881231 | 0.0253367 | 0.123941 | 0.02708989
[5 empty] | 0.02246791 | 0.02781725 |  |  | 0.03443048 | 0.02623288 | 0.07893816 | 0.0260606 | 0.1226034 | 0.02786389
[5 empty] | 0.02338489 | 0.02858996 |  |  | 0.03418108 | 0.02696157 | 0.0790562 | 0.02678451 | 0.1219253 | 0.02863788
[5 empty] | 0.0242761 | 0.02936266 |  |  | 0.034342 | 0.02769026 | 0.07905897 | 0.02750841 | 0.1205634 | 0.02941188
[5 empty] | 0.02214423 | 0.03013536 |  |  | 0.03416525 | 0.02841895 | 0.07817359 | 0.02823232 | 0.1189746 | 0.03018588
[5 empty] | 0.02299202 | 0.03090806 |  |  | 0.0341541 | 0.02914764 | 0.07732603 | 0.02895623 | 0.1175155 | 0.03095988
[5 empty] | 0.02282216 | 0.03168076 |  |  | 0.03391178 | 0.02987634 | 0.07674226 | 0.02968013 | 0.1158431 | 0.03173387
[5 empty] | 0.02363738 | 0.03245346 |  |  | 0.03394156 | 0.03060503 | 0.07554823 | 0.03040404 | 0.112814 | 0.03250787
[5 empty] | 0.02244038 | 0.03322617 |  |  | 0.03354666 | 0.03133372 | 0.07496989 | 0.03112794 | 0.111885 | 0.03328187
[5 empty] | 0.02323388 | 0.03399887 |  |  | 0.03343035 | 0.03206241 | 0.07413322 | 0.03185185 | 0.108813 | 0.03405586
[5 empty] | 0.0220206 | 0.03477157 |  |  | 0.03299586 | 0.0327911 | 0.07276417 | 0.03257575 | 0.1077546 | 0.03482986
[5 empty] | 0.02080323 | 0.03554427 |  |  | 0.03294646 | 0.03351979 | 0.0718887 | 0.03329966 | 0.1067667 | 0.03560386
[5 empty] | 0.0205845 | 0.03631697 |  |  | 0.03248538 | 0.03424848 | 0.07103278 | 0.03402357 | 0.1053061 | 0.03637785
[5 empty] | 0.02236712 | 0.03708967 |  |  | 0.03221588 | 0.03497717 | 0.06952235 | 0.03474747 | 0.1033295 | 0.03715185
[5 empty] | 0.02215381 | 0.03786237 |  |  | 0.0320412 | 0.03570586 | 0.06868339 | 0.03547138 | 0.1033938 | 0.03792585
[5 empty] | 0.02194726 | 0.03863508 |  |  | 0.0317646 | 0.03643456 | 0.06804185 | 0.03619528 | 0.1025556 | 0.03869984
[5 empty] | 0.02175021 | 0.03940778 |  |  | 0.03158931 | 0.03716325 | 0.06762369 | 0.03691919 | 0.1031912 | 0.03947384
[5 empty] | 0.02056535 | 0.04018048 |  |  | 0.0314186 | 0.03789194 | 0.06625487 | 0.03764309 | 0.1026177 | 0.04024784
[5 empty] | 0.02039541 | 0.04095318 |  |  | 0.03105569 | 0.03862063 | 0.06666136 | 0.038367 | 0.1033126 | 0.04102183
[5 empty] | 0.02124309 | 0.04172588 |  |  | 0.03060386 | 0.03934932 | 0.06626911 | 0.03909091 | 0.1037628 | 0.04179583
[5 empty] | 0.02011111 | 0.04249858 |  |  | 0.03056633 | 0.04007801 | 0.06587195 | 0.03981481 | 0.104355 | 0.04256983
[5 empty] | 0.01900218 | 0.04327129 |  |  | 0.03044637 | 0.0408067 | 0.06616811 | 0.04053872 | 0.104976 | 0.04334383
[5 empty] | 0.02091902 | 0.04404399 |  |  | 0.03004722 | 0.04153539 | 0.06594319 | 0.04126262 | 0.1063126 | 0.04411782
[5 empty] | 0.02086433 | 0.04481669 |  |  | 0.02987213 | 0.04226408 | 0.06649207 | 0.04198653 | 0.1073516 | 0.04489182
[5 empty] | 0.01884083 | 0.04558939 |  |  | 0.02962434 | 0.04299278 | 0.06650964 | 0.04271043 | 0.1078798 | 0.04566582
[5 empty] | 0.02085634 | 0.04636209 |  |  | 0.0295071 | 0.04372147 | 0.06729081 | 0.04343434 | 0.1101839 | 0.04643981
[5 empty] | 0.02092048 | 0.04713479 |  |  | 0.02952367 | 0.04445016 | 0.06743046 | 0.04415824 | 0.1108508 | 0.04721381
[5 empty] | 0.02002923 | 0.04790749 |  |  | 0.02937729 | 0.04517885 | 0.06822349 | 0.04488215 | 0.1116673 | 0.04798781
[5 empty] | 0.02117816 | 0.0486802 |  |  | 0.0296728 | 0.04590754 | 0.06836479 | 0.04560606 | 0.1134201 | 0.0487618
[5 empty] | 0.01936287 | 0.0494529 |  |  | 0.02962926 | 0.04663623 | 0.06924926 | 0.04632996 | 0.115196 | 0.0495358
[5 empty] | 0.02057894 | 0.0502256 |  |  | 0.0298467 | 0.04736492 | 0.06987179 | 0.04705387 | 0.1158818 | 0.0503098
[5 empty] | 0.01982197 | 0.0509983 |  |  | 0.02971912 | 0.04809361 | 0.07032727 | 0.04777777 | 0.1171643 | 0.05108379
[5 empty] | 0.02208754 | 0.051771 |  |  | 0.03024052 | 0.0488223 | 0.0710106 | 0.04850168 | 0.1186304 | 0.05185779
[5 empty] | 0.02137124 | 0.0525437 |  |  | 0.03050493 | 0.049551 | 0.07211667 | 0.04922558 | 0.1205667 | 0.05263179
[5 empty] | 0.02166865 | 0.05331641 |  |  | 0.03050634 | 0.05027969 | 0.07304037 | 0.04994949 | 0.12226 | 0.05340578
[5 empty] | 0.02297537 | 0.05408911 |  |  | 0.03083877 | 0.05100838 | 0.0733766 | 0.0506734 | 0.1232973 | 0.05417978
[5 empty] | 0.02128699 | 0.05486181 |  |  | 0.03139622 | 0.05173707 | 0.07382025 | 0.0513973 | 0.1235652 | 0.05495378
[5 empty] | 0.02259908 | 0.05563451 |  |  | 0.0318727 | 0.05246576 | 0.07486621 | 0.05212121 | 0.1257505 | 0.05572778
[5 empty] | 0.02390724 | 0.05640721 |  |  | 0.03196222 | 0.05319445 | 0.07590939 | 0.05284511 | 0.1258401 | 0.05650177
[5 empty] | 0.02420706 | 0.05717991 |  |  | 0.03265878 | 0.05392314 | 0.07604467 | 0.05356902 | 0.1268207 | 0.05727577
[5 empty] | 0.02349413 | 0.05795261 |  |  | 0.0330564 | 0.05465183 | 0.07686694 | 0.05429292 | 0.1272791 | 0.05804977
[5 empty] | 0.02476403 | 0.05872532 |  |  | 0.03314908 | 0.05538052 | 0.0774711 | 0.05501683 | 0.1289021 | 0.05882376
[5 empty] | 0.02301234 | 0.05949802 |  |  | 0.03383084 | 0.05610922 | 0.07885205 | 0.05574074 | 0.1286765 | 0.05959776
[5 empty] | 0.02323467 | 0.06027072 |  |  | 0.03389567 | 0.05683791 | 0.07890467 | 0.05646464 | 0.128589 | 0.06037176
[5 empty] | 0.02548952 | 0.06104342 |  |  | 0.03453759 | 0.0575666 | 0.08012386 | 0.05718855 | 0.1300321 | 0.06114575
[5 empty] | 0.02359154 | 0.06181612 |  |  | 0.03485061 | 0.05829529 | 0.08050452 | 0.05791245 | 0.1300272 | 0.06191975
[5 empty] | 0.02475614 | 0.06258882 |  |  | 0.03482873 | 0.05902398 | 0.08104154 | 0.05863636 | 0.1291066 | 0.06269375
[5 empty] | 0.02492251 | 0.06336153 |  |  | 0.03536597 | 0.05975267 | 0.08162981 | 0.05936026 | 0.1286704 | 0.06346774
[5 empty] | 0.02409011 | 0.06413423 |  |  | 0.03535632 | 0.06048136 | 0.08186422 | 0.06008417 | 0.1297193 | 0.06424174
[5 empty] | 0.02625837 | 0.06490693 |  |  | 0.03571119 | 0.06121005 | 0.08233967 | 0.06080807 | 0.128554 | 0.06501574
[5 empty] | 0.02442674 | 0.06567963 |  |  | 0.03559322 | 0.06193874 | 0.08287162 | 0.06153198 | 0.1297752 | 0.06578973
[5 empty] | 0.02659466 | 0.06645233 |  |  | 0.0358902 | 0.06266744 | 0.08295039 | 0.06225589 | 0.1287836 | 0.06656373
[5 empty] | 0.02476159 | 0.06722503 |  |  | 0.03568553 | 0.06339613 | 0.0834469 | 0.06297979 | 0.12918 | 0.06733773
[5 empty] | 0.02592696 | 0.06799773 |  |  | 0.03607916 | 0.06412482 | 0.08364274 | 0.0637037 | 0.129465 | 0.06811173
[5 empty] | 0.02709022 | 0.06877044 |  |  | 0.03587105 | 0.06485351 | 0.08393749 | 0.0644276 | 0.1283393 | 0.06888572
[5 empty] | 0.02525081 | 0.06954314 |  |  | 0.03596118 | 0.0655822 | 0.08443069 | 0.06515151 | 0.1280037 | 0.06965972
[5 empty] | 0.02640819 | 0.07031584 |  |  | 0.0360495 | 0.06631089 | 0.08452189 | 0.06587541 | 0.1290589 | 0.07043372
[5 empty] | 0.02756179 | 0.07108854 |  |  | 0.03613597 | 0.06703958 | 0.08471065 | 0.06659932 | 0.1280055 | 0.07120771
[5 empty] | 0.02571105 | 0.07186124 |  |  | 0.03652055 | 0.06776827 | 0.08469652 | 0.06732323 | 0.1276443 | 0.07198171
[5 empty] | 0.02585543 | 0.07263394 |  |  | 0.03660322 | 0.06849696 | 0.08507905 | 0.06804713 | 0.1278759 | 0.07275571
[5 empty] | 0.02799437 | 0.07340665 |  |  | 0.03638392 | 0.06922566 | 0.08585781 | 0.06877104 | 0.1275011 | 0.0735297
[5 empty] | 0.02812731 | 0.07417935 |  |  | 0.03656263 | 0.06995435 | 0.08563233 | 0.06949494 | 0.1274206 | 0.0743037
[5 empty] | 0.0282537 | 0.07495205 |  |  | 0.0366393 | 0.07068304 | 0.08640218 | 0.07021885 | 0.1280352 | 0.0750777
[5 empty] | 0.02837298 | 0.07572475 |  |  | 0.0366139 | 0.07141173 | 0.08626692 | 0.07094275 | 0.1268454 | 0.07585169
[5 empty] | 0.0284846 | 0.07649745 |  |  | 0.03698639 | 0.07214042 | 0.08612608 | 0.07166666 | 0.127152 | 0.07662569
[5 empty] | 0.026588 | 0.07727015 |  |  | 0.03675674 | 0.07286911 | 0.08687923 | 0.07239057 | 0.1265557 | 0.07739969
[5 empty] | 0.02768263 | 0.07804285 |  |  | 0.03702489 | 0.0735978 | 0.08672592 | 0.07311447 | 0.1264572 | 0.07817368
[5 empty] | 0.02876792 | 0.07881556 |  |  | 0.03719083 | 0.07432649 | 0.08726571 | 0.07383838 | 0.1264573 | 0.07894768
[5 empty] | 0.02884334 | 0.07958826 |  |  | 0.0370545 | 0.07505518 | 0.08719814 | 0.07456228 | 0.1260566 | 0.07972168
[5 empty] | 0.02790831 | 0.08036096 |  |  | 0.03711587 | 0.07578388 | 0.08792277 | 0.07528619 | 0.1257558 | 0.08049568
[5 empty] | 0.02896229 | 0.08113366 |  |  | 0.03727491 | 0.07651257 | 0.08803915 | 0.07601009 | 0.1256556 | 0.08126967
[5 empty] | 0.02700472 | 0.08190636 |  |  | 0.03713157 | 0.07724126 | 0.08794685 | 0.076734 | 0.1254568 | 0.08204367
[5 empty] | 0.02803505 | 0.08267906 |  |  | 0.03718582 | 0.07796995 | 0.0885454 | 0.0774579 | 0.1250596 | 0.08281767
[5 empty] | 0.02705271 | 0.08345176 |  |  | 0.03753762 | 0.07869864 | 0.08823437 | 0.07818181 | 0.1247564 | 0.08359166
[5 empty] | 0.02705702 | 0.08422447 |  |  | 0.03738694 | 0.07942733 | 0.08911331 | 0.07890572 | 0.1246446 | 0.08436566
[5 empty] | 0.02804139 | 0.08499717 |  |  | 0.03753373 | 0.08015602 | 0.08898177 | 0.07962962 | 0.1243243 | 0.08513966
[5 empty] | 0.02700335 | 0.08576987 |  |  | 0.03757796 | 0.08088471 | 0.08883931 | 0.08035353 | 0.1248956 | 0.08591365
[5 empty] | 0.02694402 | 0.08654257 |  |  | 0.03761958 | 0.0816134 | 0.08888547 | 0.08107743 | 0.1242585 | 0.08668765
[5 empty] | 0.02686454 | 0.08731527 |  |  | 0.03755857 | 0.0823421 | 0.08911982 | 0.08180134 | 0.1236132 | 0.08746165
[5 empty] | 0.02676604 | 0.08808797 |  |  | 0.03779488 | 0.08307079 | 0.08974191 | 0.08252524 | 0.1244596 | 0.08823564
[5 empty] | 0.02864964 | 0.08886068 |  |  | 0.03772849 | 0.08379948 | 0.08915128 | 0.08324915 | 0.123498 | 0.08900964
[5 empty] | 0.02751649 | 0.08963338 |  |  | 0.03785933 | 0.08452817 | 0.0900475 | 0.08397306 | 0.1228285 | 0.08978364
[5 empty] | 0.02736771 | 0.09040608 |  |  | 0.03788739 | 0.08525686 | 0.08963011 | 0.08469696 | 0.123651 | 0.09055763
[5 empty] | 0.02820443 | 0.09117878 |  |  | 0.03781263 | 0.08598555 | 0.08949868 | 0.08542087 | 0.1230657 | 0.09133163
[5 empty] | 0.02602779 | 0.09195148 |  |  | 0.037635 | 0.08671424 | 0.09025275 | 0.08614477 | 0.1229727 | 0.09210563
[5 empty] | 0.02583892 | 0.09272418 |  |  | 0.03775447 | 0.08744293 | 0.08979187 | 0.08686868 | 0.122172 | 0.09287963
[5 empty] | 0.02763894 | 0.09349688 |  |  | 0.037971 | 0.08817162 | 0.08971561 | 0.08759258 | 0.1222638 | 0.09365362
[5 empty] | 0.026429 | 0.09426959 |  |  | 0.03768455 | 0.08890032 | 0.09002351 | 0.08831649 | 0.1210482 | 0.09442762
[5 empty] | 0.02621023 | 0.09504229 |  |  | 0.03779509 | 0.08962901 | 0.08968834 | 0.0890404 | 0.1205251 | 0.09520162
[5 empty] | 0.02598374 | 0.09581499 |  |  | 0.03770257 | 0.0903577 | 0.09018645 | 0.0897643 | 0.1206949 | 0.09597561
[5 empty] | 0.02575069 | 0.09658769 |  |  | 0.03770697 | 0.09108639 | 0.08982113 | 0.09048821 | 0.1201574 | 0.09674961
[5 empty] | 0.02451219 | 0.09736039 |  |  | 0.03770808 | 0.09181508 | 0.08929568 | 0.09121211 | 0.1195128 | 0.09752361
[5 empty] | 0.02426938 | 0.09813309 |  |  | 0.03778751 | 0.09254377 | 0.08881338 | 0.09193602 | 0.1192612 | 0.0982976
[5 empty] | 0.0260234 | 0.0989058 |  |  | 0.03763413 | 0.09327246 | 0.08837755 | 0.09265992 | 0.1188027 | 0.0990716
[5 empty] | 0.02477536 | 0.0996785 |  |  | 0.03775013 | 0.09400115 | 0.08869146 | 0.09338383 | 0.1193374 | 0.0998456
[5 empty] | 0.02352642 | 0.1004512 |  |  | 0.03753769 | 0.09472984 | 0.08795841 | 0.09410773 | 0.1180653 | 0.1006196
[5 empty] | 0.02527769 | 0.1012239 |  |  | 0.037599 | 0.09545854 | 0.08768171 | 0.09483164 | 0.1180866 | 0.1013936
[5 empty] | 0.02503031 | 0.1019966 |  |  | 0.03713623 | 0.09618723 | 0.08716465 | 0.09555555 | 0.1176013 | 0.1021676
[5 empty] | 0.02378541 | 0.1027693 |  |  | 0.03715158 | 0.09691592 | 0.08681051 | 0.09627945 | 0.1178096 | 0.1029416
[5 empty] | 0.02354412 | 0.103542 |  |  | 0.03684724 | 0.09764461 | 0.0862226 | 0.09700336 | 0.1169114 | 0.1037156
[5 empty] | 0.02330758 | 0.1043147 |  |  | 0.03682537 | 0.0983733 | 0.08520421 | 0.09772726 | 0.117107 | 0.1044896
[5 empty] | 0.02207691 | 0.1050874 |  |  | 0.03658817 | 0.09910199 | 0.08485863 | 0.09845117 | 0.1163964 | 0.1052636
[5 empty] | 0.02285325 | 0.1058601 |  |  | 0.03623783 | 0.09983068 | 0.08388917 | 0.09917507 | 0.1153796 | 0.1060376
[5 empty] | 0.02363773 | 0.1066328 |  |  | 0.03587653 | 0.1005594 | 0.08339911 | 0.09989898 | 0.1155569 | 0.1068116
[5 empty] | 0.02143148 | 0.1074055 |  |  | 0.03580645 | 0.1012881 | 0.08259175 | 0.1006229 | 0.1151282 | 0.1075856
[5 empty] | 0.02323564 | 0.1081782 |  |  | 0.03552977 | 0.1020168 | 0.08187038 | 0.1013468 | 0.1144936 | 0.1083596
[5 empty] | 0.02205132 | 0.1089509 |  |  | 0.03514869 | 0.1027454 | 0.08093831 | 0.1020707 | 0.1148533 | 0.1091336
[5 empty] | 0.02187968 | 0.1097236 |  |  | 0.03476539 | 0.1034741 | 0.08039882 | 0.1027946 | 0.1139073 | 0.1099076
[5 empty] | 0.02172183 | 0.1104963 |  |  | 0.03458205 | 0.1042028 | 0.07955521 | 0.1035185 | 0.1129553 | 0.1106816
[5 empty] | 0.02157112 | 0.111269 |  |  | 0.03410085 | 0.1049315 | 0.07921077 | 0.1042424 | 0.112392 | 0.1114556
[5 empty] | 0.02242101 | 0.1120417 |  |  | 0.03412399 | 0.1056602 | 0.07766881 | 0.1049663 | 0.1126158 | 0.1122295
[5 empty] | 0.02227151 | 0.1128144 |  |  | 0.03385364 | 0.1063889 | 0.07763261 | 0.1056902 | 0.1121268 | 0.1130035
[5 empty] | 0.02212264 | 0.1135871 |  |  | 0.03329199 | 0.1071176 | 0.07680547 | 0.1064141 | 0.1119251 | 0.1137775
[5 empty] | 0.02097443 | 0.1143598 |  |  | 0.03324122 | 0.1078463 | 0.07549069 | 0.107138 | 0.1109108 | 0.1145515
[5 empty] | 0.02182689 | 0.1151325 |  |  | 0.03290353 | 0.108575 | 0.07489155 | 0.1078619 | 0.109984 | 0.1153255
[5 empty] | 0.02068005 | 0.1159052 |  |  | 0.03268109 | 0.1093037 | 0.07421136 | 0.1085858 | 0.1104448 | 0.1160995
[5 empty] | 0.02053392 | 0.1166779 |  |  | 0.03267609 | 0.1100324 | 0.07405341 | 0.1093098 | 0.1098933 | 0.1168735
[5 empty] | 0.02138854 | 0.1174506 |  |  | 0.03239071 | 0.110761 | 0.073321 | 0.1100337 | 0.1088296 | 0.1176475
[5 empty] | 0.02124391 | 0.1182233 |  |  | 0.03202714 | 0.1114897 | 0.07291696 | 0.1107576 | 0.1079538 | 0.1184215
[5 empty] | 0.01910007 | 0.118996 |  |  | 0.03188756 | 0.1122184 | 0.0718224 | 0.1114815 | 0.1076659 | 0.1191955
[5 empty] | 0.02095703 | 0.1197687 |  |  | 0.03187159 | 0.1129471 | 0.07172595 | 0.1122054 | 0.1070661 | 0.1199695
[5 empty] | 0.02081481 | 0.1205414 |  |  | 0.03196015 | 0.1136758 | 0.07042758 | 0.1129293 | 0.1069545 | 0.1207435
[5 empty] | 0.02067344 | 0.1213141 |  |  | 0.03174904 | 0.1144045 | 0.0703273 | 0.1136532 | 0.1051311 | 0.1215175
[5 empty] | 0.01953294 | 0.1220868 |  |  | 0.03153837 | 0.1151332 | 0.06922509 | 0.1143771 | 0.1051961 | 0.1222915
[5 empty] | 0.01839333 | 0.1228595 |  |  | 0.03132824 | 0.1158619 | 0.06872096 | 0.115101 | 0.1039496 | 0.1230655
[5 empty] | 0.01925462 | 0.1236322 |  |  | 0.03121875 | 0.1165906 | 0.06841488 | 0.1158249 | 0.1038916 | 0.1238395
[5 empty] | 0.02011685 | 0.1244049 |  |  | 0.03121002 | 0.1173193 | 0.06750686 | 0.1165488 | 0.1029222 | 0.1246135
[5 empty] | 0.01998003 | 0.1251776 |  |  | 0.03100214 | 0.118048 | 0.06759688 | 0.1172727 | 0.1026416 | 0.1253875
[5 empty] | 0.01984418 | 0.1259503 |  |  | 0.03089521 | 0.1187767 | 0.06648495 | 0.1179966 | 0.1015498 | 0.1261615
[5 empty] | 0.01870933 | 0.1267231 |  |  | 0.03098935 | 0.1195053 | 0.06557104 | 0.1187205 | 0.101047 | 0.1269355
[5 empty] | 0.01857549 | 0.1274958 |  |  | 0.03078467 | 0.120234 | 0.06545516 | 0.1194444 | 0.1001332 | 0.1277095
[5 empty] | 0.0184427 | 0.1282685 |  |  | 0.03088125 | 0.1209627 | 0.0651373 | 0.1201683 | 0.1002086 | 0.1284835
[5 empty] | 0.01831096 | 0.1290412 |  |  | 0.03047922 | 0.1216914 | 0.06411745 | 0.1208922 | 0.09927312 | 0.1292575
[5 empty] | 0.0181803 | 0.1298139 |  |  | 0.03037867 | 0.1224201 | 0.06309559 | 0.1216161 | 0.097627 | 0.1300315
[5 empty] | 0.01905074 | 0.1305866 |  |  | 0.03027972 | 0.1231488 | 0.06327173 | 0.1223401 | 0.09767029 | 0.1308055
[5 empty] | 0.0169223 | 0.1313593 |  |  | 0.03048245 | 0.1238775 | 0.06234586 | 0.123064 | 0.09720309 | 0.1315795
[5 empty] | 0.01679501 | 0.132132 |  |  | 0.03038699 | 0.1246062 | 0.06161797 | 0.1237879 | 0.0962255 | 0.1323535
[5 empty] | 0.01866888 | 0.1329047 |  |  | 0.03019343 | 0.1253349 | 0.06098805 | 0.1245118 | 0.09523762 | 0.1331275
[5 empty] | 0.01654394 | 0.1336774 |  |  | 0.02990189 | 0.1260636 | 0.06015609 | 0.1252357 | 0.09353953 | 0.1339015
[5 empty] | 0.01842021 | 0.1344501 |  |  | 0.03011245 | 0.1267923 | 0.06002209 | 0.1259596 | 0.09363134 | 0.1346755
[5 empty] | 0.01629771 | 0.1352228 |  |  | 0.02982524 | 0.1275209 | 0.05868604 | 0.1266835 | 0.09241314 | 0.1354495
[5 empty] | 0.01717646 | 0.1359955 |  |  | 0.02984036 | 0.1282496 | 0.05834793 | 0.1274074 | 0.09208503 | 0.1362235
[5 empty] | 0.01805648 | 0.1367682 |  |  | 0.0297579 | 0.1289783 | 0.05760776 | 0.1281313 | 0.0913471 | 0.1369974
[5 empty] | 0.01693779 | 0.1375409 |  |  | 0.02967798 | 0.129707 | 0.05716551 | 0.1288552 | 0.08969945 | 0.1377714
[5 empty] | 0.01782042 | 0.1383136 |  |  | 0.0294007 | 0.1304357 | 0.05632118 | 0.1295791 | 0.08944217 | 0.1385454
[5 empty] | 0.01570438 | 0.1390863 |  |  | 0.02942617 | 0.1311644 | 0.05587476 | 0.130303 | 0.08827537 | 0.1393194
[5 empty] | 0.0175897 | 0.139859 |  |  | 0.02925449 | 0.1318931 | 0.05552625 | 0.1310269 | 0.08719913 | 0.1400934
[5 empty] | 0.0154764 | 0.1406317 |  |  | 0.02918576 | 0.1326218 | 0.05427564 | 0.1317508 | 0.08671355 | 0.1408674
[5 empty] | 0.0173645 | 0.1414044 |  |  | 0.0294201 | 0.1333505 | 0.05432291 | 0.1324747 | 0.08531873 | 0.1416414
[5 empty] | 0.01725402 | 0.1421771 |  |  | 0.0291576 | 0.1340792 | 0.05296807 | 0.1331986 | 0.08531477 | 0.1424154
[5 empty] | 0.01614498 | 0.1429498 |  |  | 0.02919837 | 0.1348079 | 0.0528111 | 0.1339225 | 0.08400175 | 0.1431894
[5 empty] | 0.01603741 | 0.1437225 |  |  | 0.02914251 | 0.1355365 | 0.052152 | 0.1346465 | 0.08297979 | 0.1439634
[5 empty] | 0.01493132 | 0.1444952 |  |  | 0.02889014 | 0.1362652 | 0.05119076 | 0.1353704 | 0.08184896 | 0.1447374
[5 empty] | 0.01482673 | 0.1452679 |  |  | 0.02884136 | 0.1369939 | 0.05072737 | 0.1360943 | 0.08040938 | 0.1455114
[5 empty] | 0.01672368 | 0.1460406 |  |  | 0.02879626 | 0.1377226 | 0.04976182 | 0.1368182 | 0.08016112 | 0.1462854
[5 empty] | 0.01662217 | 0.1468133 |  |  | 0.02895496 | 0.1384513 | 0.04899411 | 0.1375421 | 0.0797043 | 0.1470594
[5 empty] | 0.01552223 | 0.147586 |  |  | 0.02871756 | 0.13918 | 0.04862423 | 0.138266 | 0.077939 | 0.1478334
[5 empty] | 0.01642389 | 0.1483587 |  |  | 0.02878417 | 0.1399087 | 0.04755218 | 0.1389899 | 0.07756533 | 0.1486074
[5 empty] | 0.01532715 | 0.1491314 |  |  | 0.02895489 | 0.1406374 | 0.04737794 | 0.1397138 | 0.07688337 | 0.1493814
[5 empty] | 0.01623205 | 0.1499041 |  |  | 0.02882983 | 0.1413661 | 0.0470015 | 0.1404377 | 0.07589322 | 0.1501554
[5 empty] | 0.01413861 | 0.1506768 |  |  | 0.02890909 | 0.1420948 | 0.04552287 | 0.1411616 | 0.07489499 | 0.1509294
[5 empty] | 0.01404684 | 0.1514495 |  |  | 0.02869277 | 0.1428235 | 0.04514203 | 0.1418855 | 0.07288876 | 0.1517034
[5 empty] | 0.01395677 | 0.1522222 |  |  | 0.02858099 | 0.1435521 | 0.04485897 | 0.1426094 | 0.07167463 | 0.1524774
[5 empty] | 0.01486842 | 0.1529949 |  |  | 0.02887384 | 0.1442808 | 0.04427369 | 0.1433333 | 0.0715527 | 0.1532514
[5 empty] | 0.01378181 | 0.1537676 |  |  | 0.02857143 | 0.1450095 | 0.04318618 | 0.1440572 | 0.07032306 | 0.1540254