## 1
Общество с ограниченной ответственностью "Инженерная геология" (ООО "ИнжГео") | [11 empty] | Общество с ограниченной ответственностью "Инженерная геология" (ООО "ИнжГео")
Юр. адрес: 117279, г. Москва, ул. Миклухо-Маклая, 36 а, этаж 5, пом. XXIII к. 76-84 | [11 empty] | Юр. адрес: 117279, г. Москва, ул. Миклухо-Маклая, 36 а, этаж 5, пом. XXIII к. 76-84 | [8 empty] | нагр |  |  | X0 | Y0 | R |  | нагр |  |  |  | X0 | Y0 | R | нагр |  |  |  | X0 | Y0 | R |  | нагр |  |  |  | X0 | Y0 | R
Телефон/факс +7 (495) 132-30-00, Адрес электронной почты inbox@inj-geo.ru | [11 empty] | Телефон/факс +7 (495) 132-30-00, Адрес электронной почты inbox@inj-geo.ru | [12 empty] | 0 | [7 empty] | 0 | [6 empty] | 0 | [7 empty] | 0
[21 empty] | девиатор | [6 empty] | девиатор | [6 empty] | девиатор | [7 empty] | девиатор
Испытательная лаборатория ООО «ИнжГео» | [11 empty] | Испытательная лаборатория ООО «ИнжГео» | [8 empty] | x0 | Угол | X | Y |  |  |  | x0 |  | Угол | X | Y |  |  | x0 |  | Угол | X | Y |  |  |  | x0 |  | Угол | X | Y
Адрес места осуществления деятельности лаборатории: г. Москва, просп. Вернадского, д. 51, стр. 1 | [11 empty] | Адрес места осуществления деятельности лаборатории: г. Москва, просп. Вернадского, д. 51, стр. 1 | [9 empty] | 0 | [7 empty] | 0 | [6 empty] | 0 | [7 empty] | 0
Телефон +7(910)4557682, E-mail: slg85@mail.ru | [11 empty] | Телефон +7(910)4557682, E-mail: slg85@mail.ru | [9 empty] | 5 | [7 empty] | 5 | [6 empty] | 5 | [7 empty] | 5
[22 empty] | 10 | [7 empty] | 10 | [6 empty] | 10 | [7 empty] | 10
[12 empty] | Протокол испытаний № 13-63/71 от 08-01-2023 | [9 empty] | 15 | [7 empty] | 15 | [6 empty] | 15 | [7 empty] | 15
[22 empty] | 20 | [7 empty] | 20 | [6 empty] | 20 | [7 empty] | 20
[12 empty] | Наименование и адрес заказчика: Переход трубопровода через р. Енисей | [9 empty] | 25 | [7 empty] | 25 | [6 empty] | 25 | [7 empty] | 25
[12 empty] | Наименование объекта: ООО Регионстрой | [9 empty] | 30 | [7 empty] | 30 | [6 empty] | 30 | [7 empty] | 30
Наименование используемого метода/методики: ГОСТ 12248.4-2020 | [11 empty] | Наименование используемого метода/методики: ГОСТ 12248.3-2020 | [9 empty] | 35 | [7 empty] | 35 | [6 empty] | 35 | [7 empty] | 35
Условия проведения испытания: температура окружающей среды (18 - 25)0С, влажность воздуха (40 - 75)% | [11 empty] | Условия проведения испытания: температура окружающей среды (18 - 25)0С, влажность воздуха (40 - 75)% | [9 empty] | 40 | [7 empty] | 40 | [6 empty] | 40 | [7 empty] | 40
[12 empty] | Дата получение объекта подлежащего испытаниям: 12-12-2022 | [9 empty] | 45 | [7 empty] | 45 | [6 empty] | 45 | [7 empty] | 45
[12 empty] | Дата испытания: 25.10.2022-19.11.2071 | [9 empty] | 50 | [7 empty] | 50 | [6 empty] | 50 | [7 empty] | 50
[22 empty] | 55 | [7 empty] | 55 | [6 empty] | 55 | [7 empty] | 55
Испытание грунтов методом трехосного сжатия | [11 empty] | Испытание грунтов методом трехосного сжатия | [9 empty] | 60 | [7 empty] | 60 | [6 empty] | 60 | [7 empty] | 60
[22 empty] | 65 | [7 empty] | 65 | [6 empty] | 65 | [7 empty] | 65
Лабораторный номер: | [6 empty] | We, д.е. = |  |  |  |  | Лабораторный номер: |  | 1106 |  |  |  | We, д.е. = | 0.508744656 |  |  | 70 | [7 empty] | 70 | [6 empty] | 70 | [7 empty] | 70
Номер скважины: | [6 empty] | ρ, г/см3 = |  |  |  |  | Номер скважины: |  | BH-025 |  |  |  | ρ, г/см3 = | 1.64 |  |  | 75 | [7 empty] | 75 | [6 empty] | 75 | [7 empty] | 75
Глубина отбора, м: | [6 empty] | ρs, г/см3 = |  |  |  |  | Глубина отбора, м: |  | 2.2 |  |  |  | ρs, г/см3 = | 2.73 |  |  | 80 | [7 empty] | 80 | [6 empty] | 80 | [7 empty] | 80
Наименование грунта: | [6 empty] | e, д.е. = |  |  |  |  | Наименование грунта: |  | Суглинок, после оттаивания текучий, легкий песчанистый |  |  |  | e, д.е. = | 1.511508 |  |  | 85 | [7 empty] | 85 | [6 empty] | 85 | [7 empty] | 85
Схема проведения опыта: | [6 empty] | IL, д.е. = |  |  |  |  | Схема проведения опыта: |  | КД |  |  |  | IL, д.е. = | 2.524 |  |  | 90 | [7 empty] | 90 | [6 empty] | 90 | [7 empty] | 90
[22 empty] | 95 | [7 empty] | 95 | [6 empty] | 95 | [7 empty] | 95
[22 empty] | 100 | [7 empty] | 100 | [6 empty] | 100 | [7 empty] | 100
Результаты испытаний | [11 empty] | Результаты испытаний | [9 empty] | 105 | [7 empty] | 105 | [6 empty] | 105 | [7 empty] | 105
[22 empty] | 110 | [7 empty] | 110 | [6 empty] | 110 | [7 empty] | 110
[22 empty] | 115 | [7 empty] | 115 | [6 empty] | 115 | [7 empty] | 115
[22 empty] | 120 | [7 empty] | 120 | [6 empty] | 120 | [7 empty] | 120
[22 empty] | 125 | [7 empty] | 125 | [6 empty] | 125 | [7 empty] | 125
[22 empty] | 130 | [7 empty] | 130 | [6 empty] | 130 | [7 empty] | 130
[22 empty] | 135 | [7 empty] | 135 | [6 empty] | 135 | [7 empty] | 135
[22 empty] | 140 | [7 empty] | 140 | [6 empty] | 140 | [7 empty] | 140
[22 empty] | 145 | [7 empty] | 145 | [6 empty] | 145 | [7 empty] | 145
[22 empty] | 150 | [7 empty] | 150 | [6 empty] | 150 | [7 empty] | 150
[22 empty] | 155 | [7 empty] | 155 | [6 empty] | 155 | [7 empty] | 155
[22 empty] | 160 | [7 empty] | 160 | [6 empty] | 160 | [7 empty] | 160
[22 empty] | 165 | [7 empty] | 165 | [6 empty] | 165 | [7 empty] | 165
[22 empty] | 170 | [7 empty] | 170 | [6 empty] | 170 | [7 empty] | 170
[22 empty] | 175 | [7 empty] | 175 | [6 empty] | 175 | [7 empty] | 175
[22 empty] | 180 | [7 empty] | 180 | [6 empty] | 180 | [7 empty] | 180
[13 empty] | Давление в камере, Мпа σ3 | Вертикальная нагрузка, Мпа σ1 | Поровое давление, Мпа u
| K0, д.е. | 0.7750489 |  |  |  |  | Коэфф. Точки | [5 empty] | 1 | 1.635798 | [5 empty] | 1 | [6 empty] | σ3,кПа | σ1,кПа | u, кПа |  |  |  | 4
| q_zg, МПа | 0.7750489 | [10 empty] | 1.1 | 1.793846 | [27 empty] | δ3, Мпа | δ1-δ3, МПа | δ1, МПа | δ1, КПа
|  |  | Модуль деформации, МПа: | [9 empty] | 1.2 | 1.951894 | [21 empty] | С, МПа:
|  |  | Е0= |  | Точки модуля (полное напр.), МПа |  |  |  | 0.7750489 | 1.240078 | [25 empty] | φ, град:
|  |  | E50 = |  | qf (полное напр.), МПа |  |  |  | 1.837053 | [26 empty] | E, Мпа
|  |  | Коэф. Поперечной деформации, ϑ = | [9 empty] | Эффективные значения угла внутреннего трения и удельного сцепления ϕ', С' | [13 empty] | x | 0
[13 empty] | ϕ', град. = | 13 | [12 empty] | y |  |  |  | С, кПа | φ,°
[13 empty] | С', МПа = | 0.022
| Исполнитель: | [6 empty] | Морозов Д.С. |  |  |  |  | Исполнитель: |  |  |  |  | Морозов Д.С.
| Начальник исп. лаборатории: | [6 empty] | Семиколенова Л.Г. |  |  |  |  | Начальник исп. лаборатории: |  |  |  |  | Семиколенова Л.Г.
Лист 1 , всего листов 2 | [11 empty] | Лист 2 , всего листов 2
Частичное воспроизведение протокола испытаний без письменного разрешения ООО «ИнжГео» ЗАПРЕЩАЕТСЯ | [11 empty] | Частичное воспроизведение протокола испытаний без письменного разрешения ООО «ИнжГео» ЗАПРЕЩАЕТСЯ
[5 empty] | второй график |  | первый график | [9 empty] | К Пуассона
dev50 | epsE50 | ind | devE0 | epsE0 | dev | eps | sigma |  | dev1 | eps1 | dev2 | eps2 | dev3 | eps3 |  | Глины
0.8370529 | 0.01017549 |  |  |  | 0 | 0 |  |  | 0 | 0 | 0 | 0 | 0 | 0 |  | < 0 | 0,20-0,30
ind |  |  |  |  | 0.1211978 | 0.0007550524 |  |  | 0.11445 | 0.0007372867 | 0.1425988 | 0.0007379643 | 0.1255079 | 0.000737489 |  | 0-0,25 | 0,30-0,38
2 |  |  |  |  | 0.0802397 | 0.001510105 |  |  | 0.184 | 0.001342058 | 0.2561554 | 0.001475929 | 0.182 | 0.001140439 |  | 0,25< | 0,38-0,45
E0 |  |  |  |  | 0.3299698 | 0.002265157 |  |  | 0.2460903 | 0.00221186 | 0.323 | 0.002302929 | 0.2740046 | 0.002212467 |  | Суглинки | 0,35-0,37
epsE0 | devE0 |  |  |  | 0.4650294 | 0.003391829 |  |  | 0.2865681 | 0.002949147 | 0.3302034 | 0.002951857 | 0.3317069 | 0.002949956 |  | Пески и супеси | 0,30-0,35
0.003391829 | 0.4650294 |  |  |  | 0.4956716 | 0.003775262 |  |  | 0.3178989 | 0.003864482 | 0.3391793 | 0.003689821 | 0.3759471 | 0.003926233
[5 empty] | 0.3950698 | 0.004530314 |  |  | 0.3248117 | 0.00442372 | 0.346923 | 0.004122492 | 0.3863488 | 0.004424934
График E50 |  | График E |  |  | 0.4936131 | 0.005285367 |  |  | 0.3374846 | 0.005161007 | 0.35955 | 0.00516575 | 0.4016796 | 0.005162423
eps | q | sigma |  |  | 0.6411395 | 0.006040419 |  |  | 0.3536713 | 0.005898294 | 0.3636724 | 0.005903714 | 0.4188208 | 0.005899912
Горизонтальная линия E50 |  | Касательная |  |  | 0.6504868 | 0.006795471 |  |  | 0.369274 | 0.006635581 | 0.3738015 | 0.006641678 | 0.4357762 | 0.006637401
0 |  | a | b |  | 0.6904932 | 0.007550524 |  |  | 0.3801951 | 0.007372867 | 0.3884166 | 0.007379643 | 0.4538496 | 0.00737489
|  |  | 0 |  | 0.6819965 | 0.008305576 |  |  | 0.3927368 | 0.008110154 | 0.3945966 | 0.008117607 | 0.464345 | 0.008112379
Вертикальная линия E50 |  | p1 и p2 |  |  | 0.7848348 | 0.009060628 |  |  | 0.4065016 | 0.008847441 | 0.4025208 | 0.008855571 | 0.4797661 | 0.008849868
| 0 | 0 |  |  | 0.8370529 | 0.01017549 |  |  | 0.4210917 | 0.009584728 | 0.4132681 | 0.009593535 | 0.499017 | 0.009587357
[5 empty] | 0.8468499 | 0.01057073 |  |  | 0.4302094 | 0.01032201 | 0.4233177 | 0.0103315 | 0.5086013 | 0.01032485
Касательная линия E50 |  |  |  |  | 0.8512303 | 0.01132579 |  |  | 0.4465571 | 0.0110593 | 0.4332487 | 0.01106946 | 0.5243231 | 0.01106234
0 | 0 | Горизонтальная 1 |  |  | 0.8949299 | 0.01208084 |  |  | 0.4575372 | 0.01179659 | 0.4495402 | 0.01180743 | 0.5414861 | 0.01179982
[5 empty] | 0.9098716 | 0.01283589 |  |  | 0.4683518 | 0.01253387 | 0.4581712 | 0.01254539 | 0.5537942 | 0.01253731
Горизонтальная линия qкр |  |  |  |  | 0.9509787 | 0.01359094 |  |  | 0.4786035 | 0.01327116 | 0.468221 | 0.01328336 | 0.5632513 | 0.0132748
Горизонтальная линия q |  | Горизонтальная 2 |  |  | 0.8831743 | 0.01434599 |  |  | 0.4861944 | 0.01400845 | 0.4775685 | 0.01402132 | 0.5779613 | 0.01401229
0 |  | 0 |  |  | 0.9713815 | 0.01510105 |  |  | 0.4983269 | 0.01474573 | 0.489293 | 0.01475929 | 0.588628 | 0.01474978
[5 empty] | 0.9715235 | 0.0158561 |  |  | 0.5024033 | 0.01548302 | 0.5006734 | 0.01549725 | 0.5995553 | 0.01548727
Вертикальная линия q |  |  |  |  | 1.070523 | 0.01661115 |  |  | 0.5169261 | 0.01622031 | 0.5089888 | 0.01623521 | 0.610047 | 0.01622476
| 0 |  |  |  | 1.033304 | 0.0173662 |  |  | 0.5220974 | 0.01695759 | 0.5181185 | 0.01697318 | 0.6196071 | 0.01696225
[5 empty] | 1.139789 | 0.01812126 |  |  | 0.5280196 | 0.01769488 | 0.5281415 | 0.01771114 | 0.6328393 | 0.01769974
[5 empty] | 1.127901 | 0.01887631 |  |  | 0.542095 | 0.01843217 | 0.5424368 | 0.01844911 | 0.6408476 | 0.01843723
[5 empty] | 1.126563 | 0.01963136 |  |  | 0.5494261 | 0.01916946 | 0.5518836 | 0.01918707 | 0.6516358 | 0.01917471
[5 empty] | 1.248699 | 0.02038641 |  |  | 0.556615 | 0.01990674 | 0.557161 | 0.01992503 | 0.6586078 | 0.0199122
[5 empty] | 1.165231 | 0.02114147 |  |  | 0.5591641 | 0.02064403 | 0.5690481 | 0.020663 | 0.6614675 | 0.02064969
[5 empty] | 1.304084 | 0.02189652 |  |  | 0.5650758 | 0.02138132 | 0.5789239 | 0.02140096 | 0.6763186 | 0.02138718
[5 empty] | 1.271179 | 0.02265157 |  |  | 0.5724523 | 0.0221186 | 0.5881677 | 0.02213893 | 0.6806652 | 0.02212467
[5 empty] | 1.267439 | 0.02340662 |  |  | 0.582396 | 0.02285589 | 0.6003584 | 0.02287689 | 0.687711 | 0.02286216
[5 empty] | 1.414789 | 0.02416168 |  |  | 0.5841093 | 0.02359318 | 0.6053752 | 0.02361486 | 0.6906599 | 0.02359965
[5 empty] | 1.324152 | 0.02491673 |  |  | 0.5911944 | 0.02433046 | 0.6139971 | 0.02435282 | 0.7010158 | 0.02433714
[5 empty] | 1.442449 | 0.02567178 |  |  | 0.5980536 | 0.02506775 | 0.6224034 | 0.02509078 | 0.7030825 | 0.02507463
[5 empty] | 1.359605 | 0.02642683 |  |  | 0.5985894 | 0.02580504 | 0.630373 | 0.02582875 | 0.708964 | 0.02581212
[5 empty] | 1.446542 | 0.02718189 |  |  | 0.6029039 | 0.02654232 | 0.6368851 | 0.02656671 | 0.714164 | 0.0265496
[5 empty] | 1.476185 | 0.02793694 |  |  | 0.6108996 | 0.02727961 | 0.6408187 | 0.02730468 | 0.7194865 | 0.02728709
[5 empty] | 1.535455 | 0.02869199 |  |  | 0.6136788 | 0.0280169 | 0.6498531 | 0.02804264 | 0.7238352 | 0.02802458
[5 empty] | 1.457275 | 0.02944704 |  |  | 0.6183438 | 0.02875418 | 0.6553672 | 0.02878061 | 0.7262142 | 0.02876207
[5 empty] | 1.43957 | 0.03020209 |  |  | 0.6184969 | 0.02949147 | 0.6610402 | 0.02951857 | 0.7345272 | 0.02949956
[5 empty] | 1.520262 | 0.03095715 |  |  | 0.6237404 | 0.03022876 | 0.6693511 | 0.03025653 | 0.7384781 | 0.03023705
[5 empty] | 1.543275 | 0.0317122 |  |  | 0.6266768 | 0.03096604 | 0.6703791 | 0.0309945 | 0.7383708 | 0.03097454
[5 empty] | 1.500531 | 0.03246725 |  |  | 0.6244082 | 0.03170333 | 0.6783033 | 0.03173246 | 0.7396091 | 0.03171203
[5 empty] | 1.490953 | 0.0332223 |  |  | 0.626637 | 0.03244062 | 0.6815028 | 0.03247043 | 0.7425969 | 0.03244952
[5 empty] | 1.528465 | 0.03397736 |  |  | 0.6322656 | 0.0331779 | 0.6868566 | 0.03320839 | 0.7438381 | 0.03318701
[5 empty] | 1.63199 | 0.03473241 |  |  | 0.6297963 | 0.03391519 | 0.6865439 | 0.03394636 | 0.7452365 | 0.03392449
[5 empty] | 1.662451 | 0.03548746 |  |  | 0.6329314 | 0.03465248 | 0.6887438 | 0.03468432 | 0.749196 | 0.03466198
[5 empty] | 1.674106 | 0.03624251 |  |  | 0.6324732 | 0.03538976 | 0.6885354 | 0.03542228 | 0.7440205 | 0.03539947
[5 empty] | 1.586026 | 0.03699757 |  |  | 0.6357978 | 0.03612705 | 0.693846 | 0.03616025 | 0.7518942 | 0.03613696
[5 empty] | 1.637299 | 0.03775262 |  |  | 0.6351755 | 0.03686434 | 0.6887132 | 0.03689821 | 0.748165 | 0.03687445
[5 empty] | 1.556842 | 0.03850767 |  |  | 0.6331481 | 0.03760162 | 0.691919 | 0.03763618 | 0.7459467 | 0.03761194
[5 empty] | 1.653686 | 0.03926272 |  |  | 0.6322961 | 0.03833891 | 0.6897522 | 0.03837414 | 0.7456032 | 0.03834943
[5 empty] | 1.662866 | 0.04001778 |  |  | 0.6313439 | 0.0390762 | 0.6841396 | 0.03911211 | 0.7411637 | 0.03908692
[5 empty] | 1.612414 | 0.04077283 |  |  | 0.6302161 | 0.03981348 | 0.683908 | 0.03985007 | 0.7424575 | 0.03982441
[5 empty] | 1.494365 | 0.04152788 |  |  | 0.6262373 | 0.04055077 | 0.6833842 | 0.04058803 | 0.7381138 | 0.0405619
[5 empty] | 1.55875 | 0.04228293 |  |  | 0.624532 | 0.04128806 | 0.6783951 | 0.041326 | 0.733362 | 0.04129938
[5 empty] | 1.593604 | 0.04303798 |  |  | 0.6201248 | 0.04202534 | 0.6748674 | 0.04206396 | 0.7287313 | 0.04203687
[5 empty] | 1.597959 | 0.04379304 |  |  | 0.6176403 | 0.04276263 | 0.672028 | 0.04280193 | 0.731451 | 0.04277436
[5 empty] | 1.483849 | 0.04454809 |  |  | 0.610403 | 0.04349992 | 0.6664037 | 0.04353989 | 0.7211504 | 0.04351185
[5 empty] | 1.477307 | 0.04530314 |  |  | 0.6088375 | 0.0442372 | 0.6663213 | 0.04427786 | 0.7151587 | 0.04424934
[5 empty] | 1.557366 | 0.04605819 |  |  | 0.6029683 | 0.04497449 | 0.6612077 | 0.04501582 | 0.7166052 | 0.04498683
[5 empty] | 1.45706 | 0.04681325 |  |  | 0.59542 | 0.04571178 | 0.6519896 | 0.04575378 | 0.7046192 | 0.04572432
[5 empty] | 1.462421 | 0.0475683 |  |  | 0.5901172 | 0.04644906 | 0.6499939 | 0.04649175 | 0.7034299 | 0.04646181
[5 empty] | 1.490483 | 0.04832335 |  |  | 0.5866844 | 0.04718635 | 0.6404474 | 0.04722971 | 0.6931667 | 0.0471993
[5 empty] | 1.52028 | 0.0490784 |  |  | 0.5837461 | 0.04792364 | 0.633177 | 0.04796768 | 0.6863588 | 0.04793679
[5 empty] | 1.418844 | 0.04983346 |  |  | 0.5735271 | 0.04866092 | 0.6284094 | 0.04870564 | 0.6827354 | 0.04867427
[5 empty] | 1.467208 | 0.05058851 |  |  | 0.5700517 | 0.04939821 | 0.6200714 | 0.04944361 | 0.6709259 | 0.04941176
[5 empty] | 1.425407 | 0.05134356 |  |  | 0.5636446 | 0.0501355 | 0.61799 | 0.05018157 | 0.6692595 | 0.05014925
[5 empty] | 1.450473 | 0.05209861 |  |  | 0.5602303 | 0.05087278 | 0.6115918 | 0.05091953 | 0.6604655 | 0.05088674
[5 empty] | 1.494439 | 0.05285367 |  |  | 0.5499334 | 0.05161007 | 0.6006038 | 0.0516575 | 0.6517732 | 0.05162423
[5 empty] | 1.413338 | 0.05360872 |  |  | 0.5458784 | 0.05234736 | 0.5939528 | 0.05239546 | 0.6462118 | 0.05236172
[5 empty] | 1.476205 | 0.05436377 |  |  | 0.54209 | 0.05308464 | 0.5914655 | 0.05313343 | 0.6343106 | 0.05309921
[5 empty] | 1.365071 | 0.05511882 |  |  | 0.5312926 | 0.05382193 | 0.5806688 | 0.05387139 | 0.6290989 | 0.0538367
[5 empty] | 1.392971 | 0.05587388 |  |  | 0.5300109 | 0.05455922 | 0.5737895 | 0.05460936 | 0.625206 | 0.05457419
[5 empty] | 1.399937 | 0.05662893 |  |  | 0.5237693 | 0.0552965 | 0.5671545 | 0.05534732 | 0.6148611 | 0.05531168
[5 empty] | 1.447003 | 0.05738398 |  |  | 0.5148925 | 0.05603379 | 0.5606905 | 0.05608528 | 0.6040936 | 0.05604916
[5 empty] | 1.364202 | 0.05813903 |  |  | 0.511105 | 0.05677108 | 0.5539244 | 0.05682325 | 0.5990326 | 0.05678665
[5 empty] | 1.325567 | 0.05889408 |  |  | 0.5002314 | 0.05750837 | 0.548583 | 0.05756121 | 0.5953074 | 0.05752414
[5 empty] | 1.302132 | 0.05964914 |  |  | 0.4994962 | 0.05824565 | 0.5419931 | 0.05829918 | 0.5859474 | 0.05826163
[5 empty] | 1.34193 | 0.06040419 |  |  | 0.4882241 | 0.05898294 | 0.5345815 | 0.05903714 | 0.5820818 | 0.05899912
[5 empty] | 1.407993 | 0.06115924 |  |  | 0.4846394 | 0.05972023 | 0.5277751 | 0.0597751 | 0.5757398 | 0.05973661
[5 empty] | 1.299355 | 0.06191429 |  |  | 0.4776669 | 0.06045751 | 0.5206007 | 0.06051307 | 0.5652508 | 0.0604741
[5 empty] | 1.30505 | 0.06266935 |  |  | 0.4747311 | 0.0611948 | 0.5196851 | 0.06125103 | 0.5631441 | 0.06121159
[5 empty] | 1.304111 | 0.0634244 |  |  | 0.4704565 | 0.06193209 | 0.5104551 | 0.061989 | 0.5553488 | 0.06194908
[5 empty] | 1.39157 | 0.06417945 |  |  | 0.4693677 | 0.06266937 | 0.5099376 | 0.06272696 | 0.5465943 | 0.06268657
[5 empty] | 1.253462 | 0.0649345 |  |  | 0.4606892 | 0.06340666 | 0.5052593 | 0.06346493 | 0.5420098 | 0.06342406
[5 empty] | 1.366819 | 0.06568956 |  |  | 0.4561457 | 0.06414395 | 0.4958471 | 0.06420289 | 0.5428247 | 0.06416154
[5 empty] | 1.271603 | 0.06644461 |  |  | 0.454313 | 0.06488123 | 0.4932752 | 0.06494085 | 0.5375097 | 0.06489903
[5 empty] | 1.264375 | 0.06719966 |  |  | 0.4481822 | 0.06561852 | 0.4929055 | 0.06567882 | 0.5345964 | 0.06563652
[5 empty] | 1.269064 | 0.06795471 |  |  | 0.4459998 | 0.06635581 | 0.4845792 | 0.06641678 | 0.5247214 | 0.06637401
[5 empty] | 1.375681 | 0.06870977 |  |  | 0.4453727 | 0.06709309 | 0.4809037 | 0.06715475 | 0.5195931 | 0.0671115
[5 empty] | 1.308236 | 0.06946482 |  |  | 0.4432078 | 0.06783038 | 0.4801865 | 0.06789271 | 0.5214195 | 0.06784899
[5 empty] | 1.243739 | 0.07021987 |  |  | 0.438812 | 0.06856767 | 0.4759353 | 0.06863068 | 0.517309 | 0.06858648
[5 empty] | 1.373201 | 0.07097492 |  |  | 0.434192 | 0.06930495 | 0.4738575 | 0.06936864 | 0.5124696 | 0.06932397
[5 empty] | 1.305632 | 0.07172997 |  |  | 0.4292548 | 0.07004224 | 0.4680606 | 0.0701066 | 0.5042096 | 0.07006146
[5 empty] | 1.296044 | 0.07248503 |  |  | 0.4233072 | 0.07077953 | 0.4640521 | 0.07084457 | 0.5000371 | 0.07079895
[5 empty] | 1.275446 | 0.07324008 |  |  | 0.4191561 | 0.07151681 | 0.4622396 | 0.07158253 | 0.4976603 | 0.07153643
[5 empty] | 1.343848 | 0.07399513 |  |  | 0.4178082 | 0.0722541 | 0.4540305 | 0.0723205 | 0.4906875 | 0.07227392
[5 empty] | 1.192262 | 0.07475018 |  |  | 0.4109705 | 0.07299139 | 0.4529325 | 0.07305846 | 0.4868267 | 0.07301141
[5 empty] | 1.309698 | 0.07550524 |  |  | 0.4098498 | 0.07372867 | 0.443553 | 0.07379643 | 0.4809863 | 0.0737489
[5 empty] | 1.317166 | 0.07626029 |  |  | 0.404853 | 0.07446596 | 0.4437995 | 0.07453439 | 0.4784742 | 0.07448639
[5 empty] | 1.239677 | 0.07701534 |  |  | 0.4036869 | 0.07520325 | 0.4368795 | 0.07527235 | 0.4765989 | 0.07522388
[5 empty] | 1.294242 | 0.07777039 |  |  | 0.3984583 | 0.07594053 | 0.4319007 | 0.07601032 | 0.4669684 | 0.07596137
[5 empty] | 1.25787 | 0.07852545 |  |  | 0.3945741 | 0.07667782 | 0.4318704 | 0.07674828 | 0.4676909 | 0.07669886
[5 empty] | 1.279572 | 0.0792805 |  |  | 0.3910413 | 0.07741511 | 0.4302961 | 0.07748625 | 0.4626746 | 0.07743635
[5 empty] | 1.20036 | 0.08003555 |  |  | 0.3918665 | 0.07815239 | 0.4220856 | 0.07822421 | 0.4589277 | 0.07817384
[5 empty] | 1.269242 | 0.0807906 |  |  | 0.3838567 | 0.07888968 | 0.4222461 | 0.07896218 | 0.4511584 | 0.07891132
[5 empty] | 1.25423 | 0.08154566 |  |  | 0.3835188 | 0.07962697 | 0.4190853 | 0.07970014 | 0.4470749 | 0.07964881
[5 empty] | 1.248335 | 0.08230071 |  |  | 0.3773595 | 0.08036425 | 0.4153107 | 0.0804381 | 0.4416853 | 0.0803863
[5 empty] | 1.241566 | 0.08305576 |  |  | 0.3765858 | 0.08110154 | 0.4064298 | 0.08117607 | 0.4378979 | 0.08112379
[5 empty] | 1.223935 | 0.08381081 |  |  | 0.3720044 | 0.08183883 | 0.40205 | 0.08191403 | 0.4353208 | 0.08186128
[5 empty] | 1.231451 | 0.08456587 |  |  | 0.3703223 | 0.08257611 | 0.404379 | 0.082652 | 0.4310621 | 0.08259877
[5 empty] | 1.260125 | 0.08532092 |  |  | 0.3675463 | 0.0833134 | 0.3991243 | 0.08338996 | 0.4296302 | 0.08333626
[5 empty] | 1.109968 | 0.08607597 |  |  | 0.3638832 | 0.08405069 | 0.3975933 | 0.08412793 | 0.4281332 | 0.08407375
[5 empty] | 1.120991 | 0.08683102 |  |  | 0.3643399 | 0.08478797 | 0.3909935 | 0.08486589 | 0.4277792 | 0.08481124
[5 empty] | 1.228203 | 0.08758607 |  |  | 0.3586232 | 0.08552526 | 0.3920326 | 0.08560385 | 0.4244764 | 0.08554873
[5 empty] | 1.180615 | 0.08834113 |  |  | 0.3567401 | 0.08626255 | 0.385318 | 0.08634182 | 0.4174332 | 0.08628621
[5 empty] | 1.236238 | 0.08909618 |  |  | 0.3529973 | 0.08699983 | 0.3877572 | 0.08707978 | 0.4136575 | 0.0870237
[5 empty] | 1.193082 | 0.08985123 |  |  | 0.3529017 | 0.08773712 | 0.3839578 | 0.08781775 | 0.4169576 | 0.08776119
[5 empty] | 1.169157 | 0.09060628 |  |  | 0.3527601 | 0.08847441 | 0.3828272 | 0.08855571 | 0.4090417 | 0.08849868
[5 empty] | 1.174475 | 0.09136134 |  |  | 0.3506795 | 0.08921169 | 0.375573 | 0.08929368 | 0.409418 | 0.08923617
[5 empty] | 1.207045 | 0.09211639 |  |  | 0.3481666 | 0.08994898 | 0.3751027 | 0.09003164 | 0.4038947 | 0.08997366
[5 empty] | 1.194879 | 0.09287144 |  |  | 0.3469284 | 0.09068627 | 0.3782238 | 0.0907696 | 0.4065799 | 0.09071115
[5 empty] | 1.170986 | 0.09362649 |  |  | 0.3448716 | 0.09142355 | 0.3738439 | 0.09150757 | 0.4055818 | 0.09144864
[5 empty] | 1.147377 | 0.09438155 |  |  | 0.3403031 | 0.09216084 | 0.3744704 | 0.09224553 | 0.4023087 | 0.09218613
[5 empty] | 1.202062 | 0.0951366 |  |  | 0.3436298 | 0.09289813 | 0.3691109 | 0.0929835 | 0.4039686 | 0.09292362
[5 empty] | 1.129053 | 0.09589165 |  |  | 0.3388585 | 0.09363541 | 0.3729729 | 0.09372146 | 0.4039699 | 0.0936611
[5 empty] | 1.071359 | 0.0966467 |  |  | 0.3416961 | 0.0943727 | 0.3713638 | 0.09445943 | 0.4010206 | 0.09439859
[5 empty] | 1.149991 | 0.09740176 |  |  | 0.3383495 | 0.09510999 | 0.3694913 | 0.09519739 | 0.402929 | 0.09513608
[5 empty] | 1.22595 | 0.09815681 |  |  | 0.3384191 | 0.09584728 | 0.3670563 | 0.09593535 | 0.4029953 | 0.09587357
[5 empty] | 1.149145 | 0.09891186 |  |  | 0.3378477 | 0.09658456 | 0.370796 | 0.09667332 | 0.3964505 | 0.09661106
[5 empty] | 1.14955 | 0.09966691 |  |  | 0.3389159 | 0.09732185 | 0.3677889 | 0.09741128 | 0.3998724 | 0.09734855
[5 empty] | 1.138155 | 0.100422 |  |  | 0.3419187 | 0.09805914 | 0.3703295 | 0.09814925 | 0.4010547 | 0.09808604
[5 empty] | 1.113955 | 0.101177 |  |  | 0.3393512 | 0.09879642 | 0.3737122 | 0.09888721 | 0.4022917 | 0.09882353
[5 empty] | 1.154941 | 0.1019321 |  |  | 0.3445084 | 0.09953371 | 0.3745318 | 0.09962517 | 0.4000774 | 0.09956102
[5 empty] | 1.107106 | 0.1026871 |  |  | 0.3408852 | 0.100271 | 0.3702826 | 0.1003631 | 0.4017058 | 0.1002985
[5 empty] | 1.134442 | 0.1034422 |  |  | 0.3425768 | 0.1010083 | 0.3725593 | 0.1011011 | 0.4074711 | 0.101036
[5 empty] | 1.206942 | 0.1041972 |  |  | 0.346478 | 0.1017456 | 0.3741563 | 0.1018391 | 0.4064671 | 0.1017735
[5 empty] | 1.1956 | 0.1049523 |  |  | 0.348484 | 0.1024829 | 0.3796683 | 0.102577 | 0.4058881 | 0.102511
[5 empty] | 1.157406 | 0.1057073 |  |  | 0.3461898 | 0.1032201 | 0.3745897 | 0.103315 | 0.407828 | 0.1032485
[5 empty] | 1.097354 | 0.1064624 |  |  | 0.3481903 | 0.1039574 | 0.380015 | 0.104053 | 0.409681 | 0.103986
[5 empty] | 1.182436 | 0.1072174 |  |  | 0.3485805 | 0.1046947 | 0.3842389 | 0.1047909 | 0.414641 | 0.1047234
[5 empty] | 1.144645 | 0.1079725 |  |  | 0.3524556 | 0.105432 | 0.3812558 | 0.1055289 | 0.4152021 | 0.1054609
[5 empty] | 1.205973 | 0.1087275 |  |  | 0.3518105 | 0.1061693 | 0.3873603 | 0.1062669 | 0.4128584 | 0.1061984
[5 empty] | 1.245414 | 0.1094826 |  |  | 0.3558402 | 0.1069066 | 0.383947 | 0.1070048 | 0.419104 | 0.1069359
[5 empty] | 1.227959 | 0.1102376 |  |  | 0.3536397 | 0.1076439 | 0.3865103 | 0.1077428 | 0.4223329 | 0.1076734
[5 empty] | 1.1926 | 0.1109927 |  |  | 0.3597041 | 0.1083811 | 0.3867447 | 0.1084807 | 0.4199391 | 0.1084109
[5 empty] | 1.182332 | 0.1117478 |  |  | 0.3606284 | 0.1091184 | 0.389745 | 0.1092187 | 0.4215167 | 0.1091484
[5 empty] | 1.226145 | 0.1125028 |  |  | 0.3626075 | 0.1098557 | 0.3909054 | 0.1099567 | 0.4238597 | 0.1098859
[5 empty] | 1.130033 | 0.1132579 |  |  | 0.3623365 | 0.110593 | 0.3939207 | 0.1106946 | 0.4295623 | 0.1106234
[5 empty] | 1.203989 | 0.1140129 |  |  | 0.3633105 | 0.1113303 | 0.4014854 | 0.1114326 | 0.4295185 | 0.1113608
[5 empty] | 1.261004 | 0.114768 |  |  | 0.3664244 | 0.1120676 | 0.3968939 | 0.1121706 | 0.4342223 | 0.1120983
[5 empty] | 1.117071 | 0.115523 |  |  | 0.3715732 | 0.1128049 | 0.3999408 | 0.1129085 | 0.4319677 | 0.1128358
[5 empty] | 1.165183 | 0.1162781 |  |  | 0.3723521 | 0.1135422 | 0.4040207 | 0.1136465 | 0.4393489 | 0.1135733
[5 empty] | 1.254333 | 0.1170331 |  |  | 0.3740558 | 0.1142794 | 0.406028 | 0.1143845 | 0.4371599 | 0.1143108
[5 empty] | 1.251513 | 0.1177882 |  |  | 0.3772796 | 0.1150167 | 0.4087574 | 0.1151224 | 0.4457948 | 0.1150483
[5 empty] | 1.208715 | 0.1185432 |  |  | 0.3801184 | 0.115754 | 0.4091033 | 0.1158604 | 0.4472475 | 0.1157858
[5 empty] | 1.280932 | 0.1192983 |  |  | 0.3810672 | 0.1164913 | 0.4156604 | 0.1165984 | 0.4491123 | 0.1165233
[5 empty] | 1.154157 | 0.1200533 |  |  | 0.3841211 | 0.1172286 | 0.417123 | 0.1173363 | 0.448783 | 0.1172608
[5 empty] | 1.260382 | 0.1208084 |  |  | 0.386475 | 0.1179659 | 0.4194859 | 0.1180743 | 0.4557538 | 0.1179982
[5 empty] | 1.162671 | 0.1215634 |  |  | 0.3847702 | 0.1187032 | 0.4237936 | 0.1188122 | 0.4556759 | 0.1187357
[5 empty] | 1.164167 | 0.1223185 |  |  | 0.3887037 | 0.1194405 | 0.4264534 | 0.1195502 | 0.4603643 | 0.1194732
[5 empty] | 1.206878 | 0.1230735 |  |  | 0.3936793 | 0.1201777 | 0.4255698 | 0.1202882 | 0.4590231 | 0.1202107
[5 empty] | 1.194803 | 0.1238286 |  |  | 0.3931977 | 0.120915 | 0.4291433 | 0.1210261 | 0.466053 | 0.1209482
[5 empty] | 1.173944 | 0.1245836 |  |  | 0.3985595 | 0.1216523 | 0.4340745 | 0.1217641 | 0.4699546 | 0.1216857
[5 empty] | 1.182301 | 0.1253387 |  |  | 0.3987654 | 0.1223896 | 0.4333643 | 0.1225021 | 0.4690287 | 0.1224232
[5 empty] | 1.201875 | 0.1260937 |  |  | 0.4002161 | 0.1231269 | 0.4369131 | 0.12324 | 0.4733759 | 0.1231607
[5 empty] | 1.228667 | 0.1268488 |  |  | 0.4094121 | 0.1238642 | 0.4446217 | 0.123978 | 0.481497 | 0.1238982
[5 empty] | 1.277679 | 0.1276039 |  |  | 0.4102541 | 0.1246015 | 0.4466908 | 0.124716 | 0.4805925 | 0.1246356
[5 empty] | 1.22991 | 0.1283589 |  |  | 0.4122428 | 0.1253387 | 0.4505209 | 0.1254539 | 0.4833633 | 0.1253731
[5 empty] | 1.285362 | 0.129114 |  |  | 0.4146787 | 0.126076 | 0.4529128 | 0.1261919 | 0.4892099 | 0.1261106
[5 empty] | 1.192036 | 0.129869 |  |  | 0.4186627 | 0.1268133 | 0.460567 | 0.1269299 | 0.4935332 | 0.1268481
[5 empty] | 1.294932 | 0.1306241 |  |  | 0.4237952 | 0.1275506 | 0.4610842 | 0.1276678 | 0.5029336 | 0.1275856
[5 empty] | 1.358051 | 0.1313791 |  |  | 0.427677 | 0.1282879 | 0.4660652 | 0.1284058 | 0.505012 | 0.1283231
[5 empty] | 1.255395 | 0.1321342 |  |  | 0.4306086 | 0.1290252 | 0.4743105 | 0.1291437 | 0.5106691 | 0.1290606
[5 empty] | 1.348963 | 0.1328892 |  |  | 0.4374908 | 0.1297625 | 0.4767208 | 0.1298817 | 0.5152054 | 0.1297981
[5 empty] | 1.313758 | 0.1336443 |  |  | 0.4397242 | 0.1304998 | 0.4835967 | 0.1306197 | 0.5177217 | 0.1305356
[5 empty] | 1.360779 | 0.1343993 |  |  | 0.4436093 | 0.131237 | 0.486239 | 0.1313576 | 0.5252188 | 0.131273
[5 empty] | 1.351029 | 0.1351544 |  |  | 0.452647 | 0.1319743 | 0.4951482 | 0.1320956 | 0.5336972 | 0.1320105
[5 empty] | 1.254506 | 0.1359094 |  |  | 0.4553377 | 0.1327116 | 0.497825 | 0.1328336 | 0.5394576 | 0.132748
[5 empty] | 1.404214 | 0.1366645 |  |  | 0.4636823 | 0.1334489 | 0.5009703 | 0.1335715 | 0.5405012 | 0.1334855
[5 empty] | 1.299443 | 0.1374195 |  |  | 0.4654697 | 0.1341862 | 0.5062947 | 0.1343095 | 0.5502629 | 0.134223
[5 empty] | 1.410424 | 0.1381746 |  |  | 0.4751615 | 0.1349235 | 0.5155703 | 0.1350475 | 0.5579224 | 0.1349605
[5 empty] | 1.348123 | 0.1389296 |  |  | 0.4798358 | 0.1356608 | 0.5237733 | 0.1357854 | 0.5637537 | 0.135698
[5 empty] | 1.375509 | 0.1396847 |  |  | 0.4842707 | 0.136398 | 0.5320799 | 0.1365234 | 0.5716311 | 0.1364355
[5 empty] | 1.385548 | 0.1404397 |  |  | 0.4913444 | 0.1371353 | 0.538166 | 0.1372614 | 0.5820287 | 0.137173
[5 empty] | 1.442208 | 0.1411948 |  |  | 0.5007349 | 0.1378726 | 0.5495079 | 0.1379993 | 0.5888206 | 0.1379104
[5 empty] | 1.447458 | 0.1419498 |  |  | 0.5098204 | 0.1386099 | 0.5543818 | 0.1387373 | 0.603081 | 0.1386479
[5 empty] | 1.499263 | 0.1427049 |  |  | 0.5211791 | 0.1393472 | 0.5675636 | 0.1394752 | 0.6149841 | 0.1393854
[5 empty] | 1.470592 | 0.1434599 |  |  | 0.525689 | 0.1400845 | 0.5723297 | 0.1402132 | 0.624004 | 0.1401229
[5 empty] | 1.449413 | 0.144215 |  |  | 0.5342283 | 0.1408218 | 0.5874561 | 0.1409512 | 0.6358148 | 0.1408604
[5 empty] | 1.539692 | 0.1449701 |  |  | 0.5487751 | 0.1415591 | 0.5947189 | 0.1416891 | 0.6417908 | 0.1415979
[5 empty] | 1.498397 | 0.1457251 |  |  | 0.5542075 | 0.1422963 | 0.6061943 | 0.1424271 | 0.654606 | 0.1423354
[5 empty] | 1.508496 | 0.1464802 |  |  | 0.5684036 | 0.1430336 | 0.6179584 | 0.1431651 | 0.6705346 | 0.1430729
[5 empty] | 1.545956 | 0.1472352 |  |  | 0.5751416 | 0.1437709 | 0.6261874 | 0.143903 | 0.6843508 | 0.1438104
[5 empty] | 1.579744 | 0.1479903 |  |  | 0.5873997 | 0.1445082 | 0.6426574 | 0.144641 | 0.6906287 | 0.1445478
[5 empty] | 1.474829 | 0.1487453 |  |  | 0.5972558 | 0.1452455 | 0.6538445 | 0.145379 | 0.7092425 | 0.1452853
[5 empty] | 1.638178 | 0.1495004 |  |  | 0.6117882 | 0.1459828 | 0.6675249 | 0.1461169 | 0.7232663 | 0.1460228
[5 empty] | 1.574757 | 0.1502554 |  |  | 0.618575 | 0.1467201 | 0.6791746 | 0.1468549 | 0.7331742 | 0.1467603