## 1
Общество с ограниченной ответственностью "Инженерная геология" (ООО "ИнжГео") | [11 empty] | Общество с ограниченной ответственностью "Инженерная геология" (ООО "ИнжГео")
Юр. адрес: 117279, г. Москва, ул. Миклухо-Маклая, 36 а, этаж 5, пом. XXIII к. 76-84 | [11 empty] | Юр. адрес: 117279, г. Москва, ул. Миклухо-Маклая, 36 а, этаж 5, пом. XXIII к. 76-84 | [8 empty] | нагр |  |  | X0 | Y0 | R |  | нагр |  |  |  | X0 | Y0 | R | нагр |  |  |  | X0 | Y0 | R |  | нагр |  |  |  | X0 | Y0 | R
Телефон/факс +7 (495) 132-30-00, Адрес электронной почты inbox@inj-geo.ru | [11 empty] | Телефон/факс +7 (495) 132-30-00, Адрес электронной почты inbox@inj-geo.ru | [12 empty] | 0 | [7 empty] | 0 | [6 empty] | 0 | [7 empty] | 0
[21 empty] | девиатор | [6 empty] | девиатор | [6 empty] | девиатор | [7 empty] | девиатор
Испытательная лаборатория ООО «ИнжГео» | [11 empty] | Испытательная лаборатория ООО «ИнжГео» | [8 empty] | x0 | Угол | X | Y |  |  |  | x0 |  | Угол | X | Y |  |  | x0 |  | Угол | X | Y |  |  |  | x0 |  | Угол | X | Y
Адрес места осуществления деятельности лаборатории: г. Москва, просп. Вернадского, д. 51, стр. 1 | [11 empty] | Адрес места осуществления деятельности лаборатории: г. Москва, просп. Вернадского, д. 51, стр. 1 | [9 empty] | 0 | [7 empty] | 0 | [6 empty] | 0 | [7 empty] | 0
Телефон +7(910)4557682, E-mail: slg85@mail.ru | [11 empty] | Телефон +7(910)4557682, E-mail: slg85@mail.ru | [9 empty] | 5 | [7 empty] | 5 | [6 empty] | 5 | [7 empty] | 5
[22 empty] | 10 | [7 empty] | 10 | [6 empty] | 10 | [7 empty] | 10
[12 empty] | Протокол испытаний № 13-63/73 от 10-01-2023 | [9 empty] | 15 | [7 empty] | 15 | [6 empty] | 15 | [7 empty] | 15
[22 empty] | 20 | [7 empty] | 20 | [6 empty] | 20 | [7 empty] | 20
[12 empty] | Наименование и адрес заказчика: Переход трубопровода через р. Енисей | [9 empty] | 25 | [7 empty] | 25 | [6 empty] | 25 | [7 empty] | 25
[12 empty] | Наименование объекта: ООО Регионстрой | [9 empty] | 30 | [7 empty] | 30 | [6 empty] | 30 | [7 empty] | 30
Наименование используемого метода/методики: ГОСТ 12248.4-2020 | [11 empty] | Наименование используемого метода/методики: ГОСТ 12248.3-2020 | [9 empty] | 35 | [7 empty] | 35 | [6 empty] | 35 | [7 empty] | 35
Условия проведения испытания: температура окружающей среды (18 - 25)0С, влажность воздуха (40 - 75)% | [11 empty] | Условия проведения испытания: температура окружающей среды (18 - 25)0С, влажность воздуха (40 - 75)% | [9 empty] | 40 | [7 empty] | 40 | [6 empty] | 40 | [7 empty] | 40
[12 empty] | Дата получение объекта подлежащего испытаниям: 14-12-2022 | [9 empty] | 45 | [7 empty] | 45 | [6 empty] | 45 | [7 empty] | 45
[12 empty] | Дата испытания: 25.10.2022-19.11.2073 | [9 empty] | 50 | [7 empty] | 50 | [6 empty] | 50 | [7 empty] | 50
[22 empty] | 55 | [7 empty] | 55 | [6 empty] | 55 | [7 empty] | 55
Испытание грунтов методом трехосного сжатия | [11 empty] | Испытание грунтов методом трехосного сжатия | [9 empty] | 60 | [7 empty] | 60 | [6 empty] | 60 | [7 empty] | 60
[22 empty] | 65 | [7 empty] | 65 | [6 empty] | 65 | [7 empty] | 65
Лабораторный номер: | [6 empty] | We, д.е. = |  |  |  |  | Лабораторный номер: |  | 1108 |  |  |  | We, д.е. = | 0.582144662 |  |  | 70 | [7 empty] | 70 | [6 empty] | 70 | [7 empty] | 70
Номер скважины: | [6 empty] | ρ, г/см3 = |  |  |  |  | Номер скважины: |  | BH-027 |  |  |  | ρ, г/см3 = | 1.53 |  |  | 75 | [7 empty] | 75 | [6 empty] | 75 | [7 empty] | 75
Глубина отбора, м: | [6 empty] | ρs, г/см3 = |  |  |  |  | Глубина отбора, м: |  | 0.6 |  |  |  | ρs, г/см3 = | 2.7 |  |  | 80 | [7 empty] | 80 | [6 empty] | 80 | [7 empty] | 80
Наименование грунта: | [6 empty] | e, д.е. = |  |  |  |  | Наименование грунта: |  | Суглинок, после оттаивания текучий, легкий пылеватый |  |  |  | e, д.е. = | 1.79202 |  |  | 85 | [7 empty] | 85 | [6 empty] | 85 | [7 empty] | 85
Схема проведения опыта: | [6 empty] | IL, д.е. = |  |  |  |  | Схема проведения опыта: |  | КД |  |  |  | IL, д.е. = | 3.081 |  |  | 90 | [7 empty] | 90 | [6 empty] | 90 | [7 empty] | 90
[22 empty] | 95 | [7 empty] | 95 | [6 empty] | 95 | [7 empty] | 95
[22 empty] | 100 | [7 empty] | 100 | [6 empty] | 100 | [7 empty] | 100
Результаты испытаний | [11 empty] | Результаты испытаний | [9 empty] | 105 | [7 empty] | 105 | [6 empty] | 105 | [7 empty] | 105
[22 empty] | 110 | [7 empty] | 110 | [6 empty] | 110 | [7 empty] | 110
[22 empty] | 115 | [7 empty] | 115 | [6 empty] | 115 | [7 empty] | 115
[22 empty] | 120 | [7 empty] | 120 | [6 empty] | 120 | [7 empty] | 120
[22 empty] | 125 | [7 empty] | 125 | [6 empty] | 125 | [7 empty] | 125
[22 empty] | 130 | [7 empty] | 130 | [6 empty] | 130 | [7 empty] | 130
[22 empty] | 135 | [7 empty] | 135 | [6 empty] | 135 | [7 empty] | 135
[22 empty] | 140 | [7 empty] | 140 | [6 empty] | 140 | [7 empty] | 140
[22 empty] | 145 | [7 empty] | 145 | [6 empty] | 145 | [7 empty] | 145
[22 empty] | 150 | [7 empty] | 150 | [6 empty] | 150 | [7 empty] | 150
[22 empty] | 155 | [7 empty] | 155 | [6 empty] | 155 | [7 empty] | 155
[22 empty] | 160 | [7 empty] | 160 | [6 empty] | 160 | [7 empty] | 160
[22 empty] | 165 | [7 empty] | 165 | [6 empty] | 165 | [7 empty] | 165
[22 empty] | 170 | [7 empty] | 170 | [6 empty] | 170 | [7 empty] | 170
[22 empty] | 175 | [7 empty] | 175 | [6 empty] | 175 | [7 empty] | 175
[22 empty] | 180 | [7 empty] | 180 | [6 empty] | 180 | [7 empty] | 180
[13 empty] | Давление в камере, Мпа σ3 | Вертикальная нагрузка, Мпа σ1 | Поровое давление, Мпа u
| K0, д.е. | 0.6744318 |  |  |  |  | Коэфф. Точки | [5 empty] | 1 | 2.004714 | [5 empty] | 1 | [6 empty] | σ3,кПа | σ1,кПа | u, кПа |  |  |  | 4
| q_zg, МПа | 0.6744318 | [10 empty] | 1.1 | 2.201259 | [27 empty] | δ3, Мпа | δ1-δ3, МПа | δ1, МПа | δ1, КПа
|  |  | Модуль деформации, МПа: | [9 empty] | 1.2 | 2.397805 | [21 empty] | С, МПа:
|  |  | Е0= |  | Точки модуля (полное напр.), МПа |  |  |  | 0.6744318 | 1.079091 | [25 empty] | φ, град:
|  |  | E50 = |  | qf (полное напр.), МПа |  |  |  | 1.364193 | [26 empty] | E, Мпа
|  |  | Коэф. Поперечной деформации, ϑ = | [9 empty] | Эффективные значения угла внутреннего трения и удельного сцепления ϕ', С' | [13 empty] | x | 0
[13 empty] | ϕ', град. = | 19 | [12 empty] | y |  |  |  | С, кПа | φ,°
[13 empty] | С', МПа = | 0.014
| Исполнитель: | [6 empty] | Морозов Д.С. |  |  |  |  | Исполнитель: |  |  |  |  | Морозов Д.С.
| Начальник исп. лаборатории: | [6 empty] | Семиколенова Л.Г. |  |  |  |  | Начальник исп. лаборатории: |  |  |  |  | Семиколенова Л.Г.
Лист 1 , всего листов 2 | [11 empty] | Лист 2 , всего листов 2
Частичное воспроизведение протокола испытаний без письменного разрешения ООО «ИнжГео» ЗАПРЕЩАЕТСЯ | [11 empty] | Частичное воспроизведение протокола испытаний без письменного разрешения ООО «ИнжГео» ЗАПРЕЩАЕТСЯ
[5 empty] | второй график |  | первый график | [9 empty] | К Пуассона
dev50 | epsE50 | ind | devE0 | epsE0 | dev | eps | sigma |  | dev1 | eps1 | dev2 | eps2 | dev3 | eps3 |  | Глины
0.3641932 | 0.007677638 |  |  |  | 0 | 0 |  |  | 0.022 | 0.0002782722 | 0 | 0 | 0 | 0 |  | < 0 | 0,20-0,30
ind |  |  |  |  | 0.03592863 | 0.0007477288 |  |  | 0.0430402 | 0.0007563152 | 0.07044967 | 0.0007535605 | 0.08516476 | 0.0007557814 |  | 0-0,25 | 0,30-0,38
2 |  |  |  |  | 0.1298017 | 0.001495458 |  |  | 0.09478815 | 0.00151263 | 0.158 | 0.001666806 | 0.1865768 | 0.001511563 |  | 0,25< | 0,38-0,45
E0 |  |  |  |  | 0.2023296 | 0.002559213 |  |  | 0.1382455 | 0.002268945 | 0.1961276 | 0.002260681 | 0.2638733 | 0.002267344 |  | Суглинки | 0,35-0,37
epsE0 | devE0 |  |  |  | 0.1530923 | 0.002990915 |  |  | 0.1818042 | 0.003025261 | 0.2371343 | 0.003014242 | 0.3441914 | 0.003023126 |  | Пески и супеси | 0,30-0,35
0.002559213 | 0.2023296 |  |  |  | 0.2161035 | 0.003738644 |  |  | 0.2253562 | 0.003781576 | 0.281263 | 0.003767802 | 0.3975684 | 0.003778907
[5 empty] | 0.2083781 | 0.004486373 |  |  | 0.2612936 | 0.004537891 | 0.3285171 | 0.004521363 | 0.467 | 0.004873728
График E50 |  | График E |  |  | 0.2693168 | 0.005234102 |  |  | 0.2924083 | 0.005294206 | 0.3629999 | 0.005274923 | 0.471612 | 0.00529047
eps | q | sigma |  |  | 0.2983205 | 0.00598183 |  |  | 0.3331922 | 0.006050521 | 0.4053146 | 0.006028484 | 0.5045832 | 0.006046252
Горизонтальная линия E50 |  | Касательная |  |  | 0.2767902 | 0.006729559 |  |  | 0.3658375 | 0.006806836 | 0.4398646 | 0.006782044 | 0.5177118 | 0.006802033
0 |  | a | b |  | 0.3641932 | 0.007677638 |  |  | 0.392836 | 0.007563152 | 0.4711531 | 0.007535605 | 0.5346145 | 0.007557814
|  |  | 0 |  | 0.3471155 | 0.008225017 |  |  | 0.4188797 | 0.008319467 | 0.4954834 | 0.008289165 | 0.5465084 | 0.008313596
Вертикальная линия E50 |  | p1 и p2 |  |  | 0.335948 | 0.008972745 |  |  | 0.4464607 | 0.009075782 | 0.5235589 | 0.009042726 | 0.5620103 | 0.009069377
| 0 | 0 |  |  | 0.3816654 | 0.009720474 |  |  | 0.4782708 | 0.009832097 | 0.5506297 | 0.009681358 | 0.5836372 | 0.009825159
[5 empty] | 0.3592524 | 0.0104682 |  |  | 0.5023568 | 0.0105903 | 0.5743318 | 0.01054985 | 0.5989027 | 0.01041716
Касательная линия E50 |  |  |  |  | 0.4126936 | 0.01121593 |  |  | 0.5213264 | 0.01134473 | 0.5904735 | 0.01130341 | 0.6158986 | 0.01133672
0 | 0 | Горизонтальная 1 |  |  | 0.4119737 | 0.01196366 |  |  | 0.5414063 | 0.01210104 | 0.6157984 | 0.01205697 | 0.6390807 | 0.0120925
[5 empty] | 0.4130773 | 0.01271139 |  |  | 0.5638052 | 0.01285736 | 0.6372721 | 0.01281053 | 0.6483207 | 0.01284828
Горизонтальная линия qкр |  |  |  |  | 0.407989 | 0.01345912 |  |  | 0.5812869 | 0.01361367 | 0.6616606 | 0.01356409 | 0.6749347 | 0.01360407
Горизонтальная линия q |  | Горизонтальная 2 |  |  | 0.4346937 | 0.01420685 |  |  | 0.6032146 | 0.01436999 | 0.6832296 | 0.01431765 | 0.6921391 | 0.01435985
0 |  | 0 |  |  | 0.4381758 | 0.01495458 |  |  | 0.6285521 | 0.0151263 | 0.7122448 | 0.01507121 | 0.7131503 | 0.01511563
[5 empty] | 0.46842 | 0.0157023 |  |  | 0.6499629 | 0.01588262 | 0.7294721 | 0.01582477 | 0.7451845 | 0.01587141
Вертикальная линия q |  |  |  |  | 0.5164111 | 0.01645003 |  |  | 0.6656104 | 0.01663893 | 0.7560774 | 0.01657833 | 0.764458 | 0.01662719
| 0 |  |  |  | 0.4941336 | 0.01719776 |  |  | 0.6861582 | 0.01739525 | 0.7768263 | 0.01733189 | 0.785087 | 0.01738297
[5 empty] | 0.4905722 | 0.01794549 |  |  | 0.7068698 | 0.01815156 | 0.7938847 | 0.01808545 | 0.808888 | 0.01813875
[5 empty] | 0.5287116 | 0.01869322 |  |  | 0.7281088 | 0.01890788 | 0.8209183 | 0.01883901 | 0.8270772 | 0.01889454
[5 empty] | 0.5335364 | 0.01944095 |  |  | 0.7460387 | 0.01966419 | 0.8330931 | 0.01959257 | 0.8484709 | 0.01965032
[5 empty] | 0.5890313 | 0.02018868 |  |  | 0.765423 | 0.02042051 | 0.8615747 | 0.02034613 | 0.8712854 | 0.0204061
[5 empty] | 0.5851808 | 0.02093641 |  |  | 0.7820252 | 0.02117682 | 0.8719289 | 0.02109969 | 0.902637 | 0.02116188
[5 empty] | 0.5689698 | 0.02168413 |  |  | 0.8031089 | 0.02193314 | 0.8956217 | 0.02185325 | 0.9213421 | 0.02191766
[5 empty] | 0.5553828 | 0.02243186 |  |  | 0.8210377 | 0.02268945 | 0.9080186 | 0.02260681 | 0.9441168 | 0.02267344
[5 empty] | 0.5604045 | 0.02317959 |  |  | 0.838075 | 0.02344577 | 0.9267857 | 0.02336037 | 0.9687775 | 0.02342922
[5 empty] | 0.5780195 | 0.02392732 |  |  | 0.8536843 | 0.02420209 | 0.9427885 | 0.02411393 | 0.9918405 | 0.02418501
[5 empty] | 0.6182126 | 0.02467505 |  |  | 0.8732293 | 0.0249584 | 0.9648931 | 0.0248675 | 1.010522 | 0.02494079
[5 empty] | 0.5909682 | 0.02542278 |  |  | 0.8886734 | 0.02571472 | 0.972565 | 0.02562106 | 1.031739 | 0.02569657
[5 empty] | 0.6362712 | 0.02617051 |  |  | 0.8958802 | 0.02647103 | 0.9963702 | 0.02637462 | 1.051906 | 0.02645235
[5 empty] | 0.6051062 | 0.02691824 |  |  | 0.9130131 | 0.02722735 | 1.002074 | 0.02712818 | 1.064242 | 0.02720813
[5 empty] | 0.6774577 | 0.02766597 |  |  | 0.9249358 | 0.02798366 | 1.022143 | 0.02788174 | 1.085661 | 0.02796391
[5 empty] | 0.6333105 | 0.02841369 |  |  | 0.9335118 | 0.02873998 | 1.027643 | 0.0286353 | 1.09558 | 0.02871969
[5 empty] | 0.6586493 | 0.02916142 |  |  | 0.9445045 | 0.02949629 | 1.041539 | 0.02938886 | 1.116715 | 0.02947548
[5 empty] | 0.6874586 | 0.02990915 |  |  | 0.9558776 | 0.03025261 | 1.056498 | 0.03014242 | 1.124883 | 0.03023126
[5 empty] | 0.6457231 | 0.03065688 |  |  | 0.9657945 | 0.03100892 | 1.058384 | 0.03089598 | 1.138301 | 0.03098704
[5 empty] | 0.6654275 | 0.03140461 |  |  | 0.9701187 | 0.03176524 | 1.068664 | 0.03164954 | 1.150883 | 0.03174282
[5 empty] | 0.6745565 | 0.03215234 |  |  | 0.9797139 | 0.03252155 | 1.073804 | 0.0324031 | 1.168347 | 0.0324986
[5 empty] | 0.7170947 | 0.03290007 |  |  | 0.9886436 | 0.03327787 | 1.078769 | 0.03315666 | 1.174909 | 0.03325438
[5 empty] | 0.6930267 | 0.0336478 |  |  | 0.9963712 | 0.03403418 | 1.090725 | 0.03391022 | 1.176185 | 0.03401016
[5 empty] | 0.6573372 | 0.03439552 |  |  | 0.9918603 | 0.0347905 | 1.093938 | 0.03466378 | 1.181092 | 0.03476595
[5 empty] | 0.6730108 | 0.03514325 |  |  | 1.000774 | 0.03554681 | 1.092675 | 0.03541734 | 1.186746 | 0.03552173
[5 empty] | 0.7283864 | 0.03589098 |  |  | 1.004714 | 0.03630313 | 1.101259 | 0.0361709 | 1.197805 | 0.03627751
[5 empty] | 0.6833862 | 0.03663871 |  |  | 1.003624 | 0.03705944 | 1.097215 | 0.03692446 | 1.194811 | 0.03703329
[5 empty] | 0.6691704 | 0.03738644 |  |  | 0.9960821 | 0.03781576 | 1.096524 | 0.03767802 | 1.186567 | 0.03778907
[5 empty] | 0.6995158 | 0.03813417 |  |  | 1.000147 | 0.03857207 | 1.09147 | 0.03843158 | 1.187812 | 0.03854485
[5 empty] | 0.6794423 | 0.0388819 |  |  | 1.000445 | 0.03932839 | 1.096784 | 0.03918514 | 1.185176 | 0.03930063
[5 empty] | 0.6789696 | 0.03962963 |  |  | 0.9950042 | 0.0400847 | 1.087795 | 0.0399387 | 1.181993 | 0.04005642
[5 empty] | 0.6951176 | 0.04037735 |  |  | 0.9944504 | 0.04084102 | 1.082433 | 0.04069227 | 1.175295 | 0.0408122
[5 empty] | 0.717906 | 0.04112508 |  |  | 0.990511 | 0.04159733 | 1.088229 | 0.04144583 | 1.178514 | 0.04156798
[5 empty] | 0.6913547 | 0.04187281 |  |  | 0.9836131 | 0.04235365 | 1.083413 | 0.04219939 | 1.168883 | 0.04232376
[5 empty] | 0.6664835 | 0.04262054 |  |  | 0.9803837 | 0.04310996 | 1.069814 | 0.04295295 | 1.171334 | 0.04307954
[5 empty] | 0.6493122 | 0.04336827 |  |  | 0.9750498 | 0.04386628 | 1.063563 | 0.04370651 | 1.159599 | 0.04383532
[5 empty] | 0.6378606 | 0.044116 |  |  | 0.9683383 | 0.04462259 | 1.05839 | 0.04446007 | 1.158012 | 0.04459111
[5 empty] | 0.6341484 | 0.04486373 |  |  | 0.9619764 | 0.04537891 | 1.054024 | 0.04521363 | 1.148104 | 0.04534689
[5 empty] | 0.6371955 | 0.04561146 |  |  | 0.9562911 | 0.04613522 | 1.053497 | 0.04596719 | 1.137407 | 0.04610267
[5 empty] | 0.6750216 | 0.04635918 |  |  | 0.9513092 | 0.04689154 | 1.048237 | 0.04672075 | 1.137354 | 0.04685845
[5 empty] | 0.6316467 | 0.04710691 |  |  | 0.948558 | 0.04764786 | 1.032676 | 0.04747431 | 1.132778 | 0.04761423
[5 empty] | 0.6650904 | 0.04785464 |  |  | 0.9386643 | 0.04840417 | 1.028442 | 0.04822787 | 1.116911 | 0.04837001
[5 empty] | 0.6233726 | 0.04860237 |  |  | 0.9339552 | 0.04916049 | 1.018667 | 0.04898143 | 1.114685 | 0.04912579
[5 empty] | 0.6495131 | 0.0493501 |  |  | 0.9295578 | 0.0499168 | 1.013481 | 0.04973499 | 1.107533 | 0.04988158
[5 empty] | 0.6105317 | 0.05009783 |  |  | 0.923299 | 0.05067312 | 1.010812 | 0.05048855 | 1.091687 | 0.05063736
[5 empty] | 0.6294481 | 0.05084556 |  |  | 0.9073058 | 0.05142943 | 0.9971923 | 0.05124211 | 1.087579 | 0.05139314
[5 empty] | 0.6192823 | 0.05159329 |  |  | 0.9073053 | 0.05218575 | 0.9906508 | 0.05199567 | 1.079842 | 0.05214892
[5 empty] | 0.6230539 | 0.05234102 |  |  | 0.8931245 | 0.05294206 | 0.9865179 | 0.05274923 | 1.064709 | 0.0529047
[5 empty] | 0.6247828 | 0.05308874 |  |  | 0.8851904 | 0.05369838 | 0.9786236 | 0.05350279 | 1.06331 | 0.05366048
[5 empty] | 0.6124888 | 0.05383647 |  |  | 0.8775299 | 0.05445469 | 0.9702981 | 0.05425635 | 1.05228 | 0.05441626
[5 empty] | 0.6081917 | 0.0545842 |  |  | 0.8719703 | 0.05521101 | 0.9601713 | 0.05500991 | 1.039451 | 0.05517205
[5 empty] | 0.5759113 | 0.05533193 |  |  | 0.8626383 | 0.05596732 | 0.9519734 | 0.05576347 | 1.039454 | 0.05592783
[5 empty] | 0.6006674 | 0.05607966 |  |  | 0.8608611 | 0.05672364 | 0.9400344 | 0.05651703 | 1.020822 | 0.05668361
[5 empty] | 0.6004798 | 0.05682739 |  |  | 0.8484657 | 0.05747995 | 0.9375843 | 0.0572706 | 1.017788 | 0.05743939
[5 empty] | 0.5963683 | 0.05757512 |  |  | 0.8487791 | 0.05823627 | 0.9253534 | 0.05802416 | 1.002684 | 0.05819517
[5 empty] | 0.5743526 | 0.05832285 |  |  | 0.8378283 | 0.05899258 | 0.9196715 | 0.05877772 | 1.000142 | 0.05895095
[5 empty] | 0.6074527 | 0.05907057 |  |  | 0.8343403 | 0.0597489 | 0.9125689 | 0.05953128 | 0.9939955 | 0.05970673
[5 empty] | 0.5776882 | 0.0598183 |  |  | 0.8275422 | 0.06050521 | 0.9063756 | 0.06028484 | 0.9782757 | 0.06046252
[5 empty] | 0.5710791 | 0.06056603 |  |  | 0.8212609 | 0.06126153 | 0.9004215 | 0.0610384 | 0.9709155 | 0.0612183
[5 empty] | 0.5886451 | 0.06131376 |  |  | 0.8102235 | 0.06201784 | 0.8943369 | 0.06179196 | 0.9650473 | 0.06197408
[5 empty] | 0.5374059 | 0.06206149 |  |  | 0.8025569 | 0.06277416 | 0.8790518 | 0.06254552 | 0.9600034 | 0.06272986
[5 empty] | 0.5383815 | 0.06280922 |  |  | 0.7981883 | 0.06353047 | 0.8742962 | 0.06329908 | 0.9522162 | 0.06348564
[5 empty] | 0.5205916 | 0.06355695 |  |  | 0.7933446 | 0.06428679 | 0.8664003 | 0.06405264 | 0.9420181 | 0.06424142
[5 empty] | 0.554056 | 0.06430468 |  |  | 0.7923528 | 0.0650431 | 0.8635941 | 0.0648062 | 0.9462416 | 0.0649972
[5 empty] | 0.5467945 | 0.0650524 |  |  | 0.79054 | 0.06579942 | 0.8633076 | 0.06555976 | 0.937519 | 0.06575299
[5 empty] | 0.5107881 | 0.06580013 |  |  | 0.7785748 | 0.06655573 | 0.8555109 | 0.06631332 | 0.934314 | 0.06650877
[5 empty] | 0.5107809 | 0.06654786 |  |  | 0.7799997 | 0.06731205 | 0.8566095 | 0.06706688 | 0.9209987 | 0.06726455
[5 empty] | 0.4997274 | 0.06729559 |  |  | 0.7679563 | 0.06806836 | 0.8436336 | 0.06782044 | 0.9155018 | 0.06802033
[5 empty] | 0.5236334 | 0.06804332 |  |  | 0.7672533 | 0.06882468 | 0.8388926 | 0.068574 | 0.9143336 | 0.06877611
[5 empty] | 0.549505 | 0.06879105 |  |  | 0.7648992 | 0.06958099 | 0.8345959 | 0.06932756 | 0.9142043 | 0.06953189
[5 empty] | 0.495348 | 0.06953878 |  |  | 0.7622027 | 0.07033731 | 0.828253 | 0.07008112 | 0.9089243 | 0.07028767
[5 empty] | 0.5341686 | 0.07028651 |  |  | 0.7510723 | 0.07109362 | 0.8323732 | 0.07083468 | 0.8998037 | 0.07104346
[5 empty] | 0.4849725 | 0.07103424 |  |  | 0.7484165 | 0.07184994 | 0.816766 | 0.07158824 | 0.898053 | 0.07179924
[5 empty] | 0.5197659 | 0.07178196 |  |  | 0.7482441 | 0.07260626 | 0.8188409 | 0.0723418 | 0.8885823 | 0.07255502
[5 empty] | 0.5045546 | 0.07252969 |  |  | 0.7373636 | 0.07336257 | 0.8096072 | 0.07309537 | 0.877802 | 0.0733108
[5 empty] | 0.4903446 | 0.07327742 |  |  | 0.7382836 | 0.07411889 | 0.8030744 | 0.07384893 | 0.8740223 | 0.07406658
[5 empty] | 0.5281419 | 0.07402515 |  |  | 0.7285127 | 0.0748752 | 0.8058518 | 0.07460249 | 0.8678535 | 0.07482236
[5 empty] | 0.5239524 | 0.07477288 |  |  | 0.7242594 | 0.07563152 | 0.801549 | 0.07535605 | 0.8617059 | 0.07557814
[5 empty] | 0.4907822 | 0.07552061 |  |  | 0.7202324 | 0.07638783 | 0.7933752 | 0.07610961 | 0.8656898 | 0.07633393
[5 empty] | 0.4776371 | 0.07626834 |  |  | 0.7165402 | 0.07714415 | 0.7879401 | 0.07686317 | 0.8542154 | 0.07708971
[5 empty] | 0.5005231 | 0.07701607 |  |  | 0.7183915 | 0.07790046 | 0.7877529 | 0.07761673 | 0.8462931 | 0.07784549
[5 empty] | 0.4564462 | 0.07776379 |  |  | 0.7052948 | 0.07865678 | 0.7768231 | 0.07837029 | 0.8483331 | 0.07860127
[5 empty] | 0.4644124 | 0.07851152 |  |  | 0.7028588 | 0.07941309 | 0.7763601 | 0.07912385 | 0.8347457 | 0.07935705
[5 empty] | 0.5154276 | 0.07925925 |  |  | 0.703592 | 0.08016941 | 0.7726733 | 0.07987741 | 0.8318412 | 0.08011283
[5 empty] | 0.4914977 | 0.08000698 |  |  | 0.696803 | 0.08092572 | 0.7648723 | 0.08063097 | 0.8355298 | 0.08086861
[5 empty] | 0.4686288 | 0.08075471 |  |  | 0.6881004 | 0.08168204 | 0.7630662 | 0.08138453 | 0.8242218 | 0.0816244
[5 empty] | 0.4618268 | 0.08150244 |  |  | 0.6929928 | 0.08243835 | 0.7559647 | 0.08213809 | 0.8242276 | 0.08238018
[5 empty] | 0.4890977 | 0.08225017 |  |  | 0.6864888 | 0.08319467 | 0.7515772 | 0.08289165 | 0.8107574 | 0.08313596
[5 empty] | 0.4954474 | 0.0829979 |  |  | 0.681897 | 0.08395098 | 0.7462129 | 0.08364521 | 0.8155214 | 0.08389174
[5 empty] | 0.4528819 | 0.08374562 |  |  | 0.6791259 | 0.0847073 | 0.7405814 | 0.08439877 | 0.8103301 | 0.08464752
[5 empty] | 0.4934071 | 0.08449335 |  |  | 0.6739843 | 0.08546361 | 0.7336922 | 0.08515233 | 0.8080935 | 0.0854033
[5 empty] | 0.4410291 | 0.08524108 |  |  | 0.6707805 | 0.08621993 | 0.7299545 | 0.08590589 | 0.7928221 | 0.08615908
[5 empty] | 0.4727537 | 0.08598881 |  |  | 0.6632234 | 0.08697624 | 0.7289779 | 0.08665945 | 0.7930261 | 0.08691487
[5 empty] | 0.432587 | 0.08673654 |  |  | 0.6629214 | 0.08773256 | 0.7256717 | 0.08741301 | 0.7868157 | 0.08767065
[5 empty] | 0.4845349 | 0.08748427 |  |  | 0.6622831 | 0.08848887 | 0.7209454 | 0.08816657 | 0.7898014 | 0.08842643
[5 empty] | 0.4806033 | 0.088232 |  |  | 0.6548171 | 0.08924519 | 0.7222084 | 0.08892013 | 0.7810932 | 0.08918221
[5 empty] | 0.4837983 | 0.08897973 |  |  | 0.6527321 | 0.0900015 | 0.7184701 | 0.0896737 | 0.7834016 | 0.08993799
[5 empty] | 0.4721257 | 0.08972745 |  |  | 0.6494365 | 0.09075782 | 0.71214 | 0.09042726 | 0.7740368 | 0.09069377
[5 empty] | 0.4455916 | 0.09047518 |  |  | 0.6527391 | 0.09151413 | 0.7152274 | 0.09118082 | 0.7720091 | 0.09144955
[5 empty] | 0.4572019 | 0.09122291 |  |  | 0.6505484 | 0.09227045 | 0.7135418 | 0.09193438 | 0.7679288 | 0.09220534
[5 empty] | 0.4619626 | 0.09197064 |  |  | 0.644973 | 0.09302676 | 0.7112927 | 0.09268794 | 0.7709061 | 0.09296112
[5 empty] | 0.4598797 | 0.09271837 |  |  | 0.6495214 | 0.09378308 | 0.7100893 | 0.0934415 | 0.7687513 | 0.0937169
[5 empty] | 0.455959 | 0.0934661 |  |  | 0.6494023 | 0.09453939 | 0.7006412 | 0.09419506 | 0.7616747 | 0.09447268
[5 empty] | 0.4602066 | 0.09421383 |  |  | 0.6406243 | 0.09529571 | 0.7033578 | 0.09494862 | 0.7601866 | 0.09522846
[5 empty] | 0.4066284 | 0.09496156 |  |  | 0.6391959 | 0.09605203 | 0.7012485 | 0.09570218 | 0.7694973 | 0.09598424
[5 empty] | 0.4602304 | 0.09570929 |  |  | 0.6410258 | 0.09680834 | 0.7056227 | 0.09645574 | 0.7592171 | 0.09674002
[5 empty] | 0.4120186 | 0.09645701 |  |  | 0.6416225 | 0.09756466 | 0.7039898 | 0.0972093 | 0.7613561 | 0.09749581
[5 empty] | 0.4179932 | 0.09720474 |  |  | 0.6407865 | 0.09832097 | 0.6983503 | 0.09796286 | 0.7597147 | 0.09825159
[5 empty] | 0.4221041 | 0.09795247 |  |  | 0.6384453 | 0.09907729 | 0.7027249 | 0.09871642 | 0.7621058 | 0.09900737
[5 empty] | 0.4313347 | 0.0987002 |  |  | 0.6391752 | 0.0998336 | 0.7024875 | 0.09946998 | 0.7631015 | 0.09976315
[5 empty] | 0.4476807 | 0.09944793 |  |  | 0.64007 | 0.1005899 | 0.7023313 | 0.1002235 | 0.7639944 | 0.1005189
[5 empty] | 0.4631378 | 0.1001957 |  |  | 0.6398238 | 0.1013462 | 0.7063497 | 0.1009771 | 0.7684773 | 0.1012747
[5 empty] | 0.4267017 | 0.1009434 |  |  | 0.6398303 | 0.1021025 | 0.7025359 | 0.1017307 | 0.7713427 | 0.1020305
[5 empty] | 0.4753683 | 0.1016911 |  |  | 0.6429834 | 0.1028589 | 0.7017833 | 0.1024842 | 0.7686835 | 0.1027863
[5 empty] | 0.4101331 | 0.1024388 |  |  | 0.6479771 | 0.1036152 | 0.704485 | 0.1032378 | 0.7662923 | 0.1035421
[5 empty] | 0.446992 | 0.1031866 |  |  | 0.6494053 | 0.1043715 | 0.7094344 | 0.1039913 | 0.7747619 | 0.1042978
[5 empty] | 0.4619406 | 0.1039343 |  |  | 0.6463617 | 0.1051278 | 0.7136248 | 0.1047449 | 0.7675848 | 0.1050536
[5 empty] | 0.4829748 | 0.104682 |  |  | 0.6521404 | 0.1058841 | 0.7132494 | 0.1054985 | 0.7798539 | 0.1058094
[5 empty] | 0.4410902 | 0.1054298 |  |  | 0.6541352 | 0.1066404 | 0.7141016 | 0.106252 | 0.7747617 | 0.1065652
[5 empty] | 0.4472825 | 0.1061775 |  |  | 0.65614 | 0.1073968 | 0.7197746 | 0.1070056 | 0.7753011 | 0.107321
[5 empty] | 0.4755476 | 0.1069252 |  |  | 0.6551488 | 0.1081531 | 0.7158616 | 0.1077591 | 0.7838647 | 0.1080767
[5 empty] | 0.485881 | 0.1076729 |  |  | 0.6570553 | 0.1089094 | 0.717956 | 0.1085127 | 0.7805452 | 0.1088325
[5 empty] | 0.4812786 | 0.1084207 |  |  | 0.6616535 | 0.1096657 | 0.7237511 | 0.1092663 | 0.7794353 | 0.1095883
[5 empty] | 0.4687361 | 0.1091684 |  |  | 0.6583373 | 0.110422 | 0.7208401 | 0.1100198 | 0.7853278 | 0.1103441
[5 empty] | 0.4832491 | 0.1099161 |  |  | 0.6686005 | 0.1111783 | 0.7288163 | 0.1107734 | 0.7840152 | 0.1110999
[5 empty] | 0.4778135 | 0.1106639 |  |  | 0.6631371 | 0.1119346 | 0.724973 | 0.1115269 | 0.7974903 | 0.1118557
[5 empty] | 0.470425 | 0.1114116 |  |  | 0.669141 | 0.112691 | 0.7303035 | 0.1122805 | 0.7939458 | 0.1126114
[5 empty] | 0.4470792 | 0.1121593 |  |  | 0.6696061 | 0.1134473 | 0.737201 | 0.1130341 | 0.7967744 | 0.1133672
[5 empty] | 0.495772 | 0.112907 |  |  | 0.6684261 | 0.1142036 | 0.7372589 | 0.1137876 | 0.8007688 | 0.114123
[5 empty] | 0.435499 | 0.1136548 |  |  | 0.6719952 | 0.1149599 | 0.7395704 | 0.1145412 | 0.8001217 | 0.1148788
[5 empty] | 0.473256 | 0.1144025 |  |  | 0.678307 | 0.1157162 | 0.7437288 | 0.1152948 | 0.8085258 | 0.1156346
[5 empty] | 0.4350386 | 0.1151502 |  |  | 0.6771556 | 0.1164725 | 0.7473274 | 0.1160483 | 0.8107738 | 0.1163903
[5 empty] | 0.4398427 | 0.115898 |  |  | 0.6870348 | 0.1172288 | 0.7436594 | 0.1168019 | 0.8179584 | 0.1171461
[5 empty] | 0.469664 | 0.1166457 |  |  | 0.6907385 | 0.1179852 | 0.7523182 | 0.1175554 | 0.8155723 | 0.1179019
[5 empty] | 0.4664982 | 0.1173934 |  |  | 0.6879606 | 0.1187415 | 0.750697 | 0.118309 | 0.8153081 | 0.1186577
[5 empty] | 0.4833409 | 0.1181411 |  |  | 0.692695 | 0.1194978 | 0.7548891 | 0.1190626 | 0.8201586 | 0.1194135
[5 empty] | 0.4471881 | 0.1188889 |  |  | 0.6889356 | 0.1202541 | 0.7625878 | 0.1198161 | 0.8198165 | 0.1201692
[5 empty] | 0.4580353 | 0.1196366 |  |  | 0.6942762 | 0.1210104 | 0.7587864 | 0.1205697 | 0.8229745 | 0.120925
[5 empty] | 0.4569182 | 0.1203843 |  |  | 0.6941695 | 0.1217667 | 0.7698429 | 0.1213232 | 0.8347957 | 0.1216808
[5 empty] | 0.50092 | 0.1211321 |  |  | 0.7048336 | 0.1225231 | 0.7713857 | 0.1220768 | 0.8307211 | 0.1224366
[5 empty] | 0.4940439 | 0.1218798 |  |  | 0.7077728 | 0.1232794 | 0.7720194 | 0.1228304 | 0.8398558 | 0.1231924
[5 empty] | 0.5202905 | 0.1226275 |  |  | 0.7096878 | 0.1240357 | 0.775245 | 0.1235839 | 0.8480006 | 0.1239482
[5 empty] | 0.4816602 | 0.1233753 |  |  | 0.7131793 | 0.124792 | 0.7832632 | 0.1243375 | 0.8423564 | 0.1247039
[5 empty] | 0.4921538 | 0.124123 |  |  | 0.7140479 | 0.1255483 | 0.781475 | 0.125091 | 0.849124 | 0.1254597
[5 empty] | 0.5177715 | 0.1248707 |  |  | 0.7172944 | 0.1263046 | 0.7850813 | 0.1258446 | 0.8524042 | 0.1262155
[5 empty] | 0.4675141 | 0.1256184 |  |  | 0.7208194 | 0.1270609 | 0.7892829 | 0.1265982 | 0.864998 | 0.1269713
[5 empty] | 0.486382 | 0.1263662 |  |  | 0.7257238 | 0.1278173 | 0.7941808 | 0.1273517 | 0.8698061 | 0.1277271
[5 empty] | 0.4893757 | 0.1271139 |  |  | 0.7340081 | 0.1285736 | 0.8016757 | 0.1281053 | 0.8674295 | 0.1284828
[5 empty] | 0.4864958 | 0.1278616 |  |  | 0.739873 | 0.1293299 | 0.8096687 | 0.1288588 | 0.8729688 | 0.1292386
[5 empty] | 0.4877428 | 0.1286094 |  |  | 0.7423194 | 0.1300862 | 0.8079605 | 0.1296124 | 0.8804251 | 0.1299944
[5 empty] | 0.5421173 | 0.1293571 |  |  | 0.7408478 | 0.1308425 | 0.8177521 | 0.130366 | 0.8893991 | 0.1307502
[5 empty] | 0.5376197 | 0.1301048 |  |  | 0.7471589 | 0.1315988 | 0.8257444 | 0.1311195 | 0.8902916 | 0.131506
[5 empty] | 0.5372506 | 0.1308525 |  |  | 0.7588535 | 0.1323552 | 0.8258381 | 0.1318731 | 0.9016036 | 0.1322618
[5 empty] | 0.5460105 | 0.1316003 |  |  | 0.7647323 | 0.1331115 | 0.8302343 | 0.1326266 | 0.9013359 | 0.1330175
[5 empty] | 0.4939001 | 0.132348 |  |  | 0.7632959 | 0.1338678 | 0.8442338 | 0.1333802 | 0.9141893 | 0.1337733
[5 empty] | 0.5669196 | 0.1330957 |  |  | 0.776245 | 0.1346241 | 0.8410375 | 0.1341338 | 0.9153646 | 0.1345291
[5 empty] | 0.5200698 | 0.1338435 |  |  | 0.7827804 | 0.1353804 | 0.8531463 | 0.1348873 | 0.9231628 | 0.1352849
[5 empty] | 0.5463512 | 0.1345912 |  |  | 0.7839028 | 0.1361367 | 0.860161 | 0.1356409 | 0.9288846 | 0.1360407
[5 empty] | 0.5487643 | 0.1353389 |  |  | 0.7938132 | 0.136893 | 0.8629827 | 0.1363944 | 0.9360314 | 0.1367964
[5 empty] | 0.5464734 | 0.1360866 |  |  | 0.7992536 | 0.1376494 | 0.8695691 | 0.137148 | 0.9503918 | 0.1375522
[5 empty] | 0.5906141 | 0.1368344 |  |  | 0.8056076 | 0.1384057 | 0.8788335 | 0.1379016 | 0.9626866 | 0.138308
[5 empty] | 0.5651677 | 0.1375821 |  |  | 0.8112486 | 0.139162 | 0.8849463 | 0.1386551 | 0.964084 | 0.1390638
[5 empty] | 0.5811155 | 0.1383298 |  |  | 0.8217503 | 0.1399183 | 0.9002783 | 0.1394087 | 0.9837522 | 0.1398196
[5 empty] | 0.5984389 | 0.1390776 |  |  | 0.8290859 | 0.1406746 | 0.9072 | 0.1401622 | 0.9931596 | 0.1405753
[5 empty] | 0.552119 | 0.1398253 |  |  | 0.8346291 | 0.1414309 | 0.9208819 | 0.1409158 | 1.003374 | 0.1413311
[5 empty] | 0.6171372 | 0.140573 |  |  | 0.8459532 | 0.1421872 | 0.9360948 | 0.1416694 | 1.016565 | 0.1420869
[5 empty] | 0.5684748 | 0.1413207 |  |  | 0.8589318 | 0.1429436 | 0.9459092 | 0.1424229 | 1.025699 | 0.1428427
[5 empty] | 0.5921132 | 0.1420685 |  |  | 0.8741383 | 0.1436999 | 0.9576958 | 0.1431765 | 1.036345 | 0.1435985
[5 empty] | 0.5850335 | 0.1428162 |  |  | 0.8791462 | 0.1444562 | 0.969925 | 0.14393 | 1.052571 | 0.1443543
[5 empty] | 0.6002171 | 0.1435639 |  |  | 0.8943289 | 0.1452125 | 0.9804676 | 0.1446836 | 1.066346 | 0.14511
[5 empty] | 0.6076454 | 0.1443117 |  |  | 0.9010601 | 0.1459688 | 0.9942941 | 0.1454372 | 1.081738 | 0.1458658
[5 empty] | 0.6152995 | 0.1450594 |  |  | 0.913813 | 0.1467251 | 1.011175 | 0.1461907 | 1.089615 | 0.1466216
[5 empty] | 0.6551608 | 0.1458071 |  |  | 0.9299612 | 0.1474815 | 1.021481 | 0.1469443 | 1.110945 | 0.1473774
[5 empty] | 0.6892107 | 0.1465548 |  |  | 0.9443782 | 0.1482378 | 1.035483 | 0.1476979 | 1.127796 | 0.1481332
[5 empty] | 0.6664303 | 0.1473026 |  |  | 0.9533374 | 0.1489941 | 1.045952 | 0.1484514 | 1.138638 | 0.1488889
[5 empty] | 0.707801 | 0.1480503 |  |  | 0.9753123 | 0.1497504 | 1.068957 | 0.149205 | 1.162637 | 0.1496447
[5 empty] | 0.6543041 | 0.148798 |  |  | 0.9819763 | 0.1505067 | 1.07567 | 0.1499585 | 1.172463 | 0.1504005