## 1
Общество с ограниченной ответственностью "Инженерная геология" (ООО "ИнжГео") | [11 empty] | Общество с ограниченной ответственностью "Инженерная геология" (ООО "ИнжГео")
Юр. адрес: 117279, г. Москва, ул. Миклухо-Маклая, 36 а, этаж 5, пом. XXIII к. 76-84 | [11 empty] | Юр. адрес: 117279, г. Москва, ул. Миклухо-Маклая, 36 а, этаж 5, пом. XXIII к. 76-84 | [8 empty] | нагр |  |  | X0 | Y0 | R |  | нагр |  |  |  | X0 | Y0 | R | нагр |  |  |  | X0 | Y0 | R |  | нагр |  |  |  | X0 | Y0 | R
Телефон/факс +7 (495) 132-30-00, Адрес электронной почты inbox@inj-geo.ru | [11 empty] | Телефон/факс +7 (495) 132-30-00, Адрес электронной почты inbox@inj-geo.ru | [12 empty] | 0 | [7 empty] | 0 | [6 empty] | 0 | [7 empty] | 0
[21 empty] | девиатор | [6 empty] | девиатор | [6 empty] | девиатор | [7 empty] | девиатор
Испытательная лаборатория ООО «ИнжГео» | [11 empty] | Испытательная лаборатория ООО «ИнжГео» | [8 empty] | x0 | Угол | X | Y |  |  |  | x0 |  | Угол | X | Y |  |  | x0 |  | Угол | X | Y |  |  |  | x0 |  | Угол | X | Y
Адрес места осуществления деятельности лаборатории: г. Москва, просп. Вернадского, д. 51, стр. 1 | [11 empty] | Адрес места осуществления деятельности лаборатории: г. Москва, просп. Вернадского, д. 51, стр. 1 | [9 empty] | 0 | [7 empty] | 0 | [6 empty] | 0 | [7 empty] | 0
Телефон +7(910)4557682, E-mail: slg85@mail.ru | [11 empty] | Телефон +7(910)4557682, E-mail: slg85@mail.ru | [9 empty] | 5 | [7 empty] | 5 | [6 empty] | 5 | [7 empty] | 5
[22 empty] | 10 | [7 empty] | 10 | [6 empty] | 10 | [7 empty] | 10
[12 empty] | Протокол испытаний № 13-63/77 от 14-01-2023 | [9 empty] | 15 | [7 empty] | 15 | [6 empty] | 15 | [7 empty] | 15
[22 empty] | 20 | [7 empty] | 20 | [6 empty] | 20 | [7 empty] | 20
[12 empty] | Наименование и адрес заказчика: Переход трубопровода через р. Енисей | [9 empty] | 25 | [7 empty] | 25 | [6 empty] | 25 | [7 empty] | 25
[12 empty] | Наименование объекта: ООО Регионстрой | [9 empty] | 30 | [7 empty] | 30 | [6 empty] | 30 | [7 empty] | 30
Наименование используемого метода/методики: ГОСТ 12248.4-2020 | [11 empty] | Наименование используемого метода/методики: ГОСТ 12248.3-2020 | [9 empty] | 35 | [7 empty] | 35 | [6 empty] | 35 | [7 empty] | 35
Условия проведения испытания: температура окружающей среды (18 - 25)0С, влажность воздуха (40 - 75)% | [11 empty] | Условия проведения испытания: температура окружающей среды (18 - 25)0С, влажность воздуха (40 - 75)% | [9 empty] | 40 | [7 empty] | 40 | [6 empty] | 40 | [7 empty] | 40
[12 empty] | Дата получение объекта подлежащего испытаниям: 18-12-2022 | [9 empty] | 45 | [7 empty] | 45 | [6 empty] | 45 | [7 empty] | 45
[12 empty] | Дата испытания: 25.10.2022-19.11.2077 | [9 empty] | 50 | [7 empty] | 50 | [6 empty] | 50 | [7 empty] | 50
[22 empty] | 55 | [7 empty] | 55 | [6 empty] | 55 | [7 empty] | 55
Испытание грунтов методом трехосного сжатия | [11 empty] | Испытание грунтов методом трехосного сжатия | [9 empty] | 60 | [7 empty] | 60 | [6 empty] | 60 | [7 empty] | 60
[22 empty] | 65 | [7 empty] | 65 | [6 empty] | 65 | [7 empty] | 65
Лабораторный номер: | [6 empty] | We, д.е. = |  |  |  |  | Лабораторный номер: |  | 1112 |  |  |  | We, д.е. = | 0.583066768 |  |  | 70 | [7 empty] | 70 | [6 empty] | 70 | [7 empty] | 70
Номер скважины: | [6 empty] | ρ, г/см3 = |  |  |  |  | Номер скважины: |  | BH-029 |  |  |  | ρ, г/см3 = | 1.57 |  |  | 75 | [7 empty] | 75 | [6 empty] | 75 | [7 empty] | 75
Глубина отбора, м: | [6 empty] | ρs, г/см3 = |  |  |  |  | Глубина отбора, м: |  | 0.5 |  |  |  | ρs, г/см3 = | 2.72 |  |  | 80 | [7 empty] | 80 | [6 empty] | 80 | [7 empty] | 80
Наименование грунта: | [6 empty] | e, д.е. = |  |  |  |  | Наименование грунта: |  | Суглинок, после оттаивания текучий, легкий пылеватый |  |  |  | e, д.е. = | 1.742638 |  |  | 85 | [7 empty] | 85 | [6 empty] | 85 | [7 empty] | 85
Схема проведения опыта: | [6 empty] | IL, д.е. = |  |  |  |  | Схема проведения опыта: |  | КД |  |  |  | IL, д.е. = | 3.798 |  |  | 90 | [7 empty] | 90 | [6 empty] | 90 | [7 empty] | 90
[22 empty] | 95 | [7 empty] | 95 | [6 empty] | 95 | [7 empty] | 95
[22 empty] | 100 | [7 empty] | 100 | [6 empty] | 100 | [7 empty] | 100
Результаты испытаний | [11 empty] | Результаты испытаний | [9 empty] | 105 | [7 empty] | 105 | [6 empty] | 105 | [7 empty] | 105
[22 empty] | 110 | [7 empty] | 110 | [6 empty] | 110 | [7 empty] | 110
[22 empty] | 115 | [7 empty] | 115 | [6 empty] | 115 | [7 empty] | 115
[22 empty] | 120 | [7 empty] | 120 | [6 empty] | 120 | [7 empty] | 120
[22 empty] | 125 | [7 empty] | 125 | [6 empty] | 125 | [7 empty] | 125
[22 empty] | 130 | [7 empty] | 130 | [6 empty] | 130 | [7 empty] | 130
[22 empty] | 135 | [7 empty] | 135 | [6 empty] | 135 | [7 empty] | 135
[22 empty] | 140 | [7 empty] | 140 | [6 empty] | 140 | [7 empty] | 140
[22 empty] | 145 | [7 empty] | 145 | [6 empty] | 145 | [7 empty] | 145
[22 empty] | 150 | [7 empty] | 150 | [6 empty] | 150 | [7 empty] | 150
[22 empty] | 155 | [7 empty] | 155 | [6 empty] | 155 | [7 empty] | 155
[22 empty] | 160 | [7 empty] | 160 | [6 empty] | 160 | [7 empty] | 160
[22 empty] | 165 | [7 empty] | 165 | [6 empty] | 165 | [7 empty] | 165
[22 empty] | 170 | [7 empty] | 170 | [6 empty] | 170 | [7 empty] | 170
[22 empty] | 175 | [7 empty] | 175 | [6 empty] | 175 | [7 empty] | 175
[22 empty] | 180 | [7 empty] | 180 | [6 empty] | 180 | [7 empty] | 180
[13 empty] | Давление в камере, Мпа σ3 | Вертикальная нагрузка, Мпа σ1 | Поровое давление, Мпа u
| K0, д.е. | 0.8781307 |  |  |  |  | Коэфф. Точки | [5 empty] | 0.05 | 0.07066004 | [5 empty] | 1 | [6 empty] | σ3,кПа | σ1,кПа | u, кПа |  |  |  | 4
| q_zg, МПа | 0.04390653 | [10 empty] | 0.15 | 0.1984166 | [27 empty] | δ3, Мпа | δ1-δ3, МПа | δ1, МПа | δ1, КПа
|  |  | Модуль деформации, МПа: | [9 empty] | 0.25 | 0.3261731 | [21 empty] | С, МПа:
|  |  | Е0= |  | Точки модуля (полное напр.), МПа |  |  |  | 0.04390653 | 0.07025045 | [25 empty] | φ, град:
|  |  | E50 = |  | qf (полное напр.), МПа |  |  |  | 0.06185476 | [26 empty] | E, Мпа
|  |  | Коэф. Поперечной деформации, ϑ = | [9 empty] | Эффективные значения угла внутреннего трения и удельного сцепления ϕ', С' | [13 empty] | x | 0
[13 empty] | ϕ', град. = | 7 | [12 empty] | y |  |  |  | С, кПа | φ,°
[13 empty] | С', МПа = | 0.003
| Исполнитель: | [6 empty] | Морозов Д.С. |  |  |  |  | Исполнитель: |  |  |  |  | Морозов Д.С.
| Начальник исп. лаборатории: | [6 empty] | Семиколенова Л.Г. |  |  |  |  | Начальник исп. лаборатории: |  |  |  |  | Семиколенова Л.Г.
Лист 1 , всего листов 2 | [11 empty] | Лист 2 , всего листов 2
Частичное воспроизведение протокола испытаний без письменного разрешения ООО «ИнжГео» ЗАПРЕЩАЕТСЯ | [11 empty] | Частичное воспроизведение протокола испытаний без письменного разрешения ООО «ИнжГео» ЗАПРЕЩАЕТСЯ
[5 empty] | второй график |  | первый график | [9 empty] | К Пуассона
dev50 | epsE50 | ind | devE0 | epsE0 | dev | eps | sigma |  | dev1 | eps1 | dev2 | eps2 | dev3 | eps3 |  | Глины
0.01185476 | 0.01410223 |  |  |  | 0 | 0 |  |  | 0 | 0 | 0 | 0 | 0 | 0 |  | < 0 | 0,20-0,30
ind |  |  |  |  | -0.0007259901 | 0.0007610958 |  |  | 0.001204148 | 0.0007636419 | 0.003365244 | 0.0007124246 | 0.006299926 | 0.0007629496 |  | 0-0,25 | 0,30-0,38
2 |  |  |  |  | 0.001514475 | 0.001522192 |  |  | 0.002260247 | 0.001527284 | 0.006288411 | 0.001424849 | 0.01266623 | 0.001525899 |  | 0,25< | 0,38-0,45
E0 |  |  |  |  | 0.001687852 | 0.002283287 |  |  | 0.003182042 | 0.002290926 | 0.009170859 | 0.002137274 | 0.01812051 | 0.002288849 |  | Суглинки | 0,35-0,37
epsE0 | devE0 |  |  |  | 0.003760596 | 0.003044383 |  |  | 0.004 | 0.002855 | 0.01201394 | 0.002849699 | 0.023 | 0.003218873 |  | Пески и супеси | 0,30-0,35
0.004700743 | 0.00658598 |  |  |  | 0.004699162 | 0.003805479 |  |  | 0.004777281 | 0.003818209 | 0.01411903 | 0.003562123 | 0.02506776 | 0.003814748
[5 empty] | 0.00658598 | 0.004700743 |  |  | 0.00540163 | 0.004581851 | 0.016 | 0.00422963 | 0.0277923 | 0.004577698
График E50 |  | График E |  |  | 0.006085713 | 0.005327671 |  |  | 0.006072708 | 0.005345493 | 0.01717473 | 0.004986973 | 0.0298716 | 0.005340647
eps | q | sigma |  |  | 0.005625686 | 0.006088766 |  |  | 0.006599411 | 0.006109135 | 0.01847463 | 0.005699397 | 0.03129246 | 0.006103597
Горизонтальная линия E50 |  | Касательная |  |  | 0.007103742 | 0.006849862 |  |  | 0.006990636 | 0.006872777 | 0.01942707 | 0.006411822 | 0.03344164 | 0.006866546
0 |  | a | b |  | 0.006531819 | 0.007610958 |  |  | 0.00735528 | 0.007636419 | 0.01987117 | 0.007124246 | 0.03510593 | 0.007629496
|  |  | 0 |  | 0.008921859 | 0.008372054 |  |  | 0.00780224 | 0.008400061 | 0.02064604 | 0.007836671 | 0.03677212 | 0.008392446
Вертикальная линия E50 |  | p1 и p2 |  |  | 0.009285801 | 0.00913315 |  |  | 0.008440413 | 0.009163702 | 0.02169079 | 0.008549096 | 0.03808656 | 0.008883752
| 0 | 0 |  |  | 0.009635584 | 0.009894245 |  |  | 0.008878696 | 0.009927344 | 0.02214455 | 0.00926152 | 0.04046161 | 0.009918345
[5 empty] | 0.008983149 | 0.01065534 |  |  | 0.009325984 | 0.01069099 | 0.0233464 | 0.009973945 | 0.0424669 | 0.01068129
Касательная линия E50 |  |  |  |  | 0.008340436 | 0.01141644 |  |  | 0.009691177 | 0.01145463 | 0.02420829 | 0.01066584 | 0.0441235 | 0.01144424
0 | 0 | Горизонтальная 1 |  |  | 0.008719384 | 0.01217753 |  |  | 0.01033002 | 0.01228842 | 0.02522839 | 0.01139879 | 0.04611648 | 0.01220719
[5 empty] | 0.01113193 | 0.01293863 |  |  | 0.01081656 | 0.01298191 | 0.02620822 | 0.01211122 | 0.04823094 | 0.01297014
Горизонтальная линия qкр |  |  |  |  | 0.01159002 | 0.01369972 |  |  | 0.01139733 | 0.01374555 | 0.0273616 | 0.01282364 | 0.05025195 | 0.01373309
Горизонтальная линия q |  | Горизонтальная 2 |  |  | 0.01185476 | 0.01410223 |  |  | 0.01191638 | 0.0145092 | 0.02837514 | 0.01353607 | 0.0519646 | 0.01449604
0 |  | 0 |  |  | 0.01273683 | 0.01522192 |  |  | 0.0124645 | 0.01527284 | 0.02973548 | 0.01424849 | 0.05395397 | 0.01525899
[5 empty] | 0.01245594 | 0.01598301 |  |  | 0.01323251 | 0.01603648 | 0.03122923 | 0.01496092 | 0.05610515 | 0.01602194
Вертикальная линия q |  |  |  |  | 0.01424982 | 0.01674411 |  |  | 0.01401121 | 0.01680012 | 0.03234303 | 0.01567334 | 0.05770321 | 0.01678489
| 0 |  |  |  | 0.01509948 | 0.0175052 |  |  | 0.01459142 | 0.01756376 | 0.0337635 | 0.01638577 | 0.05973325 | 0.01754784
[5 empty] | 0.01498594 | 0.0182663 |  |  | 0.01516393 | 0.0183274 | 0.03477725 | 0.01709819 | 0.06128034 | 0.01831079
[5 empty] | 0.01489021 | 0.0190274 |  |  | 0.01591955 | 0.01909105 | 0.03617093 | 0.01781062 | 0.06342957 | 0.01907374
[5 empty] | 0.01779329 | 0.01978849 |  |  | 0.01644909 | 0.01985469 | 0.03773115 | 0.01852304 | 0.06446603 | 0.01983669
[5 empty] | 0.01767621 | 0.02054959 |  |  | 0.01724336 | 0.02061833 | 0.03864454 | 0.01923547 | 0.06647479 | 0.02059964
[5 empty] | 0.01751996 | 0.02131068 |  |  | 0.01769316 | 0.02138197 | 0.03989773 | 0.01994789 | 0.06754094 | 0.02136259
[5 empty] | 0.02030557 | 0.02207178 |  |  | 0.0180893 | 0.02214561 | 0.04097733 | 0.02066031 | 0.06864956 | 0.02212554
[5 empty] | 0.01901404 | 0.02283287 |  |  | 0.01852259 | 0.02290926 | 0.04216998 | 0.02137274 | 0.06918574 | 0.02288849
[5 empty] | 0.0216264 | 0.02359397 |  |  | 0.01888383 | 0.0236729 | 0.0427623 | 0.02208516 | 0.07043456 | 0.02365144
[5 empty] | 0.02012364 | 0.02435507 |  |  | 0.01926383 | 0.02443654 | 0.04384091 | 0.02279759 | 0.0710811 | 0.02441439
[5 empty] | 0.02048678 | 0.02511616 |  |  | 0.0195534 | 0.02520018 | 0.04429244 | 0.02351001 | 0.07111045 | 0.02517734
[5 empty] | 0.02069683 | 0.02587726 |  |  | 0.01944334 | 0.02596382 | 0.04480352 | 0.02422244 | 0.07100794 | 0.02594029
[5 empty] | 0.02173964 | 0.02663835 |  |  | 0.01954108 | 0.02672747 | 0.04536077 | 0.02493486 | 0.07079642 | 0.02670324
[5 empty] | 0.02268553 | 0.02739945 |  |  | 0.0195976 | 0.02749111 | 0.04555081 | 0.02564729 | 0.07080971 | 0.02746619
[5 empty] | 0.02256966 | 0.02816054 |  |  | 0.01952012 | 0.02825475 | 0.04557042 | 0.02635971 | 0.07056398 | 0.02822914
[5 empty] | 0.02040017 | 0.02892164 |  |  | 0.01921182 | 0.02901839 | 0.04518913 | 0.02707214 | 0.06947539 | 0.02899208
[5 empty] | 0.02018519 | 0.02968274 |  |  | 0.01907591 | 0.02978203 | 0.04522804 | 0.02778456 | 0.06886009 | 0.02975503
[5 empty] | 0.02193285 | 0.03044383 |  |  | 0.01901558 | 0.03054567 | 0.04499365 | 0.02849699 | 0.06813423 | 0.03051798
[5 empty] | 0.02165128 | 0.03120493 |  |  | 0.01893403 | 0.03130932 | 0.04439248 | 0.02920941 | 0.06731398 | 0.03128093
[5 empty] | 0.01934862 | 0.03196602 |  |  | 0.01873444 | 0.03207296 | 0.04433106 | 0.02992184 | 0.06641549 | 0.03204388
[5 empty] | 0.019033 | 0.03272712 |  |  | 0.01832002 | 0.0328366 | 0.04391589 | 0.03063426 | 0.06485491 | 0.03280683
[5 empty] | 0.01971254 | 0.03348822 |  |  | 0.01829395 | 0.03360024 | 0.04315351 | 0.03134668 | 0.06384841 | 0.03356978
[5 empty] | 0.02039537 | 0.03424931 |  |  | 0.01795944 | 0.03436388 | 0.04285043 | 0.03205911 | 0.06271213 | 0.03433273
[5 empty] | 0.01808964 | 0.03501041 |  |  | 0.01781968 | 0.03512753 | 0.04241317 | 0.03277153 | 0.06196224 | 0.03509568
[5 empty] | 0.01980348 | 0.0357715 |  |  | 0.01747786 | 0.03589117 | 0.04154824 | 0.03348396 | 0.06071489 | 0.03585863
[5 empty] | 0.019545 | 0.0365326 |  |  | 0.01713718 | 0.03665481 | 0.04116216 | 0.03419638 | 0.05938624 | 0.03662158
[5 empty] | 0.01732235 | 0.03729369 |  |  | 0.01700083 | 0.03741845 | 0.04046146 | 0.03490881 | 0.05809245 | 0.03738453
[5 empty] | 0.01814366 | 0.03805479 |  |  | 0.01667201 | 0.03818209 | 0.04015265 | 0.03562123 | 0.05744966 | 0.03814748
[5 empty] | 0.01701706 | 0.03881589 |  |  | 0.01665392 | 0.03894574 | 0.03934225 | 0.03633366 | 0.05607404 | 0.03891043
[5 empty] | 0.01895068 | 0.03957698 |  |  | 0.01644974 | 0.03970938 | 0.03853678 | 0.03704608 | 0.05518175 | 0.03967338
[5 empty] | 0.01694624 | 0.04033808 |  |  | 0.01606267 | 0.04047302 | 0.03814276 | 0.03775851 | 0.05458893 | 0.04043633
[5 empty] | 0.01697288 | 0.04109917 |  |  | 0.01589591 | 0.04123666 | 0.03736671 | 0.03847093 | 0.05401175 | 0.04119928
[5 empty] | 0.01702405 | 0.04186027 |  |  | 0.01575266 | 0.0420003 | 0.03711514 | 0.03918336 | 0.05366637 | 0.04196223
[5 empty] | 0.01809815 | 0.04262137 |  |  | 0.0156361 | 0.04276394 | 0.03659457 | 0.03989578 | 0.05326893 | 0.04272518
[5 empty] | 0.0171936 | 0.04338246 |  |  | 0.01554943 | 0.04352759 | 0.03621152 | 0.0406082 | 0.0532356 | 0.04348813
[5 empty] | 0.0173088 | 0.04414356 |  |  | 0.01569585 | 0.04429123 | 0.03557252 | 0.04132063 | 0.05278422 | 0.04425108
[5 empty] | 0.01944218 | 0.04490465 |  |  | 0.01547856 | 0.04505487 | 0.03498408 | 0.04203305 | 0.05326896 | 0.04501403
[5 empty] | 0.01859214 | 0.04566575 |  |  | 0.01560614 | 0.04581851 | 0.03505271 | 0.04274548 | 0.05349216 | 0.04577698
[5 empty] | 0.0187571 | 0.04642684 |  |  | 0.01568108 | 0.04658215 | 0.03458494 | 0.0434579 | 0.05373032 | 0.04653993
[5 empty] | 0.01793547 | 0.04718794 |  |  | 0.01589916 | 0.0473458 | 0.03458729 | 0.04417033 | 0.05455994 | 0.04730288
[5 empty] | 0.01812567 | 0.04794904 |  |  | 0.01585619 | 0.04810944 | 0.03426627 | 0.04488275 | 0.05555751 | 0.04806583
[5 empty] | 0.01932611 | 0.04871013 |  |  | 0.01604797 | 0.04887308 | 0.03422858 | 0.04559518 | 0.05689954 | 0.04882877
[5 empty] | 0.01853519 | 0.04947123 |  |  | 0.01627029 | 0.04963672 | 0.03442221 | 0.0463076 | 0.05846251 | 0.04959172
[5 empty] | 0.01875134 | 0.05023232 |  |  | 0.01661895 | 0.05040036 | 0.03437038 | 0.04702003 | 0.05942295 | 0.05035467
[5 empty] | 0.02097297 | 0.05099342 |  |  | 0.01698975 | 0.05116401 | 0.03495767 | 0.04773245 | 0.06095733 | 0.05111762
[5 empty] | 0.02119849 | 0.05175451 |  |  | 0.01707848 | 0.05192765 | 0.03536863 | 0.04844488 | 0.06244216 | 0.05188057
[5 empty] | 0.02042631 | 0.05251561 |  |  | 0.01758093 | 0.05269129 | 0.03618783 | 0.0491573 | 0.06395394 | 0.05264352
[5 empty] | 0.01965485 | 0.05327671 |  |  | 0.01769292 | 0.05345493 | 0.03689983 | 0.04986973 | 0.06566916 | 0.05340647
[5 empty] | 0.01988252 | 0.0540378 |  |  | 0.01801023 | 0.05421857 | 0.03748919 | 0.05058215 | 0.06746433 | 0.05416942
[5 empty] | 0.02010773 | 0.0547989 |  |  | 0.01852865 | 0.05498221 | 0.03834047 | 0.05129457 | 0.06821595 | 0.05493237
[5 empty] | 0.0223289 | 0.05555999 |  |  | 0.018744 | 0.05574586 | 0.03953825 | 0.052007 | 0.06980051 | 0.05569532
[5 empty] | 0.02154443 | 0.05632109 |  |  | 0.01915205 | 0.0565095 | 0.04026707 | 0.05271942 | 0.07119451 | 0.05645827
[5 empty] | 0.02275276 | 0.05708219 |  |  | 0.01944862 | 0.05727314 | 0.04131151 | 0.05343185 | 0.07217446 | 0.05722122
[5 empty] | 0.02095227 | 0.05784328 |  |  | 0.0195295 | 0.05803678 | 0.04225613 | 0.05414427 | 0.07351684 | 0.05798417
[5 empty] | 0.0211414 | 0.05860438 |  |  | 0.01989048 | 0.05880042 | 0.04328549 | 0.0548567 | 0.07409816 | 0.05874712
[5 empty] | 0.02231854 | 0.05936547 |  |  | 0.02012736 | 0.05956407 | 0.04408415 | 0.05556912 | 0.07499492 | 0.05951007
[5 empty] | 0.02348212 | 0.06012657 |  |  | 0.02043594 | 0.06032771 | 0.04483667 | 0.05628155 | 0.07518362 | 0.06027302
[5 empty] | 0.02363056 | 0.06088766 |  |  | 0.02066004 | 0.06109135 | 0.04582763 | 0.05699397 | 0.07544075 | 0.06103597
[5 empty] | 0.02370953 | 0.06164876 |  |  | 0.02056079 | 0.06185499 | 0.04634158 | 0.0577064 | 0.07617312 | 0.06179892
[5 empty] | 0.02189821 | 0.06240986 |  |  | 0.02070859 | 0.06261863 | 0.04716308 | 0.05841882 | 0.07602472 | 0.06256187
[5 empty] | 0.02203567 | 0.06317095 |  |  | 0.02105691 | 0.06338227 | 0.0475767 | 0.05913125 | 0.07605533 | 0.06332482
[5 empty] | 0.02317583 | 0.06393205 |  |  | 0.02120533 | 0.06414592 | 0.047667 | 0.05984367 | 0.07588489 | 0.06408777
[5 empty] | 0.02331797 | 0.06469314 |  |  | 0.02135342 | 0.06490956 | 0.04841658 | 0.06055609 | 0.0761134 | 0.06485072
[5 empty] | 0.02446138 | 0.06545424 |  |  | 0.02140077 | 0.0656732 | 0.04831591 | 0.06126852 | 0.07564087 | 0.06561367
[5 empty] | 0.02260533 | 0.06621534 |  |  | 0.02144696 | 0.06643684 | 0.04811496 | 0.06198094 | 0.07636731 | 0.06637662
[5 empty] | 0.0227491 | 0.06697643 |  |  | 0.02179156 | 0.06720048 | 0.04800951 | 0.06269337 | 0.07609274 | 0.06713957
[5 empty] | 0.02489198 | 0.06773753 |  |  | 0.02173416 | 0.06796413 | 0.04810036 | 0.06340579 | 0.07601715 | 0.06790251
[5 empty] | 0.02503323 | 0.06849862 |  |  | 0.02187432 | 0.06872777 | 0.04818759 | 0.06411822 | 0.07574056 | 0.06866546
[5 empty] | 0.02317214 | 0.06925972 |  |  | 0.02221164 | 0.06949141 | 0.04817134 | 0.06483064 | 0.07646298 | 0.06942841
[5 empty] | 0.02430798 | 0.07002081 |  |  | 0.02214569 | 0.07025505 | 0.04795172 | 0.06554307 | 0.07598442 | 0.07019136
[5 empty] | 0.02344005 | 0.07078191 |  |  | 0.02247604 | 0.07101869 | 0.04812884 | 0.06625549 | 0.07630488 | 0.07095431
[5 empty] | 0.02456761 | 0.07154301 |  |  | 0.02240229 | 0.07178234 | 0.04790281 | 0.06696792 | 0.07582438 | 0.07171726
[5 empty] | 0.02468995 | 0.0723041 |  |  | 0.022724 | 0.07254598 | 0.04817376 | 0.06768034 | 0.07654292 | 0.07248021
[5 empty] | 0.02480634 | 0.0730652 |  |  | 0.02264075 | 0.07330962 | 0.0478418 | 0.06839277 | 0.07626052 | 0.07324316
[5 empty] | 0.02391606 | 0.07382629 |  |  | 0.02275214 | 0.07407326 | 0.04800704 | 0.06910519 | 0.07657718 | 0.07400611
[5 empty] | 0.0260184 | 0.07458739 |  |  | 0.02305772 | 0.0748369 | 0.0480696 | 0.06981762 | 0.07639291 | 0.07476906
[5 empty] | 0.02411263 | 0.07534848 |  |  | 0.02295709 | 0.07560054 | 0.0478296 | 0.07053004 | 0.07650771 | 0.07553201
[5 empty] | 0.02419802 | 0.07610958 |  |  | 0.02304982 | 0.07636419 | 0.04808715 | 0.07124246 | 0.07632161 | 0.07629496
[5 empty] | 0.02627387 | 0.07687068 |  |  | 0.02333549 | 0.07712783 | 0.04804236 | 0.07195489 | 0.07663461 | 0.07705791
[5 empty] | 0.02433945 | 0.07763177 |  |  | 0.02341368 | 0.07789147 | 0.04779536 | 0.07266731 | 0.07654672 | 0.07782086
[5 empty] | 0.02539404 | 0.07839287 |  |  | 0.02328397 | 0.07865511 | 0.04794625 | 0.07337974 | 0.07595794 | 0.07858381
[5 empty] | 0.02443692 | 0.07915396 |  |  | 0.02334593 | 0.07941875 | 0.04749515 | 0.07409216 | 0.07646829 | 0.07934676
[5 empty] | 0.02446736 | 0.07991506 |  |  | 0.02339915 | 0.0801824 | 0.04784218 | 0.07480459 | 0.07637777 | 0.08010971
[5 empty] | 0.02648465 | 0.08067616 |  |  | 0.02344321 | 0.08094604 | 0.04748746 | 0.07551701 | 0.0766864 | 0.08087266
[5 empty] | 0.02648795 | 0.08143725 |  |  | 0.02357768 | 0.08170968 | 0.04773109 | 0.07622944 | 0.07639418 | 0.08163561
[5 empty] | 0.02447462 | 0.08219835 |  |  | 0.02370214 | 0.08247332 | 0.04747319 | 0.07694186 | 0.07650112 | 0.08239856
[5 empty] | 0.02644442 | 0.08295944 |  |  | 0.02351618 | 0.08323696 | 0.04721389 | 0.07765429 | 0.07650723 | 0.08316151
[5 empty] | 0.02639817 | 0.08372054 |  |  | 0.02371919 | 0.08400061 | 0.04755329 | 0.07836671 | 0.07641253 | 0.08392446
[5 empty] | 0.02633668 | 0.08448163 |  |  | 0.02350603 | 0.08476425 | 0.04739151 | 0.07907914 | 0.07631701 | 0.08468741
[5 empty] | 0.02626077 | 0.08524273 |  |  | 0.02367501 | 0.08552789 | 0.04702866 | 0.07979156 | 0.07662069 | 0.08545036
[5 empty] | 0.02417125 | 0.08600383 |  |  | 0.02362689 | 0.08629153 | 0.04696487 | 0.08050399 | 0.07642358 | 0.08621331
[5 empty] | 0.02506895 | 0.08676492 |  |  | 0.02346248 | 0.08705517 | 0.04690024 | 0.08121641 | 0.07602569 | 0.08697625
[5 empty] | 0.02495468 | 0.08752602 |  |  | 0.02328254 | 0.08781881 | 0.04683489 | 0.08192883 | 0.07602702 | 0.0877392
[5 empty] | 0.02582925 | 0.08828711 |  |  | 0.02338785 | 0.08858246 | 0.04686894 | 0.08264126 | 0.07662759 | 0.08850215
[5 empty] | 0.02469349 | 0.08904821 |  |  | 0.0230792 | 0.0893461 | 0.04709286 | 0.08335368 | 0.0761013 | 0.0892651
[5 empty] | 0.0255482 | 0.0898093 |  |  | 0.02305737 | 0.09010974 | 0.04659635 | 0.08406611 | 0.07618789 | 0.09002805
[5 empty] | 0.02339422 | 0.0905704 |  |  | 0.02282313 | 0.09087338 | 0.04658062 | 0.08477853 | 0.07609065 | 0.090791
[5 empty] | 0.02523234 | 0.0913315 |  |  | 0.02267727 | 0.09163702 | 0.04654688 | 0.08549096 | 0.07571577 | 0.09155395
[5 empty] | 0.0230634 | 0.09209259 |  |  | 0.02272057 | 0.09240067 | 0.04639633 | 0.08620338 | 0.07576946 | 0.0923169
[5 empty] | 0.0228882 | 0.09285369 |  |  | 0.0225538 | 0.09316431 | 0.04603018 | 0.08691581 | 0.0746579 | 0.09307985
[5 empty] | 0.02370756 | 0.09361478 |  |  | 0.02237776 | 0.09392795 | 0.04584963 | 0.08762823 | 0.0748873 | 0.0938428
[5 empty] | 0.02452231 | 0.09437588 |  |  | 0.02199321 | 0.09469159 | 0.04585591 | 0.08834066 | 0.07416384 | 0.09460575
[5 empty] | 0.02433325 | 0.09513698 |  |  | 0.02200094 | 0.09545523 | 0.04545021 | 0.08905308 | 0.07349373 | 0.0953687
[5 empty] | 0.0231412 | 0.09589807 |  |  | 0.02170174 | 0.09621888 | 0.04523374 | 0.08976551 | 0.07318315 | 0.09613165
[5 empty] | 0.02294699 | 0.09665917 |  |  | 0.02159637 | 0.09698252 | 0.04500772 | 0.09047793 | 0.07213832 | 0.0968946
[5 empty] | 0.02275142 | 0.09742026 |  |  | 0.02128562 | 0.09774616 | 0.04477334 | 0.09119035 | 0.07146541 | 0.09765755
[5 empty] | 0.02355532 | 0.09818136 |  |  | 0.02107027 | 0.0985098 | 0.04483183 | 0.09190278 | 0.07097063 | 0.0984205
[5 empty] | 0.0213595 | 0.09894245 |  |  | 0.02085111 | 0.09927344 | 0.04448438 | 0.0926152 | 0.07046017 | 0.09918345
[5 empty] | 0.02316477 | 0.09970355 |  |  | 0.0205289 | 0.1000371 | 0.04403221 | 0.09332763 | 0.06924023 | 0.0999464
[5 empty] | 0.02097196 | 0.1004646 |  |  | 0.02040444 | 0.1008007 | 0.04417652 | 0.09404005 | 0.068317 | 0.1007093
[5 empty] | 0.02078188 | 0.1012257 |  |  | 0.0201785 | 0.1015644 | 0.04381853 | 0.09475248 | 0.06819668 | 0.1014723
[5 empty] | 0.02259535 | 0.1019868 |  |  | 0.01995186 | 0.102328 | 0.04355944 | 0.0954649 | 0.06718547 | 0.1022352
[5 empty] | 0.02041318 | 0.1027479 |  |  | 0.0196253 | 0.1030917 | 0.04340045 | 0.09617733 | 0.06618956 | 0.1029982
[5 empty] | 0.02223619 | 0.103509 |  |  | 0.01959961 | 0.1038553 | 0.04314279 | 0.09688975 | 0.06591514 | 0.1037611
[5 empty] | 0.0210652 | 0.1042701 |  |  | 0.01937556 | 0.1046189 | 0.04278765 | 0.09760218 | 0.06536842 | 0.1045241
[5 empty] | 0.01990103 | 0.1050312 |  |  | 0.01905394 | 0.1053826 | 0.04243625 | 0.0983146 | 0.06495559 | 0.105287
[5 empty] | 0.01974449 | 0.1057923 |  |  | 0.01893552 | 0.1061462 | 0.04198979 | 0.09902703 | 0.06428284 | 0.10605
[5 empty] | 0.02159639 | 0.1065534 |  |  | 0.01872108 | 0.1069099 | 0.04204948 | 0.09973945 | 0.06315637 | 0.1068129
[5 empty] | 0.02145756 | 0.1073145 |  |  | 0.01841141 | 0.1076735 | 0.04191653 | 0.1004519 | 0.06288238 | 0.1075759
[5 empty] | 0.01932881 | 0.1080756 |  |  | 0.01820728 | 0.1084371 | 0.04149214 | 0.1011643 | 0.06266705 | 0.1083388
[5 empty] | 0.02021096 | 0.1088367 |  |  | 0.01810948 | 0.1092008 | 0.04117754 | 0.1018767 | 0.0619166 | 0.1091018
[5 empty] | 0.02110483 | 0.1095978 |  |  | 0.01771879 | 0.1099644 | 0.04107392 | 0.1025891 | 0.06222227 | 0.1098647
[5 empty] | 0.01901122 | 0.1103589 |  |  | 0.01753598 | 0.1107281 | 0.04078249 | 0.1033016 | 0.06163364 | 0.1106277
[5 empty] | 0.01993097 | 0.11112 |  |  | 0.01745891 | 0.1114917 | 0.04080447 | 0.104014 | 0.06154611 | 0.1113906
[5 empty] | 0.01886461 | 0.1118811 |  |  | 0.01718173 | 0.1122554 | 0.04074105 | 0.1047264 | 0.06135984 | 0.1121536
[5 empty] | 0.01980325 | 0.1126422 |  |  | 0.01700426 | 0.113019 | 0.04029346 | 0.1054388 | 0.060675 | 0.1129165
[5 empty] | 0.01974226 | 0.1134033 |  |  | 0.01702649 | 0.1137826 | 0.04046289 | 0.1061513 | 0.06059173 | 0.1136795
[5 empty] | 0.01868167 | 0.1141644 |  |  | 0.01684843 | 0.1145463 | 0.03995055 | 0.1068637 | 0.06051019 | 0.1144424
[5 empty] | 0.02062151 | 0.1149255 |  |  | 0.01647007 | 0.1153099 | 0.04015766 | 0.1075761 | 0.06013054 | 0.1152054
[5 empty] | 0.01956181 | 0.1156866 |  |  | 0.01649141 | 0.1160736 | 0.04018542 | 0.1082885 | 0.05955294 | 0.1159683
[5 empty] | 0.01950261 | 0.1164477 |  |  | 0.01631245 | 0.1168372 | 0.03993505 | 0.109001 | 0.05937754 | 0.1167313
[5 empty] | 0.02044394 | 0.1172088 |  |  | 0.01593318 | 0.1176008 | 0.03980774 | 0.1097134 | 0.0588045 | 0.1174942
[5 empty] | 0.01838583 | 0.1179698 |  |  | 0.01575362 | 0.1183645 | 0.03970292 | 0.1104258 | 0.05893398 | 0.1182572
[5 empty] | 0.01932832 | 0.1187309 |  |  | 0.01567375 | 0.1191281 | 0.03990296 | 0.1111382 | 0.05876612 | 0.1190201
[5 empty] | 0.01827143 | 0.119492 |  |  | 0.01539357 | 0.1198918 | 0.03990312 | 0.1118507 | 0.0581011 | 0.1197831
[5 empty] | 0.0202152 | 0.1202531 |  |  | 0.01531308 | 0.1206554 | 0.03980348 | 0.1125631 | 0.05833907 | 0.120546
[5 empty] | 0.01915967 | 0.1210142 |  |  | 0.01523229 | 0.1214191 | 0.03970414 | 0.1132755 | 0.05808017 | 0.121309
[5 empty] | 0.01910486 | 0.1217753 |  |  | 0.01495118 | 0.1221827 | 0.03970518 | 0.1139879 | 0.05772458 | 0.1220719
[5 empty] | 0.02005081 | 0.1225364 |  |  | 0.01486976 | 0.1229463 | 0.03970669 | 0.1147004 | 0.05767244 | 0.1228349
[5 empty] | 0.01799755 | 0.1232975 |  |  | 0.01458803 | 0.12371 | 0.04000875 | 0.1154128 | 0.05682391 | 0.1235978
[5 empty] | 0.01994511 | 0.1240586 |  |  | 0.01430598 | 0.1244736 | 0.04001146 | 0.1161252 | 0.05707915 | 0.1243608
[5 empty] | 0.01789353 | 0.1248197 |  |  | 0.01432361 | 0.1252373 | 0.0398149 | 0.1168376 | 0.05673832 | 0.1251237
[5 empty] | 0.01784284 | 0.1255808 |  |  | 0.01394093 | 0.1260009 | 0.03991916 | 0.1175501 | 0.05670157 | 0.1258867
[5 empty] | 0.01879307 | 0.1263419 |  |  | 0.01395792 | 0.1267645 | 0.04002432 | 0.1182625 | 0.05586906 | 0.1266496
[5 empty] | 0.01774425 | 0.127103 |  |  | 0.01357459 | 0.1275282 | 0.04003047 | 0.1189749 | 0.05624095 | 0.1274126
[5 empty] | 0.01769643 | 0.1278641 |  |  | 0.01359094 | 0.1282918 | 0.0398377 | 0.1196873 | 0.05581738 | 0.1281755
[5 empty] | 0.01764962 | 0.1286252 |  |  | 0.01320697 | 0.1290555 | 0.0398461 | 0.1203998 | 0.05579853 | 0.1289385
[5 empty] | 0.01760386 | 0.1293863 |  |  | 0.01312267 | 0.1298191 | 0.03995575 | 0.1211122 | 0.05498454 | 0.1297014
[5 empty] | 0.01855919 | 0.1301474 |  |  | 0.01283804 | 0.1305828 | 0.03976674 | 0.1218246 | 0.05487557 | 0.1304644
[5 empty] | 0.01751564 | 0.1309085 |  |  | 0.01265308 | 0.1313464 | 0.03977916 | 0.122537 | 0.05477179 | 0.1312273
[5 empty] | 0.01747324 | 0.1316696 |  |  | 0.01266779 | 0.13211 | 0.0397931 | 0.1232495 | 0.05457333 | 0.1319903
[5 empty] | 0.01743202 | 0.1324307 |  |  | 0.01238217 | 0.1328737 | 0.04000863 | 0.1239619 | 0.05428037 | 0.1327532
[5 empty] | 0.01739202 | 0.1331918 |  |  | 0.01229621 | 0.1336373 | 0.03992586 | 0.1246743 | 0.05429306 | 0.1335162
[5 empty] | 0.01935326 | 0.1339529 |  |  | 0.01190992 | 0.134401 | 0.03984486 | 0.1253867 | 0.05441155 | 0.1342791
[5 empty] | 0.01731579 | 0.134714 |  |  | 0.01192329 | 0.1351646 | 0.03996573 | 0.1260992 | 0.05383601 | 0.1350421
[5 empty] | 0.01727963 | 0.1354751 |  |  | 0.01153633 | 0.1359283 | 0.03998855 | 0.1268116 | 0.05376658 | 0.135805
[5 empty] | 0.01824482 | 0.1362361 |  |  | 0.01154902 | 0.1366919 | 0.0401134 | 0.127524 | 0.05360343 | 0.136568
[5 empty] | 0.01821139 | 0.1369972 |  |  | 0.01136138 | 0.1374555 | 0.03994038 | 0.1282364 | 0.05364671 | 0.1373309
[5 empty] | 0.01717936 | 0.1377583 |  |  | 0.01107339 | 0.1382192 | 0.04006958 | 0.1289489 | 0.05319658 | 0.1380939
[5 empty] | 0.01714879 | 0.1385194 |  |  | 0.01078505 | 0.1389828 | 0.04020107 | 0.1296613 | 0.05295319 | 0.1388568
[5 empty] | 0.01911969 | 0.1392805 |  |  | 0.01069637 | 0.1397465 | 0.04033495 | 0.1303737 | 0.05261671 | 0.1396198
[5 empty] | 0.0170921 | 0.1400416 |  |  | 0.01060735 | 0.1405101 | 0.0404713 | 0.1310861 | 0.05298728 | 0.1403827
[5 empty] | 0.01906606 | 0.1408027 |  |  | 0.01031797 | 0.1412737 | 0.04041022 | 0.1317986 | 0.05236507 | 0.1411457
[5 empty] | 0.01804159 | 0.1415638 |  |  | 0.01002825 | 0.1420374 | 0.04025178 | 0.132511 | 0.05235023 | 0.1419086
[5 empty] | 0.01901873 | 0.1423249 |  |  | 0.009938169 | 0.142801 | 0.04019608 | 0.1332234 | 0.05264292 | 0.1426716
[5 empty] | 0.01699751 | 0.143086 |  |  | 0.009847738 | 0.1435647 | 0.0404432 | 0.1339358 | 0.05274329 | 0.1434345
[5 empty] | 0.01797796 | 0.1438471 |  |  | 0.009456952 | 0.1443283 | 0.04039324 | 0.1346483 | 0.05195151 | 0.1441975
[5 empty] | 0.01696012 | 0.1446082 |  |  | 0.00936581 | 0.145092 | 0.04064627 | 0.1353607 | 0.05206772 | 0.1449604
[5 empty] | 0.01894402 | 0.1453693 |  |  | 0.00917431 | 0.1458556 | 0.04070238 | 0.1360731 | 0.05229209 | 0.1457234
[5 empty] | 0.01792969 | 0.1461304 |  |  | 0.009082451 | 0.1466192 | 0.04076166 | 0.1367855 | 0.05202477 | 0.1464863
[5 empty] | 0.01791716 | 0.1468915 |  |  | 0.008690231 | 0.1473829 | 0.04082421 | 0.137498 | 0.05196591 | 0.1472493
[5 empty] | 0.01790648 | 0.1476526 |  |  | 0.008697649 | 0.1481465 | 0.0408901 | 0.1382104 | 0.05181568 | 0.1480122
[5 empty] | 0.01689766 | 0.1484137 |  |  | 0.008404703 | 0.1489102 | 0.04105942 | 0.1389228 | 0.05187424 | 0.1487752
[5 empty] | 0.01789074 | 0.1491748 |  |  | 0.008311391 | 0.1496738 | 0.04103226 | 0.1396352 | 0.05224173 | 0.1495381
[5 empty] | 0.01888576 | 0.1499359 |  |  | 0.008017713 | 0.1504374 | 0.04080872 | 0.1403477 | 0.05221831 | 0.1503011
[5 empty] | 0.01788275 | 0.150697 |  |  | 0.007923666 | 0.1512011 | 0.04128886 | 0.1410601 | 0.05180415 | 0.151064
[5 empty] | 0.01788174 | 0.1514581 |  |  | 0.00772925 | 0.1519647 | 0.04127279 | 0.1417725 | 0.05169939 | 0.151827