## 1
Общество с ограниченной ответственностью "Инженерная геология" (ООО "ИнжГео") | [11 empty] | Общество с ограниченной ответственностью "Инженерная геология" (ООО "ИнжГео")
Юр. адрес: 117279, г. Москва, ул. Миклухо-Маклая, 36 а, этаж 5, пом. XXIII к. 76-84 | [11 empty] | Юр. адрес: 117279, г. Москва, ул. Миклухо-Маклая, 36 а, этаж 5, пом. XXIII к. 76-84 | [8 empty] | нагр |  |  | X0 | Y0 | R |  | нагр |  |  |  | X0 | Y0 | R | нагр |  |  |  | X0 | Y0 | R |  | нагр |  |  |  | X0 | Y0 | R
Телефон/факс +7 (495) 132-30-00, Адрес электронной почты inbox@inj-geo.ru | [11 empty] | Телефон/факс +7 (495) 132-30-00, Адрес электронной почты inbox@inj-geo.ru | [12 empty] | 0 | [7 empty] | 0 | [6 empty] | 0 | [7 empty] | 0
[21 empty] | девиатор | [6 empty] | девиатор | [6 empty] | девиатор | [7 empty] | девиатор
Испытательная лаборатория ООО «ИнжГео» | [11 empty] | Испытательная лаборатория ООО «ИнжГео» | [8 empty] | x0 | Угол | X | Y |  |  |  | x0 |  | Угол | X | Y |  |  | x0 |  | Угол | X | Y |  |  |  | x0 |  | Угол | X | Y
Адрес места осуществления деятельности лаборатории: г. Москва, просп. Вернадского, д. 51, стр. 1 | [11 empty] | Адрес места осуществления деятельности лаборатории: г. Москва, просп. Вернадского, д. 51, стр. 1 | [9 empty] | 0 | [7 empty] | 0 | [6 empty] | 0 | [7 empty] | 0
Телефон +7(910)4557682, E-mail: slg85@mail.ru | [11 empty] | Телефон +7(910)4557682, E-mail: slg85@mail.ru | [9 empty] | 5 | [7 empty] | 5 | [6 empty] | 5 | [7 empty] | 5
[22 empty] | 10 | [7 empty] | 10 | [6 empty] | 10 | [7 empty] | 10
[12 empty] | Протокол испытаний № 13-63/79 от 16-01-2023 | [9 empty] | 15 | [7 empty] | 15 | [6 empty] | 15 | [7 empty] | 15
[22 empty] | 20 | [7 empty] | 20 | [6 empty] | 20 | [7 empty] | 20
[12 empty] | Наименование и адрес заказчика: Переход трубопровода через р. Енисей | [9 empty] | 25 | [7 empty] | 25 | [6 empty] | 25 | [7 empty] | 25
[12 empty] | Наименование объекта: ООО Регионстрой | [9 empty] | 30 | [7 empty] | 30 | [6 empty] | 30 | [7 empty] | 30
Наименование используемого метода/методики: ГОСТ 12248.4-2020 | [11 empty] | Наименование используемого метода/методики: ГОСТ 12248.3-2020 | [9 empty] | 35 | [7 empty] | 35 | [6 empty] | 35 | [7 empty] | 35
Условия проведения испытания: температура окружающей среды (18 - 25)0С, влажность воздуха (40 - 75)% | [11 empty] | Условия проведения испытания: температура окружающей среды (18 - 25)0С, влажность воздуха (40 - 75)% | [9 empty] | 40 | [7 empty] | 40 | [6 empty] | 40 | [7 empty] | 40
[12 empty] | Дата получение объекта подлежащего испытаниям: 20-12-2022 | [9 empty] | 45 | [7 empty] | 45 | [6 empty] | 45 | [7 empty] | 45
[12 empty] | Дата испытания: 25.10.2022-19.11.2079 | [9 empty] | 50 | [7 empty] | 50 | [6 empty] | 50 | [7 empty] | 50
[22 empty] | 55 | [7 empty] | 55 | [6 empty] | 55 | [7 empty] | 55
Испытание грунтов методом трехосного сжатия | [11 empty] | Испытание грунтов методом трехосного сжатия | [9 empty] | 60 | [7 empty] | 60 | [6 empty] | 60 | [7 empty] | 60
[22 empty] | 65 | [7 empty] | 65 | [6 empty] | 65 | [7 empty] | 65
Лабораторный номер: | [6 empty] | We, д.е. = |  |  |  |  | Лабораторный номер: |  | 1114 |  |  |  | We, д.е. = | 0.51016955 |  |  | 70 | [7 empty] | 70 | [6 empty] | 70 | [7 empty] | 70
Номер скважины: | [6 empty] | ρ, г/см3 = |  |  |  |  | Номер скважины: |  | BH-030 |  |  |  | ρ, г/см3 = | 1.56 |  |  | 75 | [7 empty] | 75 | [6 empty] | 75 | [7 empty] | 75
Глубина отбора, м: | [6 empty] | ρs, г/см3 = |  |  |  |  | Глубина отбора, м: |  | 0.9 |  |  |  | ρs, г/см3 = | 2.73 |  |  | 80 | [7 empty] | 80 | [6 empty] | 80 | [7 empty] | 80
Наименование грунта: | [6 empty] | e, д.е. = |  |  |  |  | Наименование грунта: |  | Суглинок, после оттаивания текучий, легкий пылеватый |  |  |  | e, д.е. = | 1.642797 |  |  | 85 | [7 empty] | 85 | [6 empty] | 85 | [7 empty] | 85
Схема проведения опыта: | [6 empty] | IL, д.е. = |  |  |  |  | Схема проведения опыта: |  | КД |  |  |  | IL, д.е. = | 3.035 |  |  | 90 | [7 empty] | 90 | [6 empty] | 90 | [7 empty] | 90
[22 empty] | 95 | [7 empty] | 95 | [6 empty] | 95 | [7 empty] | 95
[22 empty] | 100 | [7 empty] | 100 | [6 empty] | 100 | [7 empty] | 100
Результаты испытаний | [11 empty] | Результаты испытаний | [9 empty] | 105 | [7 empty] | 105 | [6 empty] | 105 | [7 empty] | 105
[22 empty] | 110 | [7 empty] | 110 | [6 empty] | 110 | [7 empty] | 110
[22 empty] | 115 | [7 empty] | 115 | [6 empty] | 115 | [7 empty] | 115
[22 empty] | 120 | [7 empty] | 120 | [6 empty] | 120 | [7 empty] | 120
[22 empty] | 125 | [7 empty] | 125 | [6 empty] | 125 | [7 empty] | 125
[22 empty] | 130 | [7 empty] | 130 | [6 empty] | 130 | [7 empty] | 130
[22 empty] | 135 | [7 empty] | 135 | [6 empty] | 135 | [7 empty] | 135
[22 empty] | 140 | [7 empty] | 140 | [6 empty] | 140 | [7 empty] | 140
[22 empty] | 145 | [7 empty] | 145 | [6 empty] | 145 | [7 empty] | 145
[22 empty] | 150 | [7 empty] | 150 | [6 empty] | 150 | [7 empty] | 150
[22 empty] | 155 | [7 empty] | 155 | [6 empty] | 155 | [7 empty] | 155
[22 empty] | 160 | [7 empty] | 160 | [6 empty] | 160 | [7 empty] | 160
[22 empty] | 165 | [7 empty] | 165 | [6 empty] | 165 | [7 empty] | 165
[22 empty] | 170 | [7 empty] | 170 | [6 empty] | 170 | [7 empty] | 170
[22 empty] | 175 | [7 empty] | 175 | [6 empty] | 175 | [7 empty] | 175
[22 empty] | 180 | [7 empty] | 180 | [6 empty] | 180 | [7 empty] | 180
[13 empty] | Давление в камере, Мпа σ3 | Вертикальная нагрузка, Мпа σ1 | Поровое давление, Мпа u
| K0, д.е. | 0.8781307 |  |  |  |  | Коэфф. Точки | [5 empty] | 0.05 | 0.07292063 | [5 empty] | 1 | [6 empty] | σ3,кПа | σ1,кПа | u, кПа |  |  |  | 4
| q_zg, МПа | 0.04390653 | [10 empty] | 0.15 | 0.2006772 | [27 empty] | δ3, Мпа | δ1-δ3, МПа | δ1, МПа | δ1, КПа
|  |  | Модуль деформации, МПа: | [9 empty] | 0.25 | 0.3284337 | [21 empty] | С, МПа:
|  |  | Е0= |  | Точки модуля (полное напр.), МПа |  |  |  | 0.04390653 | 0.07025045 | [25 empty] | φ, град:
|  |  | E50 = |  | qf (полное напр.), МПа |  |  |  | 0.06185476 | [26 empty] | E, Мпа
|  |  | Коэф. Поперечной деформации, ϑ = | [9 empty] | Эффективные значения угла внутреннего трения и удельного сцепления ϕ', С' | [13 empty] | x | 0
[13 empty] | ϕ', град. = | 7 | [12 empty] | y |  |  |  | С, кПа | φ,°
[13 empty] | С', МПа = | 0.004
| Исполнитель: | [6 empty] | Морозов Д.С. |  |  |  |  | Исполнитель: |  |  |  |  | Морозов Д.С.
| Начальник исп. лаборатории: | [6 empty] | Семиколенова Л.Г. |  |  |  |  | Начальник исп. лаборатории: |  |  |  |  | Семиколенова Л.Г.
Лист 1 , всего листов 2 | [11 empty] | Лист 2 , всего листов 2
Частичное воспроизведение протокола испытаний без письменного разрешения ООО «ИнжГео» ЗАПРЕЩАЕТСЯ | [11 empty] | Частичное воспроизведение протокола испытаний без письменного разрешения ООО «ИнжГео» ЗАПРЕЩАЕТСЯ
[5 empty] | второй график |  | первый график | [9 empty] | К Пуассона
dev50 | epsE50 | ind | devE0 | epsE0 | dev | eps | sigma |  | dev1 | eps1 | dev2 | eps2 | dev3 | eps3 |  | Глины
0.01185476 | 0.0116136 |  |  |  | 0 | 0 |  |  | 0 | 0 | 0 | 0 | 0 | 0 |  | < 0 | 0,20-0,30
ind |  |  |  |  | -0.0004313761 | 0.0007735035 |  |  | 0.001246701 | 0.000727337 | 0.003559472 | 0.0007652328 | 0.007515595 | 0.0007608038 |  | 0-0,25 | 0,30-0,38
2 |  |  |  |  | 0.002074203 | 0.001547007 |  |  | 0.003 | 0.001763382 | 0.007 | 0.001428666 | 0.016 | 0.001791373 |  | 0,25< | 0,38-0,45
E0 |  |  |  |  | 0.002453691 | 0.00232051 |  |  | 0.003516697 | 0.002182011 | 0.009888921 | 0.002295698 | 0.01868811 | 0.002282411 |  | Суглинки | 0,35-0,37
epsE0 | devE0 |  |  |  | 0.003644044 | 0.003094014 |  |  | 0.004262444 | 0.002909348 | 0.01230756 | 0.003060931 | 0.02278223 | 0.003043215 |  | Пески и супеси | 0,30-0,35
0.0038712 | 0.00658598 |  |  |  | 0.00658598 | 0.0038712 |  |  | 0.005148107 | 0.003636685 | 0.01433758 | 0.003826164 | 0.0262496 | 0.003804019
[5 empty] | 0.005320266 | 0.004641021 |  |  | 0.005880553 | 0.004364022 | 0.01619534 | 0.004591397 | 0.02933096 | 0.004564823
График E50 |  | График E |  |  | 0.005965641 | 0.005414524 |  |  | 0.006366647 | 0.005091359 | 0.01829716 | 0.00535663 | 0.03236704 | 0.005325627
eps | q | sigma |  |  | 0.006535466 | 0.006188028 |  |  | 0.007113256 | 0.005818696 | 0.02035939 | 0.006121862 | 0.03499858 | 0.006086431
Горизонтальная линия E50 |  | Касательная |  |  | 0.009046861 | 0.006961531 |  |  | 0.007627245 | 0.006546033 | 0.02159836 | 0.006887095 | 0.03746631 | 0.006847234
0 |  | a | b |  | 0.008516946 | 0.007735035 |  |  | 0.00831548 | 0.00727337 | 0.02303041 | 0.007652328 | 0.03921685 | 0.007317916
|  |  | 0 |  | 0.009962841 | 0.008508538 |  |  | 0.008784827 | 0.008000707 | 0.02533858 | 0.008619138 | 0.04154442 | 0.008368842
Вертикальная линия E50 |  | p1 и p2 |  |  | 0.009401666 | 0.009282042 |  |  | 0.009342151 | 0.008728044 | 0.02626212 | 0.009182794 | 0.04415695 | 0.009129646
| 0 | 0 |  |  | 0.009850542 | 0.01005555 |  |  | 0.00999432 | 0.009455381 | 0.02776435 | 0.009948026 | 0.04635521 | 0.00989045
[5 empty] | 0.01132659 | 0.01082905 |  |  | 0.0104482 | 0.01018272 | 0.02907452 | 0.01071326 | 0.04823165 | 0.01065125
Касательная линия E50 |  |  |  |  | 0.01185476 | 0.0116136 |  |  | 0.01146031 | 0.01122717 | 0.03008532 | 0.01147849 | 0.0503787 | 0.01141206
0 | 0 | Горизонтальная 1 |  |  | 0.01242749 | 0.01237606 |  |  | 0.01159106 | 0.01163739 | 0.03158946 | 0.01224372 | 0.0519888 | 0.01217286
[5 empty] | 0.01306608 | 0.01314956 |  |  | 0.01230266 | 0.01236473 | 0.03287962 | 0.01300896 | 0.05435439 | 0.01293366
Горизонтальная линия qкр |  |  |  |  | 0.01175232 | 0.01392306 |  |  | 0.01284103 | 0.01309207 | 0.03454852 | 0.01377419 | 0.05586791 | 0.01369447
Горизонтальная линия q |  | Горизонтальная 2 |  |  | 0.01447581 | 0.01469657 |  |  | 0.01349982 | 0.0138194 | 0.03598886 | 0.01453942 | 0.05792181 | 0.01445527
0 |  | 0 |  |  | 0.01422618 | 0.01547007 |  |  | 0.0142727 | 0.01454674 | 0.03739333 | 0.01530466 | 0.05930851 | 0.01521608
[5 empty] | 0.01499305 | 0.01624357 |  |  | 0.01485331 | 0.01527408 | 0.03855465 | 0.01606989 | 0.06172046 | 0.01597688
Вертикальная линия q |  |  |  |  | 0.01676604 | 0.01701708 |  |  | 0.01573532 | 0.01600141 | 0.0398655 | 0.01683512 | 0.06315009 | 0.01673768
| 0 |  |  |  | 0.01753476 | 0.01779058 |  |  | 0.01641238 | 0.01672875 | 0.0409186 | 0.01760035 | 0.06458986 | 0.01749849
[5 empty] | 0.01728883 | 0.01856408 |  |  | 0.01697814 | 0.01745609 | 0.04200663 | 0.01836559 | 0.06583219 | 0.01825929
[5 empty] | 0.01801787 | 0.01933759 |  |  | 0.01752627 | 0.01818342 | 0.04262231 | 0.01913082 | 0.06766953 | 0.0190201
[5 empty] | 0.01871151 | 0.02011109 |  |  | 0.01825041 | 0.01891076 | 0.04385834 | 0.01989605 | 0.06829431 | 0.0197809
[5 empty] | 0.01835935 | 0.02088459 |  |  | 0.01894424 | 0.0196381 | 0.04490742 | 0.02066129 | 0.06969898 | 0.0205417
[5 empty] | 0.01895101 | 0.0216581 |  |  | 0.01940139 | 0.02036544 | 0.04566224 | 0.02142652 | 0.07087597 | 0.02130251
[5 empty] | 0.02147612 | 0.0224316 |  |  | 0.01981553 | 0.02109277 | 0.04611551 | 0.02219175 | 0.07151772 | 0.02206331
[5 empty] | 0.02192429 | 0.0232051 |  |  | 0.02028031 | 0.02182011 | 0.04685993 | 0.02295698 | 0.07191668 | 0.02282411
[5 empty] | 0.02228514 | 0.02397861 |  |  | 0.0207894 | 0.02254745 | 0.0471882 | 0.02372222 | 0.07296528 | 0.02358492
[5 empty] | 0.02154829 | 0.02475211 |  |  | 0.02103644 | 0.02327478 | 0.04739303 | 0.02448745 | 0.07305596 | 0.02434572
[5 empty] | 0.02270336 | 0.02552561 |  |  | 0.02151509 | 0.02400212 | 0.04756711 | 0.02525268 | 0.07308116 | 0.02510653
[5 empty] | 0.02174055 | 0.02629912 |  |  | 0.02171901 | 0.02472946 | 0.0475036 | 0.02601792 | 0.07342802 | 0.02586733
[5 empty] | 0.02067381 | 0.02707262 |  |  | 0.02164186 | 0.02545679 | 0.04751023 | 0.02678315 | 0.07273661 | 0.02662813
[5 empty] | 0.02152285 | 0.02784613 |  |  | 0.02167758 | 0.02618413 | 0.0471009 | 0.02754838 | 0.07237527 | 0.02738894
[5 empty] | 0.02230095 | 0.02861963 |  |  | 0.0218512 | 0.02691147 | 0.04688702 | 0.02831361 | 0.07159869 | 0.02814974
[5 empty] | 0.02202141 | 0.02939313 |  |  | 0.02158447 | 0.0276388 | 0.04628002 | 0.02907885 | 0.07056153 | 0.02891055
[5 empty] | 0.02169751 | 0.03016664 |  |  | 0.02158117 | 0.02836614 | 0.04629132 | 0.02984408 | 0.06861849 | 0.02967135
[5 empty] | 0.01934255 | 0.03094014 |  |  | 0.0213451 | 0.02909348 | 0.04553234 | 0.03060931 | 0.06692424 | 0.03043215
[5 empty] | 0.01996982 | 0.03171364 |  |  | 0.02118007 | 0.02982082 | 0.04491449 | 0.03137454 | 0.06523346 | 0.03119296
[5 empty] | 0.02059261 | 0.03248715 |  |  | 0.02118987 | 0.03054815 | 0.0441492 | 0.03213978 | 0.06340083 | 0.03195376
[5 empty] | 0.01922422 | 0.03326065 |  |  | 0.02087828 | 0.03127549 | 0.04354788 | 0.03290501 | 0.06178102 | 0.03271456
[5 empty] | 0.01987794 | 0.03403415 |  |  | 0.02064912 | 0.03200283 | 0.04252197 | 0.03367024 | 0.06052871 | 0.03347537
[5 empty] | 0.01756706 | 0.03480766 |  |  | 0.02040617 | 0.03273016 | 0.04218287 | 0.03443548 | 0.05859859 | 0.03423617
[5 empty] | 0.01730486 | 0.03558116 |  |  | 0.02015322 | 0.0334575 | 0.04104202 | 0.03520071 | 0.05764533 | 0.03499698
[5 empty] | 0.01710465 | 0.03635466 |  |  | 0.01979409 | 0.03418484 | 0.04071082 | 0.03596594 | 0.05672362 | 0.03575778
[5 empty] | 0.01697972 | 0.03712817 |  |  | 0.01953255 | 0.03491217 | 0.0401007 | 0.03673117 | 0.05558812 | 0.03651858
[5 empty] | 0.0189428 | 0.03790167 |  |  | 0.01927241 | 0.03563951 | 0.03892308 | 0.03749641 | 0.05539352 | 0.03727939
[5 empty] | 0.01695987 | 0.03867517 |  |  | 0.01921746 | 0.03636685 | 0.03828938 | 0.03826164 | 0.05478293 | 0.03804019
[5 empty] | 0.01700305 | 0.03944868 |  |  | 0.0189715 | 0.03709419 | 0.03801102 | 0.03902687 | 0.05486464 | 0.03880099
[5 empty] | 0.01907059 | 0.04022218 |  |  | 0.01873832 | 0.03782152 | 0.03739943 | 0.03979211 | 0.05504838 | 0.0395618
[5 empty] | 0.01916074 | 0.04099568 |  |  | 0.01852172 | 0.03854886 | 0.03676601 | 0.04055734 | 0.05542823 | 0.0403226
[5 empty] | 0.01727175 | 0.04176919 |  |  | 0.01832549 | 0.0392762 | 0.0368222 | 0.04132257 | 0.05589828 | 0.04108341
[5 empty] | 0.01840187 | 0.04254269 |  |  | 0.01795344 | 0.04000353 | 0.0363794 | 0.0420878 | 0.0562526 | 0.04184421
[5 empty] | 0.01854933 | 0.04331619 |  |  | 0.01790935 | 0.04073087 | 0.03644905 | 0.04285304 | 0.05658526 | 0.04260501
[5 empty] | 0.01971239 | 0.0440897 |  |  | 0.01769702 | 0.04145821 | 0.03604381 | 0.04361827 | 0.05729035 | 0.04336582
[5 empty] | 0.01888929 | 0.0448632 |  |  | 0.01772025 | 0.04218554 | 0.03617622 | 0.0443835 | 0.05776195 | 0.04412662
[5 empty] | 0.01807827 | 0.04563671 |  |  | 0.01778283 | 0.04291288 | 0.03643727 | 0.04514874 | 0.05909413 | 0.04488743
[5 empty] | 0.0182776 | 0.04641021 |  |  | 0.01778727 | 0.04364022 | 0.03721485 | 0.04591397 | 0.05938097 | 0.04564823
[5 empty] | 0.0194855 | 0.04718371 |  |  | 0.01772962 | 0.04436756 | 0.03749683 | 0.0466792 | 0.06051655 | 0.04640903
[5 empty] | 0.01970023 | 0.04795722 |  |  | 0.01770683 | 0.04509489 | 0.03817107 | 0.04744443 | 0.06129494 | 0.04716984
[5 empty] | 0.01992004 | 0.04873072 |  |  | 0.01781616 | 0.04582223 | 0.03862547 | 0.04820967 | 0.06241023 | 0.04793064
[5 empty] | 0.02114316 | 0.04950422 |  |  | 0.01795487 | 0.04654957 | 0.03944789 | 0.0489749 | 0.0634565 | 0.04869144
[5 empty] | 0.02036785 | 0.05027773 |  |  | 0.01832021 | 0.0472769 | 0.04032621 | 0.04974013 | 0.06442781 | 0.04945225
[5 empty] | 0.02159236 | 0.05105123 |  |  | 0.01850945 | 0.04800424 | 0.04114831 | 0.05050536 | 0.06491826 | 0.05021305
[5 empty] | 0.02181492 | 0.05182473 |  |  | 0.01851985 | 0.04873158 | 0.04210206 | 0.0512706 | 0.06602191 | 0.05097386
[5 empty] | 0.02203379 | 0.05259824 |  |  | 0.01874866 | 0.04945891 | 0.04267534 | 0.05203583 | 0.06723285 | 0.05173466
[5 empty] | 0.0222472 | 0.05337174 |  |  | 0.01919314 | 0.05018625 | 0.04365602 | 0.05280106 | 0.06844515 | 0.05249546
[5 empty] | 0.02145342 | 0.05414524 |  |  | 0.01925056 | 0.05091359 | 0.04483198 | 0.0535663 | 0.0692529 | 0.05325627
[5 empty] | 0.02165068 | 0.05491875 |  |  | 0.01961817 | 0.05164093 | 0.0455911 | 0.05433153 | 0.07035016 | 0.05401707
[5 empty] | 0.02183723 | 0.05569225 |  |  | 0.01979324 | 0.05236826 | 0.04632125 | 0.05509676 | 0.07143103 | 0.05477787
[5 empty] | 0.02301132 | 0.05646575 |  |  | 0.02017301 | 0.0530956 | 0.0470103 | 0.05586199 | 0.07228957 | 0.05553868
[5 empty] | 0.02317119 | 0.05723926 |  |  | 0.02055476 | 0.05382294 | 0.04784614 | 0.05662723 | 0.07281986 | 0.05629948
[5 empty] | 0.0213151 | 0.05801276 |  |  | 0.02063574 | 0.05455027 | 0.04851664 | 0.05739246 | 0.07381599 | 0.05706029
[5 empty] | 0.02244127 | 0.05878626 |  |  | 0.02091321 | 0.05527761 | 0.04880967 | 0.05815769 | 0.07497203 | 0.05782109
[5 empty] | 0.02254797 | 0.05955977 |  |  | 0.02118443 | 0.05600495 | 0.04951311 | 0.05892293 | 0.07568206 | 0.05858189
[5 empty] | 0.02263344 | 0.06033327 |  |  | 0.02164665 | 0.05673228 | 0.04971484 | 0.05968816 | 0.07654015 | 0.0593427
[5 empty] | 0.02370953 | 0.06110677 |  |  | 0.02169715 | 0.05745962 | 0.05040273 | 0.06045339 | 0.07694039 | 0.0601035
[5 empty] | 0.02273993 | 0.06188028 |  |  | 0.02213318 | 0.05818696 | 0.05067717 | 0.06121862 | 0.07767686 | 0.06086431
[5 empty] | 0.02178217 | 0.06265378 |  |  | 0.02215199 | 0.05891429 | 0.05073977 | 0.06198386 | 0.07843371 | 0.06162511
[5 empty] | 0.02182361 | 0.06342729 |  |  | 0.02245085 | 0.05964163 | 0.05081127 | 0.06274909 | 0.07882416 | 0.06238591
[5 empty] | 0.02386425 | 0.06420079 |  |  | 0.02262701 | 0.06036897 | 0.05068065 | 0.06351432 | 0.07911194 | 0.06314672
[5 empty] | 0.02190405 | 0.06497429 |  |  | 0.02292063 | 0.06109631 | 0.05064792 | 0.06427956 | 0.08021064 | 0.06390752
[5 empty] | 0.02394297 | 0.0657478 |  |  | 0.02290727 | 0.06182364 | 0.05061307 | 0.06504479 | 0.08101707 | 0.06466832
[5 empty] | 0.02398099 | 0.0665213 |  |  | 0.02293595 | 0.06255098 | 0.05067611 | 0.06581002 | 0.08162804 | 0.06542913
[5 empty] | 0.02401807 | 0.0672948 |  |  | 0.02326503 | 0.06327832 | 0.05113703 | 0.06657525 | 0.08204037 | 0.06618993
[5 empty] | 0.02405419 | 0.06806831 |  |  | 0.02339425 | 0.06400565 | 0.05069583 | 0.06734049 | 0.08215088 | 0.06695074
[5 empty] | 0.02408932 | 0.06884181 |  |  | 0.02342332 | 0.06473299 | 0.05125251 | 0.06810572 | 0.08315637 | 0.06771154
[5 empty] | 0.02312342 | 0.06961531 |  |  | 0.02355194 | 0.06546033 | 0.05110707 | 0.06887095 | 0.08395367 | 0.06847234
[5 empty] | 0.02415646 | 0.07038882 |  |  | 0.02377985 | 0.06618766 | 0.05125951 | 0.06963618 | 0.08423958 | 0.06923315
[5 empty] | 0.02318842 | 0.07116232 |  |  | 0.02370675 | 0.066915 | 0.05110984 | 0.07040142 | 0.08521092 | 0.06999395
[5 empty] | 0.02421925 | 0.07193582 |  |  | 0.02393237 | 0.06764234 | 0.05115804 | 0.07116665 | 0.08566451 | 0.07075475
[5 empty] | 0.02224895 | 0.07270933 |  |  | 0.02405641 | 0.06836968 | 0.05110413 | 0.07193188 | 0.08569716 | 0.07151556
[5 empty] | 0.02427746 | 0.07348283 |  |  | 0.0242786 | 0.06909701 | 0.05154809 | 0.07269712 | 0.08610568 | 0.07227636
[5 empty] | 0.02230476 | 0.07425633 |  |  | 0.02439865 | 0.06982435 | 0.05108994 | 0.07346235 | 0.08678689 | 0.07303717
[5 empty] | 0.02233082 | 0.07502984 |  |  | 0.02451627 | 0.07055169 | 0.05132966 | 0.07422758 | 0.08723761 | 0.07379797
[5 empty] | 0.02335562 | 0.07580334 |  |  | 0.02453119 | 0.07127902 | 0.05166726 | 0.07499281 | 0.08755464 | 0.07455877
[5 empty] | 0.02237911 | 0.07657684 |  |  | 0.02474312 | 0.07200636 | 0.05170274 | 0.07575805 | 0.0882348 | 0.07531958
[5 empty] | 0.02440127 | 0.07735035 |  |  | 0.02485178 | 0.0727337 | 0.0513361 | 0.07652328 | 0.0883749 | 0.07608038
[5 empty] | 0.02442207 | 0.07812385 |  |  | 0.02485688 | 0.07346103 | 0.05166733 | 0.07728851 | 0.08897177 | 0.07684119
[5 empty] | 0.02344148 | 0.07889735 |  |  | 0.02485813 | 0.07418837 | 0.05159644 | 0.07805375 | 0.08882221 | 0.07760199
[5 empty] | 0.02445946 | 0.07967086 |  |  | 0.02515527 | 0.07491571 | 0.05162343 | 0.07881898 | 0.08962304 | 0.07836279
[5 empty] | 0.02447599 | 0.08044436 |  |  | 0.02504799 | 0.07564305 | 0.05134829 | 0.07958421 | 0.08977107 | 0.0791236
[5 empty] | 0.02249104 | 0.08121787 |  |  | 0.02513602 | 0.07637038 | 0.05147103 | 0.08034944 | 0.08946312 | 0.0798844
[5 empty] | 0.02450457 | 0.08199137 |  |  | 0.02541908 | 0.07709772 | 0.05159165 | 0.08111468 | 0.089796 | 0.0806452
[5 empty] | 0.02351656 | 0.08276487 |  |  | 0.02549688 | 0.07782506 | 0.05141014 | 0.08187991 | 0.0894452 | 0.08140601
[5 empty] | 0.02452697 | 0.08353838 |  |  | 0.02536913 | 0.07855239 | 0.0517265 | 0.08264514 | 0.08958892 | 0.08216681
[5 empty] | 0.02353577 | 0.08431188 |  |  | 0.02563556 | 0.07927973 | 0.05174074 | 0.08341038 | 0.08893317 | 0.08292762
[5 empty] | 0.02254294 | 0.08508538 |  |  | 0.02569588 | 0.08000707 | 0.05155286 | 0.08417561 | 0.088884 | 0.08368842
[5 empty] | 0.02454844 | 0.08585889 |  |  | 0.0256498 | 0.0807344 | 0.05186285 | 0.08494084 | 0.08854744 | 0.08444922
[5 empty] | 0.02355225 | 0.08663239 |  |  | 0.02559705 | 0.08146174 | 0.05147071 | 0.08570607 | 0.08792954 | 0.08521003
[5 empty] | 0.02455432 | 0.08740589 |  |  | 0.02583733 | 0.08218908 | 0.05187644 | 0.08647131 | 0.08693632 | 0.08597083
[5 empty] | 0.0245539 | 0.0881794 |  |  | 0.02577037 | 0.08291641 | 0.05188005 | 0.08723654 | 0.08647383 | 0.08673164
[5 empty] | 0.02254092 | 0.0889529 |  |  | 0.02579589 | 0.08364375 | 0.05168153 | 0.08800177 | 0.08564811 | 0.08749244
[5 empty] | 0.0235128 | 0.0897264 |  |  | 0.02571358 | 0.08437109 | 0.05176416 | 0.088767 | 0.08526519 | 0.08825324
[5 empty] | 0.02447033 | 0.09049991 |  |  | 0.02582319 | 0.08509843 | 0.05149576 | 0.08953224 | 0.08393112 | 0.08901405
[5 empty] | 0.02241428 | 0.09127341 |  |  | 0.02592378 | 0.08582576 | 0.05157849 | 0.09029747 | 0.08355193 | 0.08977485
[5 empty] | 0.02434543 | 0.09204691 |  |  | 0.02590811 | 0.0865531 | 0.05161552 | 0.0910627 | 0.08213366 | 0.09053565
[5 empty] | 0.02226455 | 0.09282042 |  |  | 0.02577474 | 0.08728044 | 0.05090999 | 0.09182794 | 0.08168236 | 0.09129646
[5 empty] | 0.02417242 | 0.09359392 |  |  | 0.02572442 | 0.08800777 | 0.05116508 | 0.09259317 | 0.08050405 | 0.09205726
[5 empty] | 0.02306982 | 0.09436742 |  |  | 0.02565786 | 0.08873511 | 0.05058394 | 0.0933584 | 0.07940479 | 0.09281807
[5 empty] | 0.02395752 | 0.09514093 |  |  | 0.0255758 | 0.08946245 | 0.05036973 | 0.09412363 | 0.0786906 | 0.09357887
[5 empty] | 0.0238363 | 0.09591443 |  |  | 0.02547896 | 0.09018978 | 0.04992562 | 0.09488887 | 0.07706753 | 0.09433967
[5 empty] | 0.02270695 | 0.09668793 |  |  | 0.02536807 | 0.09091712 | 0.04945475 | 0.0956541 | 0.07654161 | 0.09510048
[5 empty] | 0.02357022 | 0.09746144 |  |  | 0.02534385 | 0.09164446 | 0.0494603 | 0.09641933 | 0.07541889 | 0.09586128
[5 empty] | 0.02242691 | 0.09823494 |  |  | 0.02510705 | 0.0923718 | 0.04884543 | 0.09718457 | 0.07450539 | 0.09662208
[5 empty] | 0.02127778 | 0.09900845 |  |  | 0.02505837 | 0.09309913 | 0.04851329 | 0.0979498 | 0.07340718 | 0.09738289
[5 empty] | 0.02112362 | 0.09978195 |  |  | 0.02469856 | 0.09382647 | 0.04786704 | 0.09871503 | 0.07213027 | 0.09814369
[5 empty] | 0.0229652 | 0.1005555 |  |  | 0.02462834 | 0.09455381 | 0.04770984 | 0.09948026 | 0.07108071 | 0.0989045
[5 empty] | 0.0218033 | 0.101329 |  |  | 0.02434843 | 0.09528114 | 0.04674486 | 0.1002455 | 0.07026453 | 0.0996653
[5 empty] | 0.02063869 | 0.1021025 |  |  | 0.02415957 | 0.09600848 | 0.04647526 | 0.1010107 | 0.06938779 | 0.1004261
[5 empty] | 0.02147216 | 0.102876 |  |  | 0.02406247 | 0.09673582 | 0.04630419 | 0.101776 | 0.06855651 | 0.1011869
[5 empty] | 0.02030447 | 0.1036495 |  |  | 0.02385788 | 0.09746315 | 0.04583481 | 0.1025412 | 0.06807673 | 0.1019477
[5 empty] | 0.02113641 | 0.104423 |  |  | 0.02354651 | 0.09819049 | 0.0451703 | 0.1033064 | 0.0669545 | 0.1027085
[5 empty] | 0.02096875 | 0.1051965 |  |  | 0.0234291 | 0.09891783 | 0.04481379 | 0.1040717 | 0.06639584 | 0.1034693
[5 empty] | 0.02080227 | 0.10597 |  |  | 0.02320637 | 0.09964517 | 0.04436847 | 0.1048369 | 0.06580681 | 0.1042301
[5 empty] | 0.02063774 | 0.1067435 |  |  | 0.02287905 | 0.1003725 | 0.04383748 | 0.1056021 | 0.06549344 | 0.1049909
[5 empty] | 0.01947595 | 0.107517 |  |  | 0.02264787 | 0.1010998 | 0.04312399 | 0.1063674 | 0.06486176 | 0.1057517
[5 empty] | 0.02031766 | 0.1082905 |  |  | 0.02261355 | 0.1018272 | 0.04303115 | 0.1071326 | 0.06481783 | 0.1065125
[5 empty] | 0.02116366 | 0.109064 |  |  | 0.02217683 | 0.1025545 | 0.04256213 | 0.1078978 | 0.06466766 | 0.1072733
[5 empty] | 0.02101473 | 0.1098375 |  |  | 0.02213842 | 0.1032819 | 0.0421201 | 0.1086631 | 0.06471732 | 0.1080341
[5 empty] | 0.01887163 | 0.110611 |  |  | 0.02179906 | 0.1040092 | 0.04220754 | 0.1094283 | 0.06397233 | 0.1087949
[5 empty] | 0.01973107 | 0.1113845 |  |  | 0.02165948 | 0.1047365 | 0.04160577 | 0.1101935 | 0.06407245 | 0.1095557
[5 empty] | 0.01858972 | 0.112158 |  |  | 0.02142041 | 0.1054639 | 0.04150501 | 0.1109588 | 0.06427313 | 0.1103166
[5 empty] | 0.0184476 | 0.1129315 |  |  | 0.02098256 | 0.1061912 | 0.04130529 | 0.111724 | 0.06417489 | 0.1110774
[5 empty] | 0.01930468 | 0.113705 |  |  | 0.02074667 | 0.1069185 | 0.04100665 | 0.1124892 | 0.06407827 | 0.1118382
[5 empty] | 0.01816097 | 0.1144785 |  |  | 0.02061347 | 0.1076459 | 0.04040912 | 0.1132545 | 0.06398377 | 0.112599
[5 empty] | 0.02001647 | 0.115252 |  |  | 0.02028368 | 0.1083732 | 0.04041274 | 0.1140197 | 0.06439191 | 0.1133598
[5 empty] | 0.01987117 | 0.1160255 |  |  | 0.02005804 | 0.1091005 | 0.04001754 | 0.1147849 | 0.06450322 | 0.1141206
[5 empty] | 0.01972508 | 0.116799 |  |  | 0.01993726 | 0.1098279 | 0.03982356 | 0.1155502 | 0.06411821 | 0.1148814
[5 empty] | 0.01957818 | 0.1175725 |  |  | 0.0196219 | 0.1105552 | 0.03923082 | 0.1163154 | 0.0643374 | 0.1156422
[5 empty] | 0.01843047 | 0.118346 |  |  | 0.01940649 | 0.1112826 | 0.03913938 | 0.1170806 | 0.06406131 | 0.116403
[5 empty] | 0.01928196 | 0.1191195 |  |  | 0.01918824 | 0.1120099 | 0.03854925 | 0.1178459 | 0.06479047 | 0.1171638
[5 empty] | 0.01813263 | 0.119893 |  |  | 0.01916716 | 0.1127372 | 0.03866048 | 0.1186111 | 0.06482538 | 0.1179246
[5 empty] | 0.01798249 | 0.1206665 |  |  | 0.01874327 | 0.1134646 | 0.03837309 | 0.1193763 | 0.06416657 | 0.1186854
[5 empty] | 0.01683154 | 0.12144 |  |  | 0.01851659 | 0.1141919 | 0.03758713 | 0.1201415 | 0.06441456 | 0.1194462
[5 empty] | 0.01867976 | 0.1222135 |  |  | 0.01838712 | 0.1149192 | 0.03780263 | 0.1209068 | 0.06426987 | 0.120207
[5 empty] | 0.01852716 | 0.1229871 |  |  | 0.01805488 | 0.1156466 | 0.03701962 | 0.121672 | 0.06473301 | 0.1209678
[5 empty] | 0.01837373 | 0.1237606 |  |  | 0.01791989 | 0.1163739 | 0.03723814 | 0.1224372 | 0.06470451 | 0.1217286
[5 empty] | 0.01621948 | 0.1245341 |  |  | 0.01778215 | 0.1171013 | 0.03655821 | 0.1232025 | 0.06468488 | 0.1224894
[5 empty] | 0.01806439 | 0.1253076 |  |  | 0.01754169 | 0.1178286 | 0.03657989 | 0.1239677 | 0.06507465 | 0.1232502
[5 empty] | 0.01590847 | 0.1260811 |  |  | 0.01729851 | 0.1185559 | 0.0363032 | 0.1247329 | 0.06537433 | 0.124011
[5 empty] | 0.01775171 | 0.1268546 |  |  | 0.01705264 | 0.1192833 | 0.03602817 | 0.1254982 | 0.06488444 | 0.1247718
[5 empty] | 0.01759411 | 0.1276281 |  |  | 0.01680408 | 0.1200106 | 0.03575484 | 0.1262634 | 0.0649055 | 0.1255326
[5 empty] | 0.01543566 | 0.1284016 |  |  | 0.01645285 | 0.1207379 | 0.03528325 | 0.1270286 | 0.06553803 | 0.1262934
[5 empty] | 0.01727637 | 0.1291751 |  |  | 0.01629896 | 0.1214653 | 0.03481342 | 0.1277939 | 0.06528256 | 0.1270542
[5 empty] | 0.01511623 | 0.1299486 |  |  | 0.01594243 | 0.1221926 | 0.0347454 | 0.1285591 | 0.06553959 | 0.127815
[5 empty] | 0.01695524 | 0.1307221 |  |  | 0.01568328 | 0.1229199 | 0.03477922 | 0.1293243 | 0.06620965 | 0.1285758
[5 empty] | 0.01579339 | 0.1314956 |  |  | 0.0155215 | 0.1236473 | 0.03411491 | 0.1300896 | 0.06569325 | 0.1293366
[5 empty] | 0.01663068 | 0.1322691 |  |  | 0.01505713 | 0.1243746 | 0.03425251 | 0.1308548 | 0.06599092 | 0.1300975
[5 empty] | 0.01546711 | 0.1330426 |  |  | 0.01489017 | 0.125102 | 0.03399205 | 0.13162 | 0.06650318 | 0.1308583
[5 empty] | 0.01430268 | 0.1338161 |  |  | 0.01472064 | 0.1258293 | 0.03343357 | 0.1323853 | 0.06633054 | 0.1316191
[5 empty] | 0.01413738 | 0.1345896 |  |  | 0.01444855 | 0.1265566 | 0.03347709 | 0.1331505 | 0.06727353 | 0.1323799
[5 empty] | 0.01597121 | 0.1353631 |  |  | 0.01407392 | 0.127284 | 0.03282267 | 0.1339157 | 0.06743266 | 0.1331407
[5 empty] | 0.01480416 | 0.1361366 |  |  | 0.01369676 | 0.1280113 | 0.03287032 | 0.134681 | 0.06730845 | 0.1339015
[5 empty] | 0.01563624 | 0.1369101 |  |  | 0.01341708 | 0.1287386 | 0.03262009 | 0.1354462 | 0.06750142 | 0.1346623
[5 empty] | 0.01446745 | 0.1376836 |  |  | 0.0133349 | 0.129466 | 0.03227201 | 0.1362114 | 0.0680121 | 0.1354231
[5 empty] | 0.01329776 | 0.1384571 |  |  | 0.01295023 | 0.1301933 | 0.03222611 | 0.1369767 | 0.06864099 | 0.1361839
[5 empty] | 0.0151272 | 0.1392306 |  |  | 0.01276309 | 0.1309207 | 0.03178243 | 0.1377419 | 0.06888862 | 0.1369447
[5 empty] | 0.01295575 | 0.1400041 |  |  | 0.01227349 | 0.131648 | 0.03124101 | 0.1385071 | 0.06885551 | 0.1377055
[5 empty] | 0.0147834 | 0.1407776 |  |  | 0.01218145 | 0.1323753 | 0.03100187 | 0.1392724 | 0.06964218 | 0.1384663
[5 empty] | 0.01261017 | 0.1415511 |  |  | 0.01178697 | 0.1331027 | 0.03096505 | 0.1400376 | 0.06974914 | 0.1392271
[5 empty] | 0.01343603 | 0.1423246 |  |  | 0.01159008 | 0.13383 | 0.03073059 | 0.1408028 | 0.07067692 | 0.1399879
[5 empty] | 0.013261 | 0.1430981 |  |  | 0.01109078 | 0.1345573 | 0.03039853 | 0.1415681 | 0.07072603 | 0.1407487
[5 empty] | 0.01208506 | 0.1438716 |  |  | 0.01088909 | 0.1352847 | 0.03056888 | 0.1423333 | 0.071097 | 0.1415095
[5 empty] | 0.01190822 | 0.1446452 |  |  | 0.01058503 | 0.136012 | 0.0298417 | 0.1430985 | 0.07139034 | 0.1422703
[5 empty] | 0.01273047 | 0.1454187 |  |  | 0.01017861 | 0.1367394 | 0.02991702 | 0.1438638 | 0.07220657 | 0.1430311
[5 empty] | 0.01255181 | 0.1461922 |  |  | 0.009869845 | 0.1374667 | 0.02979486 | 0.144629 | 0.07314622 | 0.1437919
[5 empty] | 0.01237224 | 0.1469657 |  |  | 0.009658745 | 0.138194 | 0.02917527 | 0.1453942 | 0.07330979 | 0.1445527
[5 empty] | 0.01219174 | 0.1477392 |  |  | 0.009345327 | 0.1389214 | 0.02935828 | 0.1461595 | 0.07379782 | 0.1453135
[5 empty] | 0.01201033 | 0.1485127 |  |  | 0.009129605 | 0.1396487 | 0.02894392 | 0.1469247 | 0.07461081 | 0.1460743
[5 empty] | 0.012828 | 0.1492862 |  |  | 0.008811592 | 0.140376 | 0.02873222 | 0.1476899 | 0.07544929 | 0.1468351
[5 empty] | 0.01264474 | 0.1500597 |  |  | 0.008491303 | 0.1411034 | 0.02882324 | 0.1484552 | 0.07621378 | 0.1475959
[5 empty] | 0.01146055 | 0.1508332 |  |  | 0.008168752 | 0.1418307 | 0.02831698 | 0.1492204 | 0.07640479 | 0.1483567
[5 empty] | 0.01127542 | 0.1516067 |  |  | 0.007843954 | 0.142558 | 0.0284135 | 0.1499856 | 0.07692285 | 0.1491175
[5 empty] | 0.01208937 | 0.1523802 |  |  | 0.007516921 | 0.1432854 | 0.02801283 | 0.1507509 | 0.07836848 | 0.1498784
[5 empty] | 0.009902373 | 0.1531537 |  |  | 0.007187669 | 0.1440127 | 0.02761499 | 0.1515161 | 0.07844219 | 0.1506392
[5 empty] | 0.01071444 | 0.1539272 |  |  | 0.006656211 | 0.1447401 | 0.02762004 | 0.1522813 | 0.0796445 | 0.1514