## 1
Общество с ограниченной ответственностью "Инженерная геология" (ООО "ИнжГео") | [11 empty] | Общество с ограниченной ответственностью "Инженерная геология" (ООО "ИнжГео")
Юр. адрес: 117279, г. Москва, ул. Миклухо-Маклая, 36 а, этаж 5, пом. XXIII к. 76-84 | [11 empty] | Юр. адрес: 117279, г. Москва, ул. Миклухо-Маклая, 36 а, этаж 5, пом. XXIII к. 76-84 | [8 empty] | нагр |  |  | X0 | Y0 | R |  | нагр |  |  |  | X0 | Y0 | R | нагр |  |  |  | X0 | Y0 | R |  | нагр |  |  |  | X0 | Y0 | R
Телефон/факс +7 (495) 132-30-00, Адрес электронной почты inbox@inj-geo.ru | [11 empty] | Телефон/факс +7 (495) 132-30-00, Адрес электронной почты inbox@inj-geo.ru | [12 empty] | 0 | [7 empty] | 0 | [6 empty] | 0 | [7 empty] | 0
[21 empty] | девиатор | [6 empty] | девиатор | [6 empty] | девиатор | [7 empty] | девиатор
Испытательная лаборатория ООО «ИнжГео» | [11 empty] | Испытательная лаборатория ООО «ИнжГео» | [8 empty] | x0 | Угол | X | Y |  |  |  | x0 |  | Угол | X | Y |  |  | x0 |  | Угол | X | Y |  |  |  | x0 |  | Угол | X | Y
Адрес места осуществления деятельности лаборатории: г. Москва, просп. Вернадского, д. 51, стр. 1 | [11 empty] | Адрес места осуществления деятельности лаборатории: г. Москва, просп. Вернадского, д. 51, стр. 1 | [9 empty] | 0 | [7 empty] | 0 | [6 empty] | 0 | [7 empty] | 0
Телефон +7(910)4557682, E-mail: slg85@mail.ru | [11 empty] | Телефон +7(910)4557682, E-mail: slg85@mail.ru | [9 empty] | 5 | [7 empty] | 5 | [6 empty] | 5 | [7 empty] | 5
[22 empty] | 10 | [7 empty] | 10 | [6 empty] | 10 | [7 empty] | 10
[12 empty] | Протокол испытаний № 13-63/80 от 17-01-2023 | [9 empty] | 15 | [7 empty] | 15 | [6 empty] | 15 | [7 empty] | 15
[22 empty] | 20 | [7 empty] | 20 | [6 empty] | 20 | [7 empty] | 20
[12 empty] | Наименование и адрес заказчика: Переход трубопровода через р. Енисей | [9 empty] | 25 | [7 empty] | 25 | [6 empty] | 25 | [7 empty] | 25
[12 empty] | Наименование объекта: ООО Регионстрой | [9 empty] | 30 | [7 empty] | 30 | [6 empty] | 30 | [7 empty] | 30
Наименование используемого метода/методики: ГОСТ 12248.4-2020 | [11 empty] | Наименование используемого метода/методики: ГОСТ 12248.3-2020 | [9 empty] | 35 | [7 empty] | 35 | [6 empty] | 35 | [7 empty] | 35
Условия проведения испытания: температура окружающей среды (18 - 25)0С, влажность воздуха (40 - 75)% | [11 empty] | Условия проведения испытания: температура окружающей среды (18 - 25)0С, влажность воздуха (40 - 75)% | [9 empty] | 40 | [7 empty] | 40 | [6 empty] | 40 | [7 empty] | 40
[12 empty] | Дата получение объекта подлежащего испытаниям: 21-12-2022 | [9 empty] | 45 | [7 empty] | 45 | [6 empty] | 45 | [7 empty] | 45
[12 empty] | Дата испытания: 25.10.2022-19.11.2080 | [9 empty] | 50 | [7 empty] | 50 | [6 empty] | 50 | [7 empty] | 50
[22 empty] | 55 | [7 empty] | 55 | [6 empty] | 55 | [7 empty] | 55
Испытание грунтов методом трехосного сжатия | [11 empty] | Испытание грунтов методом трехосного сжатия | [9 empty] | 60 | [7 empty] | 60 | [6 empty] | 60 | [7 empty] | 60
[22 empty] | 65 | [7 empty] | 65 | [6 empty] | 65 | [7 empty] | 65
Лабораторный номер: | [6 empty] | We, д.е. = |  |  |  |  | Лабораторный номер: |  | 1115 |  |  |  | We, д.е. = | 0.5740703 |  |  | 70 | [7 empty] | 70 | [6 empty] | 70 | [7 empty] | 70
Номер скважины: | [6 empty] | ρ, г/см3 = |  |  |  |  | Номер скважины: |  | BH-030 |  |  |  | ρ, г/см3 = | 1.59 |  |  | 75 | [7 empty] | 75 | [6 empty] | 75 | [7 empty] | 75
Глубина отбора, м: | [6 empty] | ρs, г/см3 = |  |  |  |  | Глубина отбора, м: |  | 2.7 |  |  |  | ρs, г/см3 = | 2.74 |  |  | 80 | [7 empty] | 80 | [6 empty] | 80 | [7 empty] | 80
Наименование грунта: | [6 empty] | e, д.е. = |  |  |  |  | Наименование грунта: |  | Суглинок, после оттаивания текучий, легкий пылеватый |  |  |  | e, д.е. = | 1.712549 |  |  | 85 | [7 empty] | 85 | [6 empty] | 85 | [7 empty] | 85
Схема проведения опыта: | [6 empty] | IL, д.е. = |  |  |  |  | Схема проведения опыта: |  | КД |  |  |  | IL, д.е. = | 3.275 |  |  | 90 | [7 empty] | 90 | [6 empty] | 90 | [7 empty] | 90
[22 empty] | 95 | [7 empty] | 95 | [6 empty] | 95 | [7 empty] | 95
[22 empty] | 100 | [7 empty] | 100 | [6 empty] | 100 | [7 empty] | 100
Результаты испытаний | [11 empty] | Результаты испытаний | [9 empty] | 105 | [7 empty] | 105 | [6 empty] | 105 | [7 empty] | 105
[22 empty] | 110 | [7 empty] | 110 | [6 empty] | 110 | [7 empty] | 110
[22 empty] | 115 | [7 empty] | 115 | [6 empty] | 115 | [7 empty] | 115
[22 empty] | 120 | [7 empty] | 120 | [6 empty] | 120 | [7 empty] | 120
[22 empty] | 125 | [7 empty] | 125 | [6 empty] | 125 | [7 empty] | 125
[22 empty] | 130 | [7 empty] | 130 | [6 empty] | 130 | [7 empty] | 130
[22 empty] | 135 | [7 empty] | 135 | [6 empty] | 135 | [7 empty] | 135
[22 empty] | 140 | [7 empty] | 140 | [6 empty] | 140 | [7 empty] | 140
[22 empty] | 145 | [7 empty] | 145 | [6 empty] | 145 | [7 empty] | 145
[22 empty] | 150 | [7 empty] | 150 | [6 empty] | 150 | [7 empty] | 150
[22 empty] | 155 | [7 empty] | 155 | [6 empty] | 155 | [7 empty] | 155
[22 empty] | 160 | [7 empty] | 160 | [6 empty] | 160 | [7 empty] | 160
[22 empty] | 165 | [7 empty] | 165 | [6 empty] | 165 | [7 empty] | 165
[22 empty] | 170 | [7 empty] | 170 | [6 empty] | 170 | [7 empty] | 170
[22 empty] | 175 | [7 empty] | 175 | [6 empty] | 175 | [7 empty] | 175
[22 empty] | 180 | [7 empty] | 180 | [6 empty] | 180 | [7 empty] | 180
[13 empty] | Давление в камере, Мпа σ3 | Вертикальная нагрузка, Мпа σ1 | Поровое давление, Мпа u
| K0, д.е. | 0.7750489 |  |  |  |  | Коэфф. Точки | [5 empty] | 1 | 1.60814 | [5 empty] | 1 | [6 empty] | σ3,кПа | σ1,кПа | u, кПа |  |  |  | 4
| q_zg, МПа | 0.7750489 | [10 empty] | 1.1 | 1.766188 | [27 empty] | δ3, Мпа | δ1-δ3, МПа | δ1, МПа | δ1, КПа
|  |  | Модуль деформации, МПа: | [9 empty] | 1.2 | 1.924236 | [21 empty] | С, МПа:
|  |  | Е0= |  | Точки модуля (полное напр.), МПа |  |  |  | 0.7750489 | 1.240078 | [25 empty] | φ, град:
|  |  | E50 = |  | qf (полное напр.), МПа |  |  |  | 1.837053 | [26 empty] | E, Мпа
|  |  | Коэф. Поперечной деформации, ϑ = | [9 empty] | Эффективные значения угла внутреннего трения и удельного сцепления ϕ', С' | [13 empty] | x | 0
[13 empty] | ϕ', град. = | 13 | [12 empty] | y |  |  |  | С, кПа | φ,°
[13 empty] | С', МПа = | 0.011
| Исполнитель: | [6 empty] | Морозов Д.С. |  |  |  |  | Исполнитель: |  |  |  |  | Морозов Д.С.
| Начальник исп. лаборатории: | [6 empty] | Семиколенова Л.Г. |  |  |  |  | Начальник исп. лаборатории: |  |  |  |  | Семиколенова Л.Г.
Лист 1 , всего листов 2 | [11 empty] | Лист 2 , всего листов 2
Частичное воспроизведение протокола испытаний без письменного разрешения ООО «ИнжГео» ЗАПРЕЩАЕТСЯ | [11 empty] | Частичное воспроизведение протокола испытаний без письменного разрешения ООО «ИнжГео» ЗАПРЕЩАЕТСЯ
[5 empty] | второй график |  | первый график | [9 empty] | К Пуассона
dev50 | epsE50 | ind | devE0 | epsE0 | dev | eps | sigma |  | dev1 | eps1 | dev2 | eps2 | dev3 | eps3 |  | Глины
0.8370529 | 0.01017549 |  |  |  | 0 | 0 |  |  | 0 | 0 | 0 | 0 | 0 | 0 |  | < 0 | 0,20-0,30
ind |  |  |  |  | 0.0171978 | 0.0007550524 |  |  | 0.1098566 | 0.000736885 | 0.1428675 | 0.0007373079 | 0.1533228 | 0.0007359727 |  | 0-0,25 | 0,30-0,38
2 |  |  |  |  | 0.2302397 | 0.001510105 |  |  | 0.174 | 0.00126912 | 0.2549682 | 0.001474616 | 0.262 | 0.00146099 |  | 0,25< | 0,38-0,45
E0 |  |  |  |  | 0.2619698 | 0.002265157 |  |  | 0.2400998 | 0.002210655 | 0.309 | 0.00215673 | 0.3127186 | 0.002207918 |  | Суглинки | 0,35-0,37
epsE0 | devE0 |  |  |  | 0.4650294 | 0.003391829 |  |  | 0.2782957 | 0.00294754 | 0.3188117 | 0.002949232 | 0.3470003 | 0.002943891 |  | Пески и супеси | 0,30-0,35
0.003391829 | 0.4650294 |  |  |  | 0.4956716 | 0.003775262 |  |  | 0.30407 | 0.003696374 | 0.3330941 | 0.003874833 | 0.3621182 | 0.003365464
[5 empty] | 0.4500698 | 0.004530314 |  |  | 0.3161021 | 0.00442131 | 0.3336409 | 0.004423848 | 0.3800454 | 0.004415836
График E50 |  | График E |  |  | 0.5066131 | 0.005285367 |  |  | 0.3315832 | 0.005158195 | 0.3448889 | 0.005161156 | 0.3962716 | 0.005151809
eps | q | sigma |  |  | 0.6051395 | 0.006040419 |  |  | 0.3445803 | 0.00589508 | 0.3573958 | 0.005898464 | 0.4115052 | 0.005887782
Горизонтальная линия E50 |  | Касательная |  |  | 0.6234868 | 0.006795471 |  |  | 0.3550962 | 0.006631965 | 0.362444 | 0.006635771 | 0.4260476 | 0.006623755
0 |  | a | b |  | 0.7144932 | 0.007550524 |  |  | 0.3690337 | 0.00736885 | 0.3760156 | 0.007373079 | 0.4427001 | 0.007359727
|  |  | 0 |  | 0.5989965 | 0.008305576 |  |  | 0.3811957 | 0.008105736 | 0.3870929 | 0.008110387 | 0.4565642 | 0.0080957
Вертикальная линия E50 |  | p1 и p2 |  |  | 0.7778348 | 0.009060628 |  |  | 0.3907852 | 0.008842621 | 0.3935581 | 0.008847695 | 0.4721412 | 0.008831673
| 0 | 0 |  |  | 0.8370529 | 0.01017549 |  |  | 0.4029049 | 0.009579506 | 0.4055933 | 0.009585003 | 0.4830326 | 0.009567646
[5 empty] | 0.7548499 | 0.01057073 |  |  | 0.4182578 | 0.01031639 | 0.4146809 | 0.01032231 | 0.4945397 | 0.01030362
Касательная линия E50 |  |  |  |  | 0.7632303 | 0.01132579 |  |  | 0.4268468 | 0.01105328 | 0.424303 | 0.01105962 | 0.5065639 | 0.01103959
0 | 0 | Горизонтальная 1 |  |  | 0.7809299 | 0.01208084 |  |  | 0.4410746 | 0.01179016 | 0.4381419 | 0.01179693 | 0.5230066 | 0.01177556
[5 empty] | 0.8318716 | 0.01283589 |  |  | 0.4482443 | 0.01252705 | 0.4419797 | 0.01253423 | 0.5363693 | 0.01251154
Горизонтальная линия qкр |  |  |  |  | 0.9439787 | 0.01359094 |  |  | 0.4575587 | 0.01326393 | 0.4576987 | 0.01327154 | 0.5421532 | 0.01324751
Горизонтальная линия q |  | Горизонтальная 2 |  |  | 0.9361743 | 0.01434599 |  |  | 0.4668206 | 0.01400082 | 0.4639811 | 0.01400885 | 0.5535599 | 0.01398348
0 |  | 0 |  |  | 0.9423815 | 0.01510105 |  |  | 0.4769329 | 0.0147377 | 0.4752091 | 0.01474616 | 0.5629906 | 0.01471945
[5 empty] | 0.9525235 | 0.0158561 |  |  | 0.4847986 | 0.01547459 | 0.482565 | 0.01548347 | 0.5780469 | 0.01545543
Вертикальная линия q |  |  |  |  | 0.9945232 | 0.01661115 |  |  | 0.4958204 | 0.01621147 | 0.4953309 | 0.01622077 | 0.58533 | 0.0161914
| 0 |  |  |  | 1.110304 | 0.0173662 |  |  | 0.5056013 | 0.01694836 | 0.5018891 | 0.01695808 | 0.5955414 | 0.01692737
[5 empty] | 1.042789 | 0.01812126 |  |  | 0.5099442 | 0.01768524 | 0.5177218 | 0.01769539 | 0.6032824 | 0.01766335
[5 empty] | 1.174901 | 0.01887631 |  |  | 0.5192519 | 0.01842213 | 0.5272112 | 0.0184327 | 0.6135545 | 0.01839932
[5 empty] | 1.241563 | 0.01963136 |  |  | 0.5229273 | 0.01915901 | 0.5331396 | 0.01917001 | 0.6251591 | 0.01913529
[5 empty] | 1.269699 | 0.02038641 |  |  | 0.5293733 | 0.0198959 | 0.541189 | 0.01990731 | 0.6315975 | 0.01987126
[5 empty] | 1.219231 | 0.02114147 |  |  | 0.5396927 | 0.02063278 | 0.5511419 | 0.02064462 | 0.6415712 | 0.02060724
[5 empty] | 1.267084 | 0.02189652 |  |  | 0.5427885 | 0.02136967 | 0.5598803 | 0.02138193 | 0.6437815 | 0.02134321
[5 empty] | 1.268179 | 0.02265157 |  |  | 0.5517635 | 0.02210655 | 0.5688865 | 0.02211924 | 0.6507299 | 0.02207918
[5 empty] | 1.335439 | 0.02340662 |  |  | 0.5574206 | 0.02284344 | 0.5755427 | 0.02285655 | 0.6616176 | 0.02281515
[5 empty] | 1.265789 | 0.02416168 |  |  | 0.5588626 | 0.02358032 | 0.5876312 | 0.02359385 | 0.6697462 | 0.02355113
[5 empty] | 1.357152 | 0.02491673 |  |  | 0.5657925 | 0.02431721 | 0.5915341 | 0.02433116 | 0.674517 | 0.0242871
[5 empty] | 1.344449 | 0.02567178 |  |  | 0.5695132 | 0.02505409 | 0.6003337 | 0.02506847 | 0.6745314 | 0.02502307
[5 empty] | 1.436605 | 0.02642683 |  |  | 0.5775274 | 0.02579098 | 0.6041122 | 0.02580578 | 0.6828908 | 0.02575905
[5 empty] | 1.503542 | 0.02718189 |  |  | 0.5814382 | 0.02652786 | 0.6121517 | 0.02654309 | 0.6879967 | 0.02649502
[5 empty] | 1.529185 | 0.02793694 |  |  | 0.5813483 | 0.02726475 | 0.6186346 | 0.02728039 | 0.6931503 | 0.02723099
[5 empty] | 1.417455 | 0.02869199 |  |  | 0.5855606 | 0.02800163 | 0.6245431 | 0.0280177 | 0.699253 | 0.02796696
[5 empty] | 1.445275 | 0.02944704 |  |  | 0.5893781 | 0.02873852 | 0.6311593 | 0.02875501 | 0.7005064 | 0.02870294
[5 empty] | 1.59757 | 0.03020209 |  |  | 0.5895036 | 0.0294754 | 0.6399655 | 0.02949232 | 0.7061117 | 0.02943891
[5 empty] | 1.464262 | 0.03095715 |  |  | 0.5977399 | 0.03021229 | 0.6416438 | 0.03022963 | 0.7087704 | 0.03017488
[5 empty] | 1.560275 | 0.0317122 |  |  | 0.59739 | 0.03094917 | 0.6444766 | 0.03096693 | 0.7139839 | 0.03091085
[5 empty] | 1.547531 | 0.03246725 |  |  | 0.6020568 | 0.03168606 | 0.651646 | 0.03170424 | 0.7132535 | 0.03164683
[5 empty] | 1.523953 | 0.0332223 |  |  | 0.603543 | 0.03242294 | 0.6509342 | 0.03244155 | 0.7117806 | 0.0323828
[5 empty] | 1.522465 | 0.03397736 |  |  | 0.6004516 | 0.03315983 | 0.6556236 | 0.03317886 | 0.7144667 | 0.03311877
[5 empty] | 1.53299 | 0.03473241 |  |  | 0.6029855 | 0.03389671 | 0.6561962 | 0.03391617 | 0.7182132 | 0.03385475
[5 empty] | 1.562451 | 0.03548746 |  |  | 0.6067476 | 0.0346336 | 0.6631343 | 0.03465347 | 0.7177213 | 0.03459072
[5 empty] | 1.674106 | 0.03624251 |  |  | 0.6061407 | 0.03537048 | 0.6603201 | 0.03539078 | 0.7169926 | 0.03532669
[5 empty] | 1.507026 | 0.03699757 |  |  | 0.60814 | 0.03610737 | 0.6661882 | 0.03612809 | 0.7242364 | 0.03606266
[5 empty] | 1.531299 | 0.03775262 |  |  | 0.605122 | 0.03684425 | 0.6623639 | 0.0368654 | 0.718024 | 0.03679864
[5 empty] | 1.615842 | 0.03850767 |  |  | 0.6076153 | 0.03758114 | 0.664502 | 0.0376027 | 0.7235751 | 0.03753461
[5 empty] | 1.613686 | 0.03926272 |  |  | 0.606491 | 0.03831802 | 0.659574 | 0.03834001 | 0.7222032 | 0.03827058
[5 empty] | 1.552866 | 0.04001778 |  |  | 0.6026733 | 0.03905491 | 0.6606064 | 0.03907732 | 0.7206375 | 0.03900656
[5 empty] | 1.519414 | 0.04077283 |  |  | 0.6015865 | 0.03979179 | 0.6595257 | 0.03981463 | 0.7181071 | 0.03974253
[5 empty] | 1.579365 | 0.04152788 |  |  | 0.6003547 | 0.04052868 | 0.6533584 | 0.04055194 | 0.714341 | 0.0404785
[5 empty] | 1.52775 | 0.04228293 |  |  | 0.5927023 | 0.04126556 | 0.651131 | 0.04128924 | 0.7121685 | 0.04121447
[5 empty] | 1.485604 | 0.04303798 |  |  | 0.5915534 | 0.04200245 | 0.6479699 | 0.04202655 | 0.7053186 | 0.04195045
[5 empty] | 1.608959 | 0.04379304 |  |  | 0.5863322 | 0.04273933 | 0.6468016 | 0.04276386 | 0.6977204 | 0.04268642
[5 empty] | 1.630849 | 0.04454809 |  |  | 0.5834631 | 0.04347622 | 0.6408527 | 0.04350117 | 0.6984032 | 0.04342239
[5 empty] | 1.549307 | 0.04530314 |  |  | 0.5807701 | 0.0442131 | 0.6385496 | 0.04423848 | 0.693896 | 0.04415836
[5 empty] | 1.506366 | 0.04605819 |  |  | 0.5764776 | 0.04494999 | 0.6278188 | 0.04497578 | 0.6837279 | 0.04489434
[5 empty] | 1.61206 | 0.04681325 |  |  | 0.5741098 | 0.04568687 | 0.6225869 | 0.04571309 | 0.6820281 | 0.04563031
[5 empty] | 1.582421 | 0.0475683 |  |  | 0.5634909 | 0.04642376 | 0.6209801 | 0.0464504 | 0.6776257 | 0.04636628
[5 empty] | 1.472483 | 0.04832335 |  |  | 0.5620451 | 0.04716064 | 0.6112252 | 0.04718771 | 0.6707498 | 0.04710226
[5 empty] | 1.57028 | 0.0490784 |  |  | 0.5533967 | 0.04789753 | 0.6062485 | 0.04792502 | 0.6625295 | 0.04783823
[5 empty] | 1.476844 | 0.04983346 |  |  | 0.5503699 | 0.04863441 | 0.5998766 | 0.04866232 | 0.6555941 | 0.0485742
[5 empty] | 1.461208 | 0.05058851 |  |  | 0.5444888 | 0.0493713 | 0.5952359 | 0.04939963 | 0.6466725 | 0.04931017
[5 empty] | 1.410407 | 0.05134356 |  |  | 0.5359779 | 0.05010818 | 0.589653 | 0.05013694 | 0.641894 | 0.05004615
[5 empty] | 1.473473 | 0.05209861 |  |  | 0.5293611 | 0.05084507 | 0.5821542 | 0.05087425 | 0.6361876 | 0.05078212
[5 empty] | 1.414439 | 0.05285367 |  |  | 0.5248629 | 0.05158195 | 0.5752662 | 0.05161156 | 0.6262825 | 0.05151809
[5 empty] | 1.430338 | 0.05360872 |  |  | 0.5185075 | 0.05231884 | 0.5706154 | 0.05234886 | 0.6158079 | 0.05225406
[5 empty] | 1.428205 | 0.05436377 |  |  | 0.5154189 | 0.05305572 | 0.5653282 | 0.05308617 | 0.6136927 | 0.05299004
[5 empty] | 1.425071 | 0.05511882 |  |  | 0.5054216 | 0.05379261 | 0.5570312 | 0.05382348 | 0.6078662 | 0.05372601
[5 empty] | 1.441971 | 0.05587388 |  |  | 0.4997396 | 0.05452949 | 0.5483508 | 0.05456079 | 0.5963575 | 0.05446198
[5 empty] | 1.465937 | 0.05662893 |  |  | 0.4934974 | 0.05526638 | 0.5394136 | 0.0552981 | 0.5899957 | 0.05519796
[5 empty] | 1.385003 | 0.05738398 |  |  | 0.4873189 | 0.05600326 | 0.5354461 | 0.0560354 | 0.5792099 | 0.05593393
[5 empty] | 1.376202 | 0.05813903 |  |  | 0.4811286 | 0.05674015 | 0.5281746 | 0.05677271 | 0.5738293 | 0.0566699
[5 empty] | 1.344567 | 0.05889408 |  |  | 0.4787506 | 0.05747703 | 0.5229258 | 0.05751002 | 0.566083 | 0.05740587
[5 empty] | 1.378132 | 0.05964914 |  |  | 0.4717091 | 0.05821392 | 0.513626 | 0.05824733 | 0.5631001 | 0.05814185
[5 empty] | 1.30393 | 0.06040419 |  |  | 0.4637285 | 0.0589508 | 0.5106019 | 0.05898464 | 0.5578097 | 0.05887782
[5 empty] | 1.301993 | 0.06115924 |  |  | 0.4589328 | 0.05968769 | 0.5041798 | 0.05972194 | 0.547541 | 0.05961379
[5 empty] | 1.394355 | 0.06191429 |  |  | 0.4540464 | 0.06042457 | 0.5018863 | 0.06045925 | 0.5431231 | 0.06034976
[5 empty] | 1.40905 | 0.06266935 |  |  | 0.4488934 | 0.06116146 | 0.4948478 | 0.06119656 | 0.5344852 | 0.06108574
[5 empty] | 1.302111 | 0.0634244 |  |  | 0.4428981 | 0.06189834 | 0.4848909 | 0.06193387 | 0.5334562 | 0.06182171
[5 empty] | 1.30057 | 0.06417945 |  |  | 0.4407847 | 0.06263523 | 0.481042 | 0.06267117 | 0.5272654 | 0.06255768
[5 empty] | 1.315462 | 0.0649345 |  |  | 0.4389775 | 0.06337211 | 0.4815276 | 0.06340848 | 0.517142 | 0.06329366
[5 empty] | 1.330819 | 0.06568956 |  |  | 0.4306007 | 0.064109 | 0.4762742 | 0.06414579 | 0.5150149 | 0.06402963
[5 empty] | 1.381603 | 0.06644461 |  |  | 0.4323285 | 0.06484588 | 0.4722583 | 0.0648831 | 0.5096554 | 0.0647656
[5 empty] | 1.380375 | 0.06719966 |  |  | 0.426456 | 0.06558277 | 0.4692469 | 0.06562041 | 0.5050979 | 0.06550157
[5 empty] | 1.334064 | 0.06795471 |  |  | 0.4204332 | 0.06631965 | 0.4627797 | 0.06635771 | 0.5053803 | 0.06623755
[5 empty] | 1.371681 | 0.06870977 |  |  | 0.4212668 | 0.06705654 | 0.4588641 | 0.06709502 | 0.5013104 | 0.06697352
[5 empty] | 1.247236 | 0.06946482 |  |  | 0.4180634 | 0.06779342 | 0.4583075 | 0.06783233 | 0.4930965 | 0.06770949
[5 empty] | 1.306739 | 0.07021987 |  |  | 0.4098297 | 0.06853031 | 0.4536174 | 0.06856964 | 0.4863465 | 0.06844546
[5 empty] | 1.308201 | 0.07097492 |  |  | 0.4094726 | 0.06926719 | 0.4445011 | 0.06930695 | 0.4882685 | 0.06918144
[5 empty] | 1.262632 | 0.07172997 |  |  | 0.4060988 | 0.07000408 | 0.441166 | 0.07004425 | 0.4844705 | 0.06991741
[5 empty] | 1.291044 | 0.07248503 |  |  | 0.3995149 | 0.07074096 | 0.4374196 | 0.07078156 | 0.4757606 | 0.07065338
[5 empty] | 1.196446 | 0.07324008 |  |  | 0.3965276 | 0.07147785 | 0.4377693 | 0.07151887 | 0.4720468 | 0.07138936
[5 empty] | 1.313848 | 0.07399513 |  |  | 0.3911438 | 0.07221473 | 0.4314223 | 0.07225618 | 0.4700372 | 0.07212533
[5 empty] | 1.249262 | 0.07475018 |  |  | 0.3894702 | 0.07295162 | 0.4296863 | 0.07299349 | 0.4631398 | 0.0728613
[5 empty] | 1.316698 | 0.07550524 |  |  | 0.3840133 | 0.0736885 | 0.4254684 | 0.07373079 | 0.4601627 | 0.07359727
[5 empty] | 1.245166 | 0.07626029 |  |  | 0.3808801 | 0.07442539 | 0.4165763 | 0.0744681 | 0.4550138 | 0.07433325
[5 empty] | 1.257677 | 0.07701534 |  |  | 0.3807772 | 0.07516227 | 0.4138172 | 0.07520541 | 0.4512013 | 0.07506922
[5 empty] | 1.271242 | 0.07777039 |  |  | 0.3756113 | 0.07589916 | 0.4123985 | 0.07594272 | 0.4485333 | 0.07580519
[5 empty] | 1.27487 | 0.07852545 |  |  | 0.3741892 | 0.07663604 | 0.4087278 | 0.07668003 | 0.4421176 | 0.07654116
[5 empty] | 1.183572 | 0.0792805 |  |  | 0.3707176 | 0.07737293 | 0.4058123 | 0.07741733 | 0.4409625 | 0.07727714
[5 empty] | 1.22636 | 0.08003555 |  |  | 0.3660031 | 0.07810982 | 0.3994594 | 0.07815464 | 0.4357759 | 0.07801311
[5 empty] | 1.247242 | 0.0807906 |  |  | 0.3641526 | 0.0788467 | 0.3930767 | 0.07889195 | 0.4295659 | 0.07874908
[5 empty] | 1.17423 | 0.08154566 |  |  | 0.3585728 | 0.07958359 | 0.3949714 | 0.07962926 | 0.4266405 | 0.07948506
[5 empty] | 1.148335 | 0.08230071 |  |  | 0.3525704 | 0.08032047 | 0.387451 | 0.08036657 | 0.4193078 | 0.08022103
[5 empty] | 1.138566 | 0.08305576 |  |  | 0.353552 | 0.08105736 | 0.3878229 | 0.08110387 | 0.4200758 | 0.080957
[5 empty] | 1.172935 | 0.08381081 |  |  | 0.3524245 | 0.08179424 | 0.3822945 | 0.08184118 | 0.4177526 | 0.08169297
[5 empty] | 1.181451 | 0.08456587 |  |  | 0.3472946 | 0.08253113 | 0.3817732 | 0.08257849 | 0.4111462 | 0.08242895
[5 empty] | 1.262125 | 0.08532092 |  |  | 0.3448689 | 0.08326801 | 0.3738663 | 0.0833158 | 0.4089647 | 0.08316492
[5 empty] | 1.126968 | 0.08607597 |  |  | 0.3388542 | 0.0840049 | 0.3713814 | 0.08405311 | 0.4020161 | 0.08390089
[5 empty] | 1.134991 | 0.08683102 |  |  | 0.3413573 | 0.08474178 | 0.3715258 | 0.08479041 | 0.3994085 | 0.08463686
[5 empty] | 1.098203 | 0.08758607 |  |  | 0.3375848 | 0.08547867 | 0.3644069 | 0.08552772 | 0.3983499 | 0.08537284
[5 empty] | 1.129615 | 0.08834113 |  |  | 0.3363435 | 0.08621555 | 0.366732 | 0.08626503 | 0.3926483 | 0.08610881
[5 empty] | 1.197238 | 0.08909618 |  |  | 0.3298402 | 0.08695244 | 0.3590088 | 0.08700234 | 0.3917118 | 0.08684478
[5 empty] | 1.203082 | 0.08985123 |  |  | 0.3308814 | 0.08768932 | 0.3614444 | 0.08773964 | 0.3922485 | 0.08758076
[5 empty] | 1.162157 | 0.09060628 |  |  | 0.325374 | 0.08842621 | 0.3568463 | 0.08847695 | 0.3895664 | 0.08831673
[5 empty] | 1.174475 | 0.09136134 |  |  | 0.3257247 | 0.08916309 | 0.352622 | 0.08921426 | 0.3883735 | 0.0890527
[5 empty] | 1.155045 | 0.09211639 |  |  | 0.3224402 | 0.08989998 | 0.3513787 | 0.08995157 | 0.3872779 | 0.08978867
[5 empty] | 1.082879 | 0.09287144 |  |  | 0.3212272 | 0.09063686 | 0.351224 | 0.09068888 | 0.3834876 | 0.09052465
[5 empty] | 1.099986 | 0.09362649 |  |  | 0.3237925 | 0.09137375 | 0.3537653 | 0.09142618 | 0.3831108 | 0.09126062
[5 empty] | 1.103377 | 0.09438155 |  |  | 0.3217427 | 0.09211063 | 0.3474099 | 0.09216349 | 0.3810553 | 0.09199659
[5 empty] | 1.124062 | 0.0951366 |  |  | 0.3187847 | 0.09284752 | 0.3458652 | 0.0929008 | 0.3757293 | 0.09273256
[5 empty] | 1.086053 | 0.09589165 |  |  | 0.3204251 | 0.0935844 | 0.3506386 | 0.09363811 | 0.3756409 | 0.09346854
[5 empty] | 1.156359 | 0.0966467 |  |  | 0.3167706 | 0.09432129 | 0.3501376 | 0.09437542 | 0.375398 | 0.09420451
[5 empty] | 1.230991 | 0.09740176 |  |  | 0.3207281 | 0.09505817 | 0.3490696 | 0.09511272 | 0.3772087 | 0.09494048
[5 empty] | 1.14195 | 0.09815681 |  |  | 0.320698 | 0.09579506 | 0.3502353 | 0.09585003 | 0.3799736 | 0.09567646
[5 empty] | 1.234145 | 0.09891186 |  |  | 0.3174242 | 0.09653194 | 0.3507731 | 0.09658734 | 0.3738253 | 0.09641243
[5 empty] | 1.07355 | 0.09966691 |  |  | 0.3194879 | 0.09726883 | 0.3490617 | 0.09732465 | 0.3763411 | 0.0971484
[5 empty] | 1.185155 | 0.100422 |  |  | 0.3216839 | 0.09800571 | 0.3488958 | 0.09806196 | 0.3746154 | 0.09788437
[5 empty] | 1.161955 | 0.101177 |  |  | 0.3166075 | 0.0987426 | 0.3464699 | 0.09879926 | 0.377842 | 0.09862035
[5 empty] | 1.096941 | 0.1019321 |  |  | 0.3225537 | 0.09947948 | 0.3513787 | 0.09953657 | 0.3769153 | 0.09935632
[5 empty] | 1.216106 | 0.1026871 |  |  | 0.3232176 | 0.1002164 | 0.3481167 | 0.1002739 | 0.3789294 | 0.1000923
[5 empty] | 1.231442 | 0.1034422 |  |  | 0.3209943 | 0.1009533 | 0.3493787 | 0.1010112 | 0.3815783 | 0.1008283
[5 empty] | 1.141942 | 0.1041972 |  |  | 0.321379 | 0.1016901 | 0.3548591 | 0.1017485 | 0.3803563 | 0.1015642
[5 empty] | 1.1276 | 0.1049523 |  |  | 0.3246666 | 0.102427 | 0.3551527 | 0.1024858 | 0.3810575 | 0.1023002
[5 empty] | 1.193406 | 0.1057073 |  |  | 0.3219524 | 0.1031639 | 0.3545541 | 0.1032231 | 0.3828759 | 0.1030362
[5 empty] | 1.086354 | 0.1064624 |  |  | 0.3267313 | 0.1039008 | 0.3592578 | 0.1039604 | 0.3852059 | 0.1037722
[5 empty] | 1.106436 | 0.1072174 |  |  | 0.3279986 | 0.1046377 | 0.3573585 | 0.1046977 | 0.3894414 | 0.1045081
[5 empty] | 1.209645 | 0.1079725 |  |  | 0.3292492 | 0.1053746 | 0.3581508 | 0.105435 | 0.3887766 | 0.1052441
[5 empty] | 1.198973 | 0.1087275 |  |  | 0.3292783 | 0.1061114 | 0.3629293 | 0.1061723 | 0.3909058 | 0.1059801
[5 empty] | 1.154414 | 0.1094826 |  |  | 0.334381 | 0.1068483 | 0.3647887 | 0.1069097 | 0.3922229 | 0.106716
[5 empty] | 1.238959 | 0.1102376 |  |  | 0.3346524 | 0.1075852 | 0.3640235 | 0.107647 | 0.3990222 | 0.107452
[5 empty] | 1.2086 | 0.1109927 |  |  | 0.3366876 | 0.1083221 | 0.3678283 | 0.1083843 | 0.3960978 | 0.108188
[5 empty] | 1.215332 | 0.1117478 |  |  | 0.3366816 | 0.109059 | 0.3676979 | 0.1091216 | 0.4037439 | 0.108924
[5 empty] | 1.265145 | 0.1125028 |  |  | 0.3391296 | 0.1097959 | 0.3735267 | 0.1098589 | 0.4045545 | 0.1096599
[5 empty] | 1.200033 | 0.1132579 |  |  | 0.3431267 | 0.1105328 | 0.3726095 | 0.1105962 | 0.4078238 | 0.1103959
[5 empty] | 1.134989 | 0.1140129 |  |  | 0.3421679 | 0.1112696 | 0.3752408 | 0.1113335 | 0.406946 | 0.1111319
[5 empty] | 1.237004 | 0.114768 |  |  | 0.3423484 | 0.1120065 | 0.3779153 | 0.1120708 | 0.4088152 | 0.1118679
[5 empty] | 1.116071 | 0.115523 |  |  | 0.3491633 | 0.1127434 | 0.3781275 | 0.1128081 | 0.4115255 | 0.1126038
[5 empty] | 1.269183 | 0.1162781 |  |  | 0.3492076 | 0.1134803 | 0.3845721 | 0.1135454 | 0.4152711 | 0.1133398
[5 empty] | 1.149333 | 0.1170331 |  |  | 0.3519764 | 0.1142172 | 0.3814437 | 0.1142827 | 0.4199461 | 0.1140758
[5 empty] | 1.201513 | 0.1177882 |  |  | 0.3532649 | 0.1149541 | 0.3864369 | 0.11502 | 0.4224447 | 0.1148117
[5 empty] | 1.211715 | 0.1185432 |  |  | 0.3558681 | 0.115691 | 0.3904463 | 0.1157573 | 0.4181609 | 0.1155477
[5 empty] | 1.215932 | 0.1192983 |  |  | 0.3566811 | 0.1164278 | 0.3935666 | 0.1164947 | 0.4206891 | 0.1162837
[5 empty] | 1.296157 | 0.1200533 |  |  | 0.3566991 | 0.1171647 | 0.3958924 | 0.117232 | 0.4261231 | 0.1170197
[5 empty] | 1.206382 | 0.1208084 |  |  | 0.3630171 | 0.1179016 | 0.3937183 | 0.1179693 | 0.4265573 | 0.1177556
[5 empty] | 1.185671 | 0.1215634 |  |  | 0.3614764 | 0.1186385 | 0.3994882 | 0.1187066 | 0.4305407 | 0.1184916
[5 empty] | 1.197167 | 0.1223185 |  |  | 0.363772 | 0.1193754 | 0.4027074 | 0.1194439 | 0.4333874 | 0.1192276
[5 empty] | 1.288878 | 0.1230735 |  |  | 0.3707075 | 0.1201123 | 0.40378 | 0.1201812 | 0.4341018 | 0.1199636
[5 empty] | 1.299803 | 0.1238286 |  |  | 0.3689836 | 0.1208491 | 0.4039069 | 0.1209185 | 0.4383847 | 0.1206995
[5 empty] | 1.160944 | 0.1245836 |  |  | 0.3758008 | 0.121586 | 0.4068886 | 0.1216558 | 0.4408368 | 0.1214355
[5 empty] | 1.259301 | 0.1253387 |  |  | 0.3755597 | 0.1223229 | 0.4091259 | 0.1223931 | 0.4502587 | 0.1221715
[5 empty] | 1.318875 | 0.1260937 |  |  | 0.378561 | 0.1230598 | 0.4171196 | 0.1231304 | 0.4520513 | 0.1229074
[5 empty] | 1.169667 | 0.1268488 |  |  | 0.3812053 | 0.1237967 | 0.4160702 | 0.1238677 | 0.4566151 | 0.1236434
[5 empty] | 1.302679 | 0.1276039 |  |  | 0.3887931 | 0.1245336 | 0.4222785 | 0.124605 | 0.4619509 | 0.1243794
[5 empty] | 1.20791 | 0.1283589 |  |  | 0.3901252 | 0.1252705 | 0.4278451 | 0.1253423 | 0.4644594 | 0.1251154
[5 empty] | 1.301362 | 0.129114 |  |  | 0.3958021 | 0.1260073 | 0.4306709 | 0.1260797 | 0.4664413 | 0.1258513
[5 empty] | 1.269036 | 0.129869 |  |  | 0.3976244 | 0.1267442 | 0.4322564 | 0.126817 | 0.4734973 | 0.1265873
[5 empty] | 1.275932 | 0.1306241 |  |  | 0.4011928 | 0.1274811 | 0.4391024 | 0.1275543 | 0.4781281 | 0.1273233
[5 empty] | 1.309051 | 0.1313791 |  |  | 0.4046078 | 0.128218 | 0.4448095 | 0.1282916 | 0.4795344 | 0.1280593
[5 empty] | 1.215395 | 0.1321342 |  |  | 0.4108701 | 0.1289549 | 0.4443786 | 0.1290289 | 0.484317 | 0.1287952
[5 empty] | 1.306963 | 0.1328892 |  |  | 0.4103802 | 0.1296918 | 0.4508101 | 0.1297662 | 0.4924765 | 0.1295312
[5 empty] | 1.258758 | 0.1336443 |  |  | 0.4181389 | 0.1304287 | 0.455405 | 0.1305035 | 0.4985136 | 0.1302672
[5 empty] | 1.345779 | 0.1343993 |  |  | 0.4227467 | 0.1311655 | 0.4653638 | 0.1312408 | 0.499529 | 0.1310031
[5 empty] | 1.334029 | 0.1351544 |  |  | 0.4259042 | 0.1319024 | 0.4644872 | 0.1319781 | 0.5063236 | 0.1317391
[5 empty] | 1.357506 | 0.1359094 |  |  | 0.4310121 | 0.1326393 | 0.475776 | 0.1327154 | 0.5153978 | 0.1324751
[5 empty] | 1.305214 | 0.1366645 |  |  | 0.434671 | 0.1333762 | 0.4801309 | 0.1334527 | 0.5217528 | 0.1332111
[5 empty] | 1.342443 | 0.1374195 |  |  | 0.4395701 | 0.1341131 | 0.4835553 | 0.13419 | 0.5253156 | 0.133947
[5 empty] | 1.325424 | 0.1381746 |  |  | 0.4510636 | 0.13485 | 0.4921245 | 0.1349274 | 0.5337695 | 0.134683
[5 empty] | 1.329123 | 0.1389296 |  |  | 0.4532303 | 0.1355868 | 0.4986147 | 0.1356647 | 0.5385888 | 0.135419
[5 empty] | 1.354509 | 0.1396847 |  |  | 0.4588487 | 0.1363237 | 0.5019025 | 0.136402 | 0.5482481 | 0.136155
[5 empty] | 1.303548 | 0.1404397 |  |  | 0.4684973 | 0.1370606 | 0.5114641 | 0.1371393 | 0.5563216 | 0.1368909
[5 empty] | 1.474208 | 0.1411948 |  |  | 0.4788548 | 0.1377975 | 0.5196759 | 0.1378766 | 0.5685838 | 0.1376269
[5 empty] | 1.404458 | 0.1419498 |  |  | 0.4839997 | 0.1385344 | 0.5320143 | 0.1386139 | 0.5794092 | 0.1383629
[5 empty] | 1.415263 | 0.1427049 |  |  | 0.4957106 | 0.1392713 | 0.5377557 | 0.1393512 | 0.5842721 | 0.1390988
[5 empty] | 1.351592 | 0.1434599 |  |  | 0.5008661 | 0.1400082 | 0.5459764 | 0.1400885 | 0.5961469 | 0.1398348
[5 empty] | 1.487413 | 0.144215 |  |  | 0.5122447 | 0.140745 | 0.5586529 | 0.1408258 | 0.604708 | 0.1405708
[5 empty] | 1.472692 | 0.1449701 |  |  | 0.518325 | 0.1414819 | 0.5725614 | 0.1415631 | 0.61963 | 0.1413068
[5 empty] | 1.443397 | 0.1457251 |  |  | 0.5299856 | 0.1422188 | 0.5793784 | 0.1423004 | 0.629087 | 0.1420427
[5 empty] | 1.417496 | 0.1464802 |  |  | 0.5387051 | 0.1429557 | 0.5895803 | 0.1430377 | 0.6392537 | 0.1427787
[5 empty] | 1.534956 | 0.1472352 |  |  | 0.547062 | 0.1436926 | 0.6029434 | 0.143775 | 0.6522043 | 0.1435147
[5 empty] | 1.504744 | 0.1479903 |  |  | 0.561335 | 0.1444295 | 0.611644 | 0.1445124 | 0.6698134 | 0.1442507
[5 empty] | 1.613829 | 0.1487453 |  |  | 0.5681025 | 0.1451664 | 0.6282587 | 0.1452497 | 0.6817552 | 0.1449866
[5 empty] | 1.638178 | 0.1495004 |  |  | 0.5845432 | 0.1459032 | 0.6402636 | 0.145987 | 0.6960043 | 0.1457226
[5 empty] | 1.524757 | 0.1502554 |  |  | 0.5946357 | 0.1466401 | 0.6498353 | 0.1467243 | 0.7020349 | 0.1464586