## 1
Общество с ограниченной ответственностью "Инженерная геология" (ООО "ИнжГео") | [11 empty] | Общество с ограниченной ответственностью "Инженерная геология" (ООО "ИнжГео")
Юр. адрес: 117279, г. Москва, ул. Миклухо-Маклая, 36 а, этаж 5, пом. XXIII к. 76-84 | [11 empty] | Юр. адрес: 117279, г. Москва, ул. Миклухо-Маклая, 36 а, этаж 5, пом. XXIII к. 76-84 | [8 empty] | нагр |  |  | X0 | Y0 | R |  | нагр |  |  |  | X0 | Y0 | R | нагр |  |  |  | X0 | Y0 | R |  | нагр |  |  |  | X0 | Y0 | R
Телефон/факс +7 (495) 132-30-00, Адрес электронной почты inbox@inj-geo.ru | [11 empty] | Телефон/факс +7 (495) 132-30-00, Адрес электронной почты inbox@inj-geo.ru | [12 empty] | 0 | [7 empty] | 0 | [6 empty] | 0 | [7 empty] | 0
[21 empty] | девиатор | [6 empty] | девиатор | [6 empty] | девиатор | [7 empty] | девиатор
Испытательная лаборатория ООО «ИнжГео» | [11 empty] | Испытательная лаборатория ООО «ИнжГео» | [8 empty] | x0 | Угол | X | Y |  |  |  | x0 |  | Угол | X | Y |  |  | x0 |  | Угол | X | Y |  |  |  | x0 |  | Угол | X | Y
Адрес места осуществления деятельности лаборатории: г. Москва, просп. Вернадского, д. 51, стр. 1 | [11 empty] | Адрес места осуществления деятельности лаборатории: г. Москва, просп. Вернадского, д. 51, стр. 1 | [9 empty] | 0 | [7 empty] | 0 | [6 empty] | 0 | [7 empty] | 0
Телефон +7(910)4557682, E-mail: slg85@mail.ru | [11 empty] | Телефон +7(910)4557682, E-mail: slg85@mail.ru | [9 empty] | 5 | [7 empty] | 5 | [6 empty] | 5 | [7 empty] | 5
[22 empty] | 10 | [7 empty] | 10 | [6 empty] | 10 | [7 empty] | 10
[12 empty] | Протокол испытаний № 13-63/82 от 19-01-2023 | [9 empty] | 15 | [7 empty] | 15 | [6 empty] | 15 | [7 empty] | 15
[22 empty] | 20 | [7 empty] | 20 | [6 empty] | 20 | [7 empty] | 20
[12 empty] | Наименование и адрес заказчика: Переход трубопровода через р. Енисей | [9 empty] | 25 | [7 empty] | 25 | [6 empty] | 25 | [7 empty] | 25
[12 empty] | Наименование объекта: ООО Регионстрой | [9 empty] | 30 | [7 empty] | 30 | [6 empty] | 30 | [7 empty] | 30
Наименование используемого метода/методики: ГОСТ 12248.4-2020 | [11 empty] | Наименование используемого метода/методики: ГОСТ 12248.3-2020 | [9 empty] | 35 | [7 empty] | 35 | [6 empty] | 35 | [7 empty] | 35
Условия проведения испытания: температура окружающей среды (18 - 25)0С, влажность воздуха (40 - 75)% | [11 empty] | Условия проведения испытания: температура окружающей среды (18 - 25)0С, влажность воздуха (40 - 75)% | [9 empty] | 40 | [7 empty] | 40 | [6 empty] | 40 | [7 empty] | 40
[12 empty] | Дата получение объекта подлежащего испытаниям: 23-12-2022 | [9 empty] | 45 | [7 empty] | 45 | [6 empty] | 45 | [7 empty] | 45
[12 empty] | Дата испытания: 25.10.2022-19.11.2082 | [9 empty] | 50 | [7 empty] | 50 | [6 empty] | 50 | [7 empty] | 50
[22 empty] | 55 | [7 empty] | 55 | [6 empty] | 55 | [7 empty] | 55
Испытание грунтов методом трехосного сжатия | [11 empty] | Испытание грунтов методом трехосного сжатия | [9 empty] | 60 | [7 empty] | 60 | [6 empty] | 60 | [7 empty] | 60
[22 empty] | 65 | [7 empty] | 65 | [6 empty] | 65 | [7 empty] | 65
Лабораторный номер: | [6 empty] | We, д.е. = |  |  |  |  | Лабораторный номер: |  | 1117 |  |  |  | We, д.е. = | 0.529499947 |  |  | 70 | [7 empty] | 70 | [6 empty] | 70 | [7 empty] | 70
Номер скважины: | [6 empty] | ρ, г/см3 = |  |  |  |  | Номер скважины: |  | BH-033 |  |  |  | ρ, г/см3 = | 1.64 |  |  | 75 | [7 empty] | 75 | [6 empty] | 75 | [7 empty] | 75
Глубина отбора, м: | [6 empty] | ρs, г/см3 = |  |  |  |  | Глубина отбора, м: |  | 1 |  |  |  | ρs, г/см3 = | 2.72 |  |  | 80 | [7 empty] | 80 | [6 empty] | 80 | [7 empty] | 80
Наименование грунта: | [6 empty] | e, д.е. = |  |  |  |  | Наименование грунта: |  | Суглинок, после оттаивания текучий, легкий песчанистый |  |  |  | e, д.е. = | 1.536732 |  |  | 85 | [7 empty] | 85 | [6 empty] | 85 | [7 empty] | 85
Схема проведения опыта: | [6 empty] | IL, д.е. = |  |  |  |  | Схема проведения опыта: |  | КД |  |  |  | IL, д.е. = | 3.679 |  |  | 90 | [7 empty] | 90 | [6 empty] | 90 | [7 empty] | 90
[22 empty] | 95 | [7 empty] | 95 | [6 empty] | 95 | [7 empty] | 95
[22 empty] | 100 | [7 empty] | 100 | [6 empty] | 100 | [7 empty] | 100
Результаты испытаний | [11 empty] | Результаты испытаний | [9 empty] | 105 | [7 empty] | 105 | [6 empty] | 105 | [7 empty] | 105
[22 empty] | 110 | [7 empty] | 110 | [6 empty] | 110 | [7 empty] | 110
[22 empty] | 115 | [7 empty] | 115 | [6 empty] | 115 | [7 empty] | 115
[22 empty] | 120 | [7 empty] | 120 | [6 empty] | 120 | [7 empty] | 120
[22 empty] | 125 | [7 empty] | 125 | [6 empty] | 125 | [7 empty] | 125
[22 empty] | 130 | [7 empty] | 130 | [6 empty] | 130 | [7 empty] | 130
[22 empty] | 135 | [7 empty] | 135 | [6 empty] | 135 | [7 empty] | 135
[22 empty] | 140 | [7 empty] | 140 | [6 empty] | 140 | [7 empty] | 140
[22 empty] | 145 | [7 empty] | 145 | [6 empty] | 145 | [7 empty] | 145
[22 empty] | 150 | [7 empty] | 150 | [6 empty] | 150 | [7 empty] | 150
[22 empty] | 155 | [7 empty] | 155 | [6 empty] | 155 | [7 empty] | 155
[22 empty] | 160 | [7 empty] | 160 | [6 empty] | 160 | [7 empty] | 160
[22 empty] | 165 | [7 empty] | 165 | [6 empty] | 165 | [7 empty] | 165
[22 empty] | 170 | [7 empty] | 170 | [6 empty] | 170 | [7 empty] | 170
[22 empty] | 175 | [7 empty] | 175 | [6 empty] | 175 | [7 empty] | 175
[22 empty] | 180 | [7 empty] | 180 | [6 empty] | 180 | [7 empty] | 180
[13 empty] | Давление в камере, Мпа σ3 | Вертикальная нагрузка, Мпа σ1 | Поровое давление, Мпа u
| K0, д.е. | 0.6579799 |  |  |  |  | Коэфф. Точки | [5 empty] | 1 | 2.125296 | [5 empty] | 1 | [6 empty] | σ3,кПа | σ1,кПа | u, кПа |  |  |  | 4
| q_zg, МПа | 0.6579799 | [10 empty] | 1.1 | 2.329256 | [27 empty] | δ3, Мпа | δ1-δ3, МПа | δ1, МПа | δ1, КПа
|  |  | Модуль деформации, МПа: | [9 empty] | 1.2 | 2.533217 | [21 empty] | С, МПа:
|  |  | Е0= |  | Точки модуля (полное напр.), МПа |  |  |  | 0.6579799 | 1.052768 | [25 empty] | φ, град:
|  |  | E50 = |  | qf (полное напр.), МПа |  |  |  | 1.710618 | [26 empty] | E, Мпа
|  |  | Коэф. Поперечной деформации, ϑ = | [9 empty] | Эффективные значения угла внутреннего трения и удельного сцепления ϕ', С' | [13 empty] | x | 0
[13 empty] | ϕ', град. = | 20 | [12 empty] | y |  |  |  | С, кПа | φ,°
[13 empty] | С', МПа = | 0.03
| Исполнитель: | [6 empty] | Морозов Д.С. |  |  |  |  | Исполнитель: |  |  |  |  | Морозов Д.С.
| Начальник исп. лаборатории: | [6 empty] | Семиколенова Л.Г. |  |  |  |  | Начальник исп. лаборатории: |  |  |  |  | Семиколенова Л.Г.
Лист 1 , всего листов 2 | [11 empty] | Лист 2 , всего листов 2
Частичное воспроизведение протокола испытаний без письменного разрешения ООО «ИнжГео» ЗАПРЕЩАЕТСЯ | [11 empty] | Частичное воспроизведение протокола испытаний без письменного разрешения ООО «ИнжГео» ЗАПРЕЩАЕТСЯ
[5 empty] | второй график |  | первый график | [9 empty] | К Пуассона
dev50 | epsE50 | ind | devE0 | epsE0 | dev | eps | sigma |  | dev1 | eps1 | dev2 | eps2 | dev3 | eps3 |  | Глины
0.7106182 | 0.008276052 |  |  |  | 0 | 0 |  |  | 0 | 0 | 0 | 0 | 0 | 0 |  | < 0 | 0,20-0,30
ind |  |  |  |  | 0.04511533 | 0.0007494277 |  |  | 0.1086005 | 0.0007445561 | 0.086 | 0.0005356039 | 0.195043 | 0.0007439858 |  | 0-0,25 | 0,30-0,38
2 |  |  |  |  | 0.1697327 | 0.001498855 |  |  | 0.178 | 0.001243822 | 0.1938356 | 0.001488165 | 0.3644432 | 0.001487972 |  | 0,25< | 0,38-0,45
E0 |  |  |  |  | 0.3073543 | 0.002248283 |  |  | 0.2731626 | 0.002233668 | 0.2752574 | 0.002232248 | 0.5076886 | 0.002231958 |  | Суглинки | 0,35-0,37
epsE0 | devE0 |  |  |  | 0.3947879 | 0.002758684 |  |  | 0.3410293 | 0.002978224 | 0.3617615 | 0.00297633 | 0.6065674 | 0.002975943 |  | Пески и супеси | 0,30-0,35
0.002758684 | 0.3947879 |  |  |  | 0.3842 | 0.003747138 |  |  | 0.3928059 | 0.003722781 | 0.4337329 | 0.003720413 | 0.649 | 0.003705112
[5 empty] | 0.4897504 | 0.004496566 |  |  | 0.4499551 | 0.004467337 | 0.4926569 | 0.004464496 | 0.6534552 | 0.004463915
График E50 |  | График E |  |  | 0.5683663 | 0.005245994 |  |  | 0.4906401 | 0.005211893 | 0.5494185 | 0.005208578 | 0.6497535 | 0.005207901
eps | q | sigma |  |  | 0.5288425 | 0.005995422 |  |  | 0.5335236 | 0.005956449 | 0.5958029 | 0.005952661 | 0.6636395 | 0.005951887
Горизонтальная линия E50 |  | Касательная |  |  | 0.5689738 | 0.006744849 |  |  | 0.5626478 | 0.006552748 | 0.6146281 | 0.006379791 | 0.6666085 | 0.006342731
0 |  | a | b |  | 0.569555 | 0.007494277 |  |  | 0.5929717 | 0.007445561 | 0.6533592 | 0.007440826 | 0.6722455 | 0.007439858
|  |  | 0 |  | 0.7106182 | 0.008276052 |  |  | 0.6120133 | 0.008190117 | 0.6724741 | 0.008184908 | 0.6767591 | 0.008183844
Вертикальная линия E50 |  | p1 и p2 |  |  | 0.7269829 | 0.008993132 |  |  | 0.6381642 | 0.008934673 | 0.7055742 | 0.008928991 | 0.691998 | 0.00892783
| 0 | 0 |  |  | 0.687497 | 0.00974256 |  |  | 0.6638164 | 0.009679229 | 0.7282544 | 0.009673074 | 0.7050678 | 0.009671816
[5 empty] | 0.7638874 | 0.01049199 |  |  | 0.6789619 | 0.01042379 | 0.7583095 | 0.01041716 | 0.7172741 | 0.0104158
Касательная линия E50 |  |  |  |  | 0.7241169 | 0.01124142 |  |  | 0.7031926 | 0.01116834 | 0.7846343 | 0.01116124 | 0.7385228 | 0.01115979
0 | 0 | Горизонтальная 1 |  |  | 0.7311483 | 0.01199084 |  |  | 0.7295007 | 0.0119129 | 0.8081237 | 0.01190532 | 0.7561195 | 0.01190377
[5 empty] | 0.8379443 | 0.01274027 |  |  | 0.7549781 | 0.01265745 | 0.8256724 | 0.0126494 | 0.7738698 | 0.01264776
Горизонтальная линия qкр |  |  |  |  | 0.7864677 | 0.0134897 |  |  | 0.7693169 | 0.01340201 | 0.8564753 | 0.01339349 | 0.7890794 | 0.01339175
Горизонтальная линия q |  | Горизонтальная 2 |  |  | 0.8006812 | 0.01423913 |  |  | 0.787709 | 0.01414657 | 0.8696272 | 0.01413757 | 0.8021541 | 0.01413573
0 |  | 0 |  |  | 0.8405476 | 0.01498855 |  |  | 0.8120465 | 0.01489112 | 0.8977229 | 0.01488165 | 0.8333995 | 0.01487972
[5 empty] | 0.9570296 | 0.01573798 |  |  | 0.8303214 | 0.01563568 | 0.9148574 | 0.01562573 | 0.8516213 | 0.0156237
Вертикальная линия q |  |  |  |  | 0.9730899 | 0.01648741 |  |  | 0.8498257 | 0.01638023 | 0.9336253 | 0.01636982 | 0.8690252 | 0.01636769
| 0 |  |  |  | 0.9986914 | 0.01723684 |  |  | 0.8712514 | 0.01712479 | 0.9597216 | 0.0171139 | 0.8941169 | 0.01711167
[5 empty] | 1.024797 | 0.01798626 |  |  | 0.8833906 | 0.01786935 | 0.9834411 | 0.01785798 | 0.920602 | 0.01785566
[5 empty] | 0.9913687 | 0.01873569 |  |  | 0.9077352 | 0.0186139 | 0.9945785 | 0.01860206 | 0.9416863 | 0.01859965
[5 empty] | 1.05737 | 0.01948512 |  |  | 0.9221772 | 0.01935846 | 1.017429 | 0.01934615 | 0.9570755 | 0.01934363
[5 empty] | 1.089763 | 0.02023455 |  |  | 0.9320087 | 0.02010301 | 1.026487 | 0.02009023 | 0.9779752 | 0.02008762
[5 empty] | 1.129512 | 0.02098398 |  |  | 0.9489217 | 0.02084757 | 1.046547 | 0.02083431 | 1.001891 | 0.0208316
[5 empty] | 1.144578 | 0.0217334 |  |  | 0.9704082 | 0.02159213 | 1.062705 | 0.0215784 | 1.023229 | 0.02157559
[5 empty] | 1.086924 | 0.02248283 |  |  | 0.9765603 | 0.02233668 | 1.073955 | 0.02232248 | 1.049194 | 0.02231958
[5 empty] | 1.188513 | 0.02323226 |  |  | 0.9944698 | 0.02308124 | 1.098291 | 0.02306656 | 1.079693 | 0.02306356
[5 empty] | 1.153309 | 0.02398169 |  |  | 1.011329 | 0.0238258 | 1.10791 | 0.02381064 | 1.100631 | 0.02380755
[5 empty] | 1.235273 | 0.02473111 |  |  | 1.02453 | 0.02457035 | 1.122505 | 0.02455473 | 1.116313 | 0.02455153
[5 empty] | 1.230368 | 0.02548054 |  |  | 1.037564 | 0.02531491 | 1.126672 | 0.02529881 | 1.136845 | 0.02529552
[5 empty] | 1.278557 | 0.02622997 |  |  | 1.038924 | 0.02605946 | 1.140105 | 0.02604289 | 1.166434 | 0.0260395
[5 empty] | 1.179803 | 0.0269794 |  |  | 1.055701 | 0.02680402 | 1.155699 | 0.02678697 | 1.175584 | 0.02678349
[5 empty] | 1.318069 | 0.02772882 |  |  | 1.062888 | 0.02754858 | 1.162149 | 0.02753106 | 1.194802 | 0.02752748
[5 empty] | 1.322318 | 0.02847825 |  |  | 1.067077 | 0.02829313 | 1.17745 | 0.02827514 | 1.210893 | 0.02827146
[5 empty] | 1.320511 | 0.02922768 |  |  | 1.079459 | 0.02903769 | 1.183396 | 0.02901922 | 1.234663 | 0.02901545
[5 empty] | 1.277612 | 0.02997711 |  |  | 1.091527 | 0.02978224 | 1.189183 | 0.0297633 | 1.246017 | 0.02975943
[5 empty] | 1.291584 | 0.03072654 |  |  | 1.090772 | 0.0305268 | 1.195304 | 0.03050739 | 1.258961 | 0.03050342
[5 empty] | 1.251389 | 0.03147596 |  |  | 1.096987 | 0.03127136 | 1.197357 | 0.03125147 | 1.281001 | 0.03124741
[5 empty] | 1.34399 | 0.03222539 |  |  | 1.102264 | 0.03201591 | 1.208933 | 0.03199555 | 1.287442 | 0.03199139
[5 empty] | 1.338351 | 0.03297482 |  |  | 1.113795 | 0.03276047 | 1.20663 | 0.03273963 | 1.304991 | 0.03273538
[5 empty] | 1.319432 | 0.03372425 |  |  | 1.114371 | 0.03350502 | 1.218241 | 0.03348372 | 1.304753 | 0.03347936
[5 empty] | 1.273199 | 0.03447367 |  |  | 1.114286 | 0.03424958 | 1.214562 | 0.0342278 | 1.312433 | 0.03422335
[5 empty] | 1.370612 | 0.0352231 |  |  | 1.117329 | 0.03499414 | 1.221987 | 0.03497188 | 1.320838 | 0.03496733
[5 empty] | 1.421236 | 0.03597253 |  |  | 1.125296 | 0.03573869 | 1.229256 | 0.03571596 | 1.333217 | 0.03571132
[5 empty] | 1.386234 | 0.03672196 |  |  | 1.116874 | 0.03648325 | 1.217728 | 0.03646005 | 1.325142 | 0.03645531
[5 empty] | 1.335843 | 0.03747138 |  |  | 1.12059 | 0.03722781 | 1.224549 | 0.03720413 | 1.327295 | 0.03719929
[5 empty] | 1.407808 | 0.03822081 |  |  | 1.114924 | 0.03797236 | 1.222021 | 0.03794821 | 1.32949 | 0.03794328
[5 empty] | 1.33516 | 0.03897024 |  |  | 1.113909 | 0.03871692 | 1.22358 | 0.03869229 | 1.31941 | 0.03868726
[5 empty] | 1.402927 | 0.03971967 |  |  | 1.113676 | 0.03946147 | 1.21276 | 0.03943638 | 1.32299 | 0.03943125
[5 empty] | 1.335138 | 0.0404691 |  |  | 1.108356 | 0.04020603 | 1.214794 | 0.04018046 | 1.322867 | 0.04017524
[5 empty] | 1.341823 | 0.04121852 |  |  | 1.112778 | 0.04095059 | 1.214916 | 0.04092454 | 1.313977 | 0.04091922
[5 empty] | 1.292009 | 0.04196795 |  |  | 1.108674 | 0.04169514 | 1.20246 | 0.04166863 | 1.303558 | 0.04166321
[5 empty] | 1.321727 | 0.04271738 |  |  | 1.097975 | 0.0424397 | 1.207158 | 0.04241271 | 1.305245 | 0.04240719
[5 empty] | 1.284006 | 0.04346681 |  |  | 1.09221 | 0.04318425 | 1.202844 | 0.04315679 | 1.300576 | 0.04315118
[5 empty] | 1.365874 | 0.04421623 |  |  | 1.08961 | 0.04392881 | 1.193453 | 0.04390087 | 1.294286 | 0.04389516
[5 empty] | 1.30736 | 0.04496566 |  |  | 1.081506 | 0.04467337 | 1.180218 | 0.04464496 | 1.285713 | 0.04463915
[5 empty] | 1.288494 | 0.04571509 |  |  | 1.077329 | 0.04541792 | 1.184072 | 0.04538904 | 1.272793 | 0.04538314
[5 empty] | 1.365305 | 0.04646452 |  |  | 1.067909 | 0.04616248 | 1.177848 | 0.04613312 | 1.265562 | 0.04612712
[5 empty] | 1.304822 | 0.04721394 |  |  | 1.067376 | 0.04690703 | 1.165382 | 0.0468772 | 1.264857 | 0.04687111
[5 empty] | 1.248073 | 0.04796337 |  |  | 1.056362 | 0.04765159 | 1.162305 | 0.04762129 | 1.258215 | 0.04761509
[5 empty] | 1.349088 | 0.0487128 |  |  | 1.052997 | 0.04839615 | 1.145852 | 0.04836537 | 1.246872 | 0.04835908
[5 empty] | 1.250897 | 0.04946223 |  |  | 1.048411 | 0.0491407 | 1.147356 | 0.04910945 | 1.241965 | 0.04910307
[5 empty] | 1.209527 | 0.05021166 |  |  | 1.040435 | 0.04988526 | 1.127051 | 0.04985353 | 1.228831 | 0.04984705
[5 empty] | 1.225008 | 0.05096108 |  |  | 1.0333 | 0.05062982 | 1.122571 | 0.05059762 | 1.224205 | 0.05059104
[5 empty] | 1.27537 | 0.05171051 |  |  | 1.023635 | 0.05137437 | 1.120548 | 0.0513417 | 1.205825 | 0.05133502
[5 empty] | 1.195641 | 0.05245994 |  |  | 1.010173 | 0.05211893 | 1.101318 | 0.05208578 | 1.204627 | 0.05207901
[5 empty] | 1.28385 | 0.05320937 |  |  | 1.001443 | 0.05286348 | 1.103812 | 0.05282986 | 1.185047 | 0.05282299
[5 empty] | 1.168026 | 0.05395879 |  |  | 1.003276 | 0.05360804 | 1.093765 | 0.05357395 | 1.180723 | 0.05356698
[5 empty] | 1.225199 | 0.05470822 |  |  | 0.9869021 | 0.0543526 | 1.078011 | 0.05431803 | 1.16779 | 0.05431097
[5 empty] | 1.235397 | 0.05545765 |  |  | 0.9815525 | 0.05509715 | 1.069082 | 0.05506211 | 1.155986 | 0.05505495
[5 empty] | 1.18665 | 0.05620708 |  |  | 0.9753576 | 0.05584171 | 1.062413 | 0.05580619 | 1.149746 | 0.05579894
[5 empty] | 1.218987 | 0.0569565 |  |  | 0.9699479 | 0.05658626 | 1.053737 | 0.05655028 | 1.140008 | 0.05654292
[5 empty] | 1.239436 | 0.05770593 |  |  | 0.9541541 | 0.05733082 | 1.045588 | 0.05729436 | 1.127508 | 0.05728691
[5 empty] | 1.158027 | 0.05845536 |  |  | 0.9514067 | 0.05807538 | 1.0428 | 0.05803844 | 1.125183 | 0.0580309
[5 empty] | 1.206789 | 0.05920479 |  |  | 0.9454363 | 0.05881993 | 1.026705 | 0.05878252 | 1.116968 | 0.05877488
[5 empty] | 1.19475 | 0.05995422 |  |  | 0.9382735 | 0.05956449 | 1.019737 | 0.05952661 | 1.108002 | 0.05951887
[5 empty] | 1.229941 | 0.06070364 |  |  | 0.9292488 | 0.06030904 | 1.012531 | 0.06027069 | 1.097119 | 0.06026285
[5 empty] | 1.093389 | 0.06145307 |  |  | 0.9182929 | 0.0610536 | 1.00892 | 0.06101477 | 1.087858 | 0.06100684
[5 empty] | 1.196125 | 0.0622025 |  |  | 0.9137364 | 0.06179816 | 0.9942365 | 0.06175885 | 1.087954 | 0.06175082
[5 empty] | 1.193177 | 0.06295193 |  |  | 0.9061097 | 0.06254271 | 0.9941152 | 0.06250294 | 1.071543 | 0.06249481
[5 empty] | 1.085574 | 0.06370135 |  |  | 0.8985436 | 0.06328727 | 0.9879893 | 0.06324702 | 1.072864 | 0.0632388
[5 empty] | 1.104345 | 0.06445078 |  |  | 0.8955685 | 0.06403183 | 0.9839924 | 0.0639911 | 1.067951 | 0.06398278
[5 empty] | 1.09152 | 0.06520021 |  |  | 0.8904151 | 0.06477638 | 0.9709582 | 0.06473519 | 1.050742 | 0.06472677
[5 empty] | 1.10107 | 0.06594964 |  |  | 0.8903517 | 0.06552094 | 0.9656539 | 0.06547927 | 1.0457 | 0.06547075
[5 empty] | 1.121619 | 0.06669906 |  |  | 0.8805859 | 0.06626549 | 0.9668493 | 0.06622335 | 1.044056 | 0.06621474
[5 empty] | 1.069098 | 0.06744849 |  |  | 0.878351 | 0.06701005 | 0.954069 | 0.06696743 | 1.04083 | 0.06695873
[5 empty] | 1.100517 | 0.06819792 |  |  | 0.874856 | 0.06775461 | 0.9485229 | 0.06771152 | 1.034532 | 0.06770271
[5 empty] | 1.153885 | 0.06894735 |  |  | 0.8676098 | 0.06849916 | 0.9468208 | 0.0684556 | 1.026473 | 0.0684467
[5 empty] | 1.13621 | 0.06969678 |  |  | 0.8674215 | 0.06924372 | 0.9477725 | 0.06919968 | 1.022564 | 0.06919068
[5 empty] | 1.096502 | 0.0704462 |  |  | 0.8578001 | 0.06998827 | 0.933488 | 0.06994376 | 1.014616 | 0.06993467
[5 empty] | 1.031768 | 0.07119563 |  |  | 0.8575544 | 0.07073283 | 0.9391769 | 0.07068785 | 1.008339 | 0.07067865
[5 empty] | 1.075018 | 0.07194506 |  |  | 0.8454936 | 0.07147739 | 0.9297493 | 0.07143193 | 1.006145 | 0.07142264
[5 empty] | 1.015261 | 0.07269449 |  |  | 0.8410266 | 0.07222194 | 0.9288148 | 0.07217601 | 1.001143 | 0.07216663
[5 empty] | 1.108506 | 0.07344391 |  |  | 0.8407623 | 0.0729665 | 0.9234835 | 0.07292009 | 0.9918439 | 0.07291061
[5 empty] | 1.140761 | 0.07419334 |  |  | 0.8368099 | 0.07371105 | 0.906365 | 0.07366418 | 0.9927593 | 0.0736546
[5 empty] | 1.008035 | 0.07494277 |  |  | 0.8339782 | 0.07445561 | 0.9109693 | 0.07440826 | 0.9761996 | 0.07439858
[5 empty] | 1.089338 | 0.0756922 |  |  | 0.8273762 | 0.07520017 | 0.9010062 | 0.07515234 | 0.9791755 | 0.07514257
[5 empty] | 1.118678 | 0.07644162 |  |  | 0.817313 | 0.07594472 | 0.8977856 | 0.07589642 | 0.9733976 | 0.07588656
[5 empty] | 1.067063 | 0.07719105 |  |  | 0.8137975 | 0.07668928 | 0.8906173 | 0.07664051 | 0.9688767 | 0.07663054
[5 empty] | 0.9925029 | 0.07794048 |  |  | 0.8171387 | 0.07743384 | 0.880211 | 0.07738459 | 0.9612234 | 0.07737453
[5 empty] | 0.9820065 | 0.07868991 |  |  | 0.8040456 | 0.07817839 | 0.8766768 | 0.07812867 | 0.9496485 | 0.07811851
[5 empty] | 1.098582 | 0.07943934 |  |  | 0.8011271 | 0.07892295 | 0.8747244 | 0.07887275 | 0.9442627 | 0.0788625
[5 empty] | 1.03324 | 0.08018876 |  |  | 0.7932924 | 0.0796675 | 0.8700637 | 0.07961684 | 0.9416767 | 0.07960648
[5 empty] | 0.9879868 | 0.08093819 |  |  | 0.7918502 | 0.08041206 | 0.8618044 | 0.08036092 | 0.9329011 | 0.08035047
[5 empty] | 1.073833 | 0.08168762 |  |  | 0.7909098 | 0.08115662 | 0.8637566 | 0.081105 | 0.9350468 | 0.08109446
[5 empty] | 1.091787 | 0.08243705 |  |  | 0.7865799 | 0.08190117 | 0.8540299 | 0.08184908 | 0.9350244 | 0.08183844
[5 empty] | 1.090857 | 0.08318647 |  |  | 0.7801697 | 0.08264573 | 0.8488343 | 0.08259317 | 0.9222446 | 0.08258243
[5 empty] | 0.9570533 | 0.0839359 |  |  | 0.776388 | 0.08339028 | 0.8484795 | 0.08333725 | 0.9204181 | 0.08332641
[5 empty] | 1.007384 | 0.08468533 |  |  | 0.771144 | 0.08413484 | 0.8403755 | 0.08408133 | 0.9109557 | 0.0840704
[5 empty] | 0.9938569 | 0.08543476 |  |  | 0.7761465 | 0.0848794 | 0.8361321 | 0.08482542 | 0.904368 | 0.08481439
[5 empty] | 0.9564823 | 0.08618418 |  |  | 0.7702046 | 0.08562395 | 0.8339591 | 0.0855695 | 0.9096657 | 0.08555837
[5 empty] | 1.049269 | 0.08693361 |  |  | 0.7616272 | 0.08636851 | 0.8333663 | 0.08631358 | 0.8985596 | 0.08630236
[5 empty] | 0.9572244 | 0.08768304 |  |  | 0.7618234 | 0.08711306 | 0.8356637 | 0.08705766 | 0.9003603 | 0.08704634
[5 empty] | 0.9723589 | 0.08843247 |  |  | 0.758502 | 0.08785762 | 0.822661 | 0.08780175 | 0.8900786 | 0.08779033
[5 empty] | 0.9426807 | 0.0891819 |  |  | 0.7521722 | 0.08860218 | 0.8194682 | 0.08854583 | 0.8904252 | 0.08853431
[5 empty] | 0.9941988 | 0.08993132 |  |  | 0.7507429 | 0.08934673 | 0.8265949 | 0.08928991 | 0.8908108 | 0.0892783
[5 empty] | 0.9329219 | 0.09068075 |  |  | 0.748723 | 0.09009129 | 0.8136512 | 0.09003399 | 0.884246 | 0.09002229
[5 empty] | 1.009859 | 0.09143018 |  |  | 0.7520217 | 0.09083585 | 0.8169468 | 0.09077808 | 0.8834416 | 0.09076627
[5 empty] | 1.017019 | 0.09217961 |  |  | 0.7409477 | 0.0915804 | 0.8127915 | 0.09152216 | 0.8846084 | 0.09151026
[5 empty] | 0.9594102 | 0.09292903 |  |  | 0.7402102 | 0.09232496 | 0.8103953 | 0.09226624 | 0.8748569 | 0.09225424
[5 empty] | 1.006042 | 0.09367846 |  |  | 0.7388182 | 0.09306951 | 0.812668 | 0.09301032 | 0.875698 | 0.09299823
[5 empty] | 0.9719232 | 0.09442789 |  |  | 0.7432805 | 0.09381407 | 0.8140193 | 0.09375441 | 0.8793422 | 0.09374222
[5 empty] | 1.045063 | 0.09517732 |  |  | 0.7378062 | 0.09455863 | 0.8138592 | 0.09449849 | 0.8735004 | 0.0944862
[5 empty] | 0.9704689 | 0.09592674 |  |  | 0.7448044 | 0.09530318 | 0.8118975 | 0.09524257 | 0.8699832 | 0.09523019
[5 empty] | 1.049151 | 0.09667617 |  |  | 0.7402839 | 0.09604774 | 0.8116441 | 0.09598665 | 0.8759014 | 0.09597417
[5 empty] | 0.9161101 | 0.0974256 |  |  | 0.7370453 | 0.09679229 | 0.8122998 | 0.09673074 | 0.8779555 | 0.09671816
[5 empty] | 0.9212721 | 0.09817503 |  |  | 0.7380132 | 0.09753685 | 0.8042824 | 0.09747482 | 0.8683556 | 0.09746214
[5 empty] | 0.9926117 | 0.09892446 |  |  | 0.7354627 | 0.09828141 | 0.8023641 | 0.0982189 | 0.8746718 | 0.09820613
[5 empty] | 1.000123 | 0.09967388 |  |  | 0.7377871 | 0.09902596 | 0.8087375 | 0.09896298 | 0.8806964 | 0.09895012
[5 empty] | 0.9417983 | 0.1004233 |  |  | 0.7466801 | 0.09977052 | 0.8126958 | 0.09970707 | 0.8777217 | 0.0996941
[5 empty] | 0.9486325 | 0.1011727 |  |  | 0.7394351 | 0.1005151 | 0.8150316 | 0.1004511 | 0.8727399 | 0.1004381
[5 empty] | 1.012619 | 0.1019222 |  |  | 0.7431456 | 0.1012596 | 0.8102381 | 0.1011952 | 0.8801434 | 0.1011821
[5 empty] | 0.9167514 | 0.1026716 |  |  | 0.7473052 | 0.1020042 | 0.8138079 | 0.1019393 | 0.8749244 | 0.1019261
[5 empty] | 1.005023 | 0.103421 |  |  | 0.7492074 | 0.1027487 | 0.8132341 | 0.1026834 | 0.8860753 | 0.10267
[5 empty] | 1.019428 | 0.1041704 |  |  | 0.7446457 | 0.1034933 | 0.8178096 | 0.1034275 | 0.8845883 | 0.103414
[5 empty] | 0.9439604 | 0.1049199 |  |  | 0.7536136 | 0.1042379 | 0.8133271 | 0.1041716 | 0.8897557 | 0.104158
[5 empty] | 0.9856129 | 0.1056693 |  |  | 0.7487047 | 0.1049824 | 0.8165797 | 0.1049156 | 0.8910698 | 0.104902
[5 empty] | 0.9613796 | 0.1064187 |  |  | 0.7562124 | 0.105727 | 0.8180602 | 0.1056597 | 0.8834229 | 0.105646
[5 empty] | 0.9332542 | 0.1071682 |  |  | 0.7602303 | 0.1064715 | 0.8224615 | 0.1064038 | 0.8945072 | 0.10639
[5 empty] | 1.00523 | 0.1079176 |  |  | 0.7528518 | 0.1072161 | 0.8198765 | 0.1071479 | 0.8944152 | 0.107134
[5 empty] | 0.9903015 | 0.108667 |  |  | 0.7544706 | 0.1079606 | 0.821998 | 0.107892 | 0.891139 | 0.1078779
[5 empty] | 0.9604616 | 0.1094164 |  |  | 0.7579802 | 0.1087052 | 0.8321191 | 0.1086361 | 0.9028709 | 0.1086219
[5 empty] | 0.9587042 | 0.1101659 |  |  | 0.7687739 | 0.1094497 | 0.8386326 | 0.1093801 | 0.9013033 | 0.1093659
[5 empty] | 0.976023 | 0.1109153 |  |  | 0.7643454 | 0.1101943 | 0.8389313 | 0.1101242 | 0.9054284 | 0.1101099
[5 empty] | 0.9974116 | 0.1116647 |  |  | 0.7734883 | 0.1109389 | 0.8403082 | 0.1108683 | 0.9096384 | 0.1108539
[5 empty] | 0.9478637 | 0.1124142 |  |  | 0.7731959 | 0.1116834 | 0.8364562 | 0.1116124 | 0.9112258 | 0.1115979
[5 empty] | 0.9673729 | 0.1131636 |  |  | 0.7767618 | 0.112428 | 0.8382681 | 0.1123565 | 0.9177828 | 0.1123419
[5 empty] | 1.014933 | 0.113913 |  |  | 0.7775796 | 0.1131725 | 0.8456369 | 0.1131006 | 0.9232017 | 0.1130858
[5 empty] | 0.9755375 | 0.1146624 |  |  | 0.7740427 | 0.1139171 | 0.8475555 | 0.1138446 | 0.9150747 | 0.1138298
[5 empty] | 1.07618 | 0.1154119 |  |  | 0.7773446 | 0.1146616 | 0.8527167 | 0.1145887 | 0.9167942 | 0.1145738
[5 empty] | 1.032855 | 0.1161613 |  |  | 0.783179 | 0.1154062 | 0.8498134 | 0.1153328 | 0.9248524 | 0.1153178
[5 empty] | 1.041555 | 0.1169107 |  |  | 0.7834393 | 0.1161508 | 0.8560386 | 0.1160769 | 0.9307417 | 0.1160618
[5 empty] | 0.9802738 | 0.1176601 |  |  | 0.789119 | 0.1168953 | 0.860085 | 0.116821 | 0.9321543 | 0.1168058
[5 empty] | 1.047006 | 0.1184096 |  |  | 0.7959116 | 0.1176399 | 0.8593458 | 0.117565 | 0.9409825 | 0.1175498
[5 empty] | 1.099744 | 0.119159 |  |  | 0.7965107 | 0.1183844 | 0.8630136 | 0.1183091 | 0.9332186 | 0.1182937
[5 empty] | 1.029482 | 0.1199084 |  |  | 0.8027098 | 0.119129 | 0.8646814 | 0.1190532 | 0.9388548 | 0.1190377
[5 empty] | 1.007273 | 0.1206579 |  |  | 0.8045645 | 0.1198735 | 0.8728093 | 0.1197973 | 0.941756 | 0.1197817
[5 empty] | 1.07024 | 0.1214073 |  |  | 0.8045996 | 0.1206181 | 0.8724345 | 0.1205414 | 0.9461724 | 0.1205257
[5 empty] | 1.016387 | 0.1221567 |  |  | 0.8102196 | 0.1213626 | 0.8863622 | 0.1212855 | 0.9554099 | 0.1212697
[5 empty] | 1.019717 | 0.1229061 |  |  | 0.8070252 | 0.1221072 | 0.8822935 | 0.1220295 | 0.9643693 | 0.1220137
[5 empty] | 1.098229 | 0.1236556 |  |  | 0.8145174 | 0.1228518 | 0.8835291 | 0.1227736 | 0.9675517 | 0.1227577
[5 empty] | 1.027924 | 0.124405 |  |  | 0.8171969 | 0.1235963 | 0.89507 | 0.1235177 | 0.9689579 | 0.1235016
[5 empty] | 0.9898036 | 0.1251544 |  |  | 0.8256645 | 0.1243409 | 0.890917 | 0.1242618 | 0.9780887 | 0.1242456
[5 empty] | 1.133868 | 0.1259039 |  |  | 0.8284211 | 0.1250854 | 0.8955711 | 0.1250059 | 0.9711452 | 0.1249896
[5 empty] | 1.030118 | 0.1266533 |  |  | 0.8255673 | 0.12583 | 0.9042332 | 0.12575 | 0.9755282 | 0.1257336
[5 empty] | 1.119555 | 0.1274027 |  |  | 0.8327041 | 0.1265745 | 0.915404 | 0.126494 | 0.9876386 | 0.1264776
[5 empty] | 1.139179 | 0.1281521 |  |  | 0.8449323 | 0.1273191 | 0.9168846 | 0.1272381 | 0.9964774 | 0.1272216
[5 empty] | 1.137991 | 0.1289016 |  |  | 0.8437526 | 0.1280637 | 0.9254758 | 0.1279822 | 1.003745 | 0.1279656
[5 empty] | 1.086992 | 0.129651 |  |  | 0.8510658 | 0.1288082 | 0.9240786 | 0.1287263 | 1.008244 | 0.1287095
[5 empty] | 1.053183 | 0.1304004 |  |  | 0.8559728 | 0.1295528 | 0.9349937 | 0.1294704 | 1.012473 | 0.1294535
[5 empty] | 1.065564 | 0.1311498 |  |  | 0.8623743 | 0.1302973 | 0.9351222 | 0.1302145 | 1.015034 | 0.1301975
[5 empty] | 1.105137 | 0.1318993 |  |  | 0.8624712 | 0.1310419 | 0.9459648 | 0.1309585 | 1.027128 | 0.1309415
[5 empty] | 1.173902 | 0.1326487 |  |  | 0.8708643 | 0.1317864 | 0.9521225 | 0.1317026 | 1.031556 | 0.1316855
[5 empty] | 1.115859 | 0.1333981 |  |  | 0.8746543 | 0.132531 | 0.9639963 | 0.1324467 | 1.041718 | 0.1324295
[5 empty] | 1.092011 | 0.1341476 |  |  | 0.8898421 | 0.1332755 | 0.9631869 | 0.1331908 | 1.045217 | 0.1331735
[5 empty] | 1.086356 | 0.134897 |  |  | 0.8878285 | 0.1340201 | 0.9749952 | 0.1339349 | 1.055751 | 0.1339175
[5 empty] | 1.123898 | 0.1356464 |  |  | 0.8997145 | 0.1347647 | 0.9843225 | 0.1346789 | 1.059324 | 0.1346614
[5 empty] | 1.119876 | 0.1363958 |  |  | 0.903552 | 0.1355092 | 0.9825423 | 0.135423 | 1.075335 | 0.1354054
[5 empty] | 1.115495 | 0.1371453 |  |  | 0.9150424 | 0.1362538 | 0.9914785 | 0.1361671 | 1.077923 | 0.1361494
[5 empty] | 1.186726 | 0.1378947 |  |  | 0.9159574 | 0.1369983 | 1.0051 | 0.1369112 | 1.096055 | 0.1368934
[5 empty] | 1.103542 | 0.1386441 |  |  | 0.9328687 | 0.1377429 | 1.014876 | 0.1376553 | 1.099297 | 0.1376374
[5 empty] | 1.125914 | 0.1393936 |  |  | 0.939348 | 0.1384874 | 1.023375 | 0.1383994 | 1.117815 | 0.1383814
[5 empty] | 1.170816 | 0.140143 |  |  | 0.9537671 | 0.139232 | 1.031066 | 0.1391434 | 1.122176 | 0.1391254
[5 empty] | 1.148219 | 0.1408924 |  |  | 0.9558976 | 0.1399765 | 1.054518 | 0.1398875 | 1.140947 | 0.1398693
[5 empty] | 1.159095 | 0.1416418 |  |  | 0.9723114 | 0.1407211 | 1.064201 | 0.1406316 | 1.147093 | 0.1406133
[5 empty] | 1.148418 | 0.1423913 |  |  | 0.9799801 | 0.1414657 | 1.075282 | 0.1413757 | 1.169681 | 0.1413573
[5 empty] | 1.265159 | 0.1431407 |  |  | 0.9991755 | 0.1422102 | 1.085632 | 0.1421198 | 1.173177 | 0.1421013
[5 empty] | 1.23729 | 0.1438901 |  |  | 1.005669 | 0.1429548 | 1.094419 | 0.1428639 | 1.193647 | 0.1428453
[5 empty] | 1.310784 | 0.1446395 |  |  | 1.022433 | 0.1436993 | 1.115811 | 0.1436079 | 1.213759 | 0.1435893
[5 empty] | 1.225613 | 0.145389 |  |  | 1.031139 | 0.1444439 | 1.133779 | 0.144352 | 1.219878 | 0.1443333
[5 empty] | 1.213749 | 0.1461384 |  |  | 1.048058 | 0.1451884 | 1.144991 | 0.1450961 | 1.24357 | 0.1450772
[5 empty] | 1.350164 | 0.1468878 |  |  | 1.060963 | 0.145933 | 1.160315 | 0.1458402 | 1.255303 | 0.1458212
[5 empty] | 1.279832 | 0.1476373 |  |  | 1.073225 | 0.1466776 | 1.170921 | 0.1465843 | 1.277242 | 0.1465652
[5 empty] | 1.390723 | 0.1483867 |  |  | 1.094115 | 0.1474221 | 1.195078 | 0.1473284 | 1.296054 | 0.1473092
[5 empty] | 1.333811 | 0.1491361 |  |  | 1.108306 | 0.1481667 | 1.207255 | 0.1480724 | 1.308505 | 0.1480532