## 1
Общество с ограниченной ответственностью "Инженерная геология" (ООО "ИнжГео") | [11 empty] | Общество с ограниченной ответственностью "Инженерная геология" (ООО "ИнжГео")
Юр. адрес: 117279, г. Москва, ул. Миклухо-Маклая, 36 а, этаж 5, пом. XXIII к. 76-84 | [11 empty] | Юр. адрес: 117279, г. Москва, ул. Миклухо-Маклая, 36 а, этаж 5, пом. XXIII к. 76-84 | [8 empty] | нагр |  |  | X0 | Y0 | R |  | нагр |  |  |  | X0 | Y0 | R | нагр |  |  |  | X0 | Y0 | R |  | нагр |  |  |  | X0 | Y0 | R
Телефон/факс +7 (495) 132-30-00, Адрес электронной почты inbox@inj-geo.ru | [11 empty] | Телефон/факс +7 (495) 132-30-00, Адрес электронной почты inbox@inj-geo.ru | [12 empty] | 0 | [7 empty] | 0 | [6 empty] | 0 | [7 empty] | 0
[21 empty] | девиатор | [6 empty] | девиатор | [6 empty] | девиатор | [7 empty] | девиатор
Испытательная лаборатория ООО «ИнжГео» | [11 empty] | Испытательная лаборатория ООО «ИнжГео» | [8 empty] | x0 | Угол | X | Y |  |  |  | x0 |  | Угол | X | Y |  |  | x0 |  | Угол | X | Y |  |  |  | x0 |  | Угол | X | Y
Адрес места осуществления деятельности лаборатории: г. Москва, просп. Вернадского, д. 51, стр. 1 | [11 empty] | Адрес места осуществления деятельности лаборатории: г. Москва, просп. Вернадского, д. 51, стр. 1 | [9 empty] | 0 | [7 empty] | 0 | [6 empty] | 0 | [7 empty] | 0
Телефон +7(910)4557682, E-mail: slg85@mail.ru | [11 empty] | Телефон +7(910)4557682, E-mail: slg85@mail.ru | [9 empty] | 5 | [7 empty] | 5 | [6 empty] | 5 | [7 empty] | 5
[22 empty] | 10 | [7 empty] | 10 | [6 empty] | 10 | [7 empty] | 10
[12 empty] | Протокол испытаний № 13-63/86 от 23-01-2023 | [9 empty] | 15 | [7 empty] | 15 | [6 empty] | 15 | [7 empty] | 15
[22 empty] | 20 | [7 empty] | 20 | [6 empty] | 20 | [7 empty] | 20
[12 empty] | Наименование и адрес заказчика: Переход трубопровода через р. Енисей | [9 empty] | 25 | [7 empty] | 25 | [6 empty] | 25 | [7 empty] | 25
[12 empty] | Наименование объекта: ООО Регионстрой | [9 empty] | 30 | [7 empty] | 30 | [6 empty] | 30 | [7 empty] | 30
Наименование используемого метода/методики: ГОСТ 12248.4-2020 | [11 empty] | Наименование используемого метода/методики: ГОСТ 12248.3-2020 | [9 empty] | 35 | [7 empty] | 35 | [6 empty] | 35 | [7 empty] | 35
Условия проведения испытания: температура окружающей среды (18 - 25)0С, влажность воздуха (40 - 75)% | [11 empty] | Условия проведения испытания: температура окружающей среды (18 - 25)0С, влажность воздуха (40 - 75)% | [9 empty] | 40 | [7 empty] | 40 | [6 empty] | 40 | [7 empty] | 40
[12 empty] | Дата получение объекта подлежащего испытаниям: 27-12-2022 | [9 empty] | 45 | [7 empty] | 45 | [6 empty] | 45 | [7 empty] | 45
[12 empty] | Дата испытания: 25.10.2022-19.11.2086 | [9 empty] | 50 | [7 empty] | 50 | [6 empty] | 50 | [7 empty] | 50
[22 empty] | 55 | [7 empty] | 55 | [6 empty] | 55 | [7 empty] | 55
Испытание грунтов методом трехосного сжатия | [11 empty] | Испытание грунтов методом трехосного сжатия | [9 empty] | 60 | [7 empty] | 60 | [6 empty] | 60 | [7 empty] | 60
[22 empty] | 65 | [7 empty] | 65 | [6 empty] | 65 | [7 empty] | 65
Лабораторный номер: | [6 empty] | We, д.е. = |  |  |  |  | Лабораторный номер: |  | 1121 |  |  |  | We, д.е. = | 0.593877242 |  |  | 70 | [7 empty] | 70 | [6 empty] | 70 | [7 empty] | 70
Номер скважины: | [6 empty] | ρ, г/см3 = |  |  |  |  | Номер скважины: |  | BH-034 |  |  |  | ρ, г/см3 = | 1.52 |  |  | 75 | [7 empty] | 75 | [6 empty] | 75 | [7 empty] | 75
Глубина отбора, м: | [6 empty] | ρs, г/см3 = |  |  |  |  | Глубина отбора, м: |  | 4.6 |  |  |  | ρs, г/см3 = | 2.74 |  |  | 80 | [7 empty] | 80 | [6 empty] | 80 | [7 empty] | 80
Наименование грунта: | [6 empty] | e, д.е. = |  |  |  |  | Наименование грунта: |  | Суглинок, после оттаивания текучий, легкий пылеватый |  |  |  | e, д.е. = | 1.873173 |  |  | 85 | [7 empty] | 85 | [6 empty] | 85 | [7 empty] | 85
Схема проведения опыта: | [6 empty] | IL, д.е. = |  |  |  |  | Схема проведения опыта: |  | КД |  |  |  | IL, д.е. = | 3.671 |  |  | 90 | [7 empty] | 90 | [6 empty] | 90 | [7 empty] | 90
[22 empty] | 95 | [7 empty] | 95 | [6 empty] | 95 | [7 empty] | 95
[22 empty] | 100 | [7 empty] | 100 | [6 empty] | 100 | [7 empty] | 100
Результаты испытаний | [11 empty] | Результаты испытаний | [9 empty] | 105 | [7 empty] | 105 | [6 empty] | 105 | [7 empty] | 105
[22 empty] | 110 | [7 empty] | 110 | [6 empty] | 110 | [7 empty] | 110
[22 empty] | 115 | [7 empty] | 115 | [6 empty] | 115 | [7 empty] | 115
[22 empty] | 120 | [7 empty] | 120 | [6 empty] | 120 | [7 empty] | 120
[22 empty] | 125 | [7 empty] | 125 | [6 empty] | 125 | [7 empty] | 125
[22 empty] | 130 | [7 empty] | 130 | [6 empty] | 130 | [7 empty] | 130
[22 empty] | 135 | [7 empty] | 135 | [6 empty] | 135 | [7 empty] | 135
[22 empty] | 140 | [7 empty] | 140 | [6 empty] | 140 | [7 empty] | 140
[22 empty] | 145 | [7 empty] | 145 | [6 empty] | 145 | [7 empty] | 145
[22 empty] | 150 | [7 empty] | 150 | [6 empty] | 150 | [7 empty] | 150
[22 empty] | 155 | [7 empty] | 155 | [6 empty] | 155 | [7 empty] | 155
[22 empty] | 160 | [7 empty] | 160 | [6 empty] | 160 | [7 empty] | 160
[22 empty] | 165 | [7 empty] | 165 | [6 empty] | 165 | [7 empty] | 165
[22 empty] | 170 | [7 empty] | 170 | [6 empty] | 170 | [7 empty] | 170
[22 empty] | 175 | [7 empty] | 175 | [6 empty] | 175 | [7 empty] | 175
[22 empty] | 180 | [7 empty] | 180 | [6 empty] | 180 | [7 empty] | 180
[13 empty] | Давление в камере, Мпа σ3 | Вертикальная нагрузка, Мпа σ1 | Поровое давление, Мпа u
| K0, д.е. | 0.8781307 |  |  |  |  | Коэфф. Точки | [5 empty] | 0.0685216 | 0.1033649 | [5 empty] | 1 | [6 empty] | σ3,кПа | σ1,кПа | u, кПа |  |  |  | 4
| q_zg, МПа | 0.06017092 | [10 empty] | 0.1685216 | 0.2311215 | [27 empty] | δ3, Мпа | δ1-δ3, МПа | δ1, МПа | δ1, КПа
|  |  | Модуль деформации, МПа: | [9 empty] | 0.2685216 | 0.358878 | [21 empty] | С, МПа:
|  |  | Е0= |  | Точки модуля (полное напр.), МПа |  |  |  | 0.06017092 | 0.09627347 | [25 empty] | φ, град:
|  |  | E50 = |  | qf (полное напр.), МПа |  |  |  | 0.08476775 | [26 empty] | E, Мпа
|  |  | Коэф. Поперечной деформации, ϑ = | [9 empty] | Эффективные значения угла внутреннего трения и удельного сцепления ϕ', С' | [13 empty] | x | 0
[13 empty] | ϕ', град. = | 7 | [12 empty] | y |  |  |  | С, кПа | φ,°
[13 empty] | С', МПа = | 0.007
| Исполнитель: | [6 empty] | Морозов Д.С. |  |  |  |  | Исполнитель: |  |  |  |  | Морозов Д.С.
| Начальник исп. лаборатории: | [6 empty] | Семиколенова Л.Г. |  |  |  |  | Начальник исп. лаборатории: |  |  |  |  | Семиколенова Л.Г.
Лист 1 , всего листов 2 | [11 empty] | Лист 2 , всего листов 2
Частичное воспроизведение протокола испытаний без письменного разрешения ООО «ИнжГео» ЗАПРЕЩАЕТСЯ | [11 empty] | Частичное воспроизведение протокола испытаний без письменного разрешения ООО «ИнжГео» ЗАПРЕЩАЕТСЯ
[5 empty] | второй график |  | первый график | [9 empty] | К Пуассона
dev50 | epsE50 | ind | devE0 | epsE0 | dev | eps | sigma |  | dev1 | eps1 | dev2 | eps2 | dev3 | eps3 |  | Глины
0.01624615 | 0.01691038 |  |  |  | 0 | 0 |  |  | 0 | 0 | 0 | 0 | 0 | 0 |  | < 0 | 0,20-0,30
ind |  |  |  |  | 0.0004078797 | 0.0007348018 |  |  | 0.001705391 | 0.0007691964 | 0.003326789 | 0.0007963416 | 0.004443037 | 0.0007466791 |  | 0-0,25 | 0,30-0,38
2 |  |  |  |  | 0.000791767 | 0.001469604 |  |  | 0.003168875 | 0.001538393 | 0.006566726 | 0.001592683 | 0.009842762 | 0.001493358 |  | 0,25< | 0,38-0,45
E0 |  |  |  |  | 0.00312767 | 0.002204406 |  |  | 0.00497625 | 0.002307589 | 0.0084784 | 0.002031113 | 0.0164784 | 0.002574645 |  | Суглинки | 0,35-0,37
epsE0 | devE0 |  |  |  | 0.003391595 | 0.002939207 |  |  | 0.006413309 | 0.003076786 | 0.01172713 | 0.003185366 | 0.0178811 | 0.002986717 |  | Пески и супеси | 0,30-0,35
0.005636793 | 0.009025638 |  |  |  | 0.006559551 | 0.003674009 |  |  | 0.00796585 | 0.003845982 | 0.01381691 | 0.003981708 | 0.02052587 | 0.003733396
[5 empty] | 0.005607544 | 0.004408811 |  |  | 0.009019667 | 0.004615179 | 0.01545301 | 0.00477805 | 0.02401492 | 0.004480075
График E50 |  | График E |  |  | 0.007511584 | 0.005143613 |  |  | 0.01026056 | 0.005384375 | 0.01765844 | 0.005574391 | 0.02598362 | 0.005226754
eps | q | sigma |  |  | 0.009025638 | 0.005636793 |  |  | 0.01157431 | 0.006153572 | 0.01875617 | 0.006370733 | 0.02846733 | 0.005973433
Горизонтальная линия E50 |  | Касательная |  |  | 0.008891154 | 0.006613217 |  |  | 0.01254673 | 0.006922768 | 0.0208692 | 0.007167075 | 0.0304014 | 0.006720112
0 |  | a | b |  | 0.008456769 | 0.007348018 |  |  | 0.01346361 | 0.007691964 | 0.02212051 | 0.007963416 | 0.03262119 | 0.007466791
|  |  | 0 |  | 0.007961 | 0.00808282 |  |  | 0.01411075 | 0.008461161 | 0.0240331 | 0.008759758 | 0.03536207 | 0.00821347
Вертикальная линия E50 |  | p1 и p2 |  |  | 0.01041487 | 0.008817622 |  |  | 0.0144784 | 0.00904221325 | 0.02492996 | 0.009556099 | 0.03715939 | 0.00896015
| 0 | 0 |  |  | 0.00982941 | 0.009552424 |  |  | 0.01483263 | 0.009999554 | 0.02703406 | 0.01035244 | 0.03884851 | 0.009706829
[5 empty] | 0.01221564 | 0.01028723 |  |  | 0.01492051 | 0.01076875 | 0.02806841 | 0.01114878 | 0.04116479 | 0.01045351
Касательная линия E50 |  |  |  |  | 0.01158459 | 0.01102203 |  |  | 0.01535555 | 0.01153795 | 0.03005599 | 0.01194512 | 0.04304358 | 0.01120019
0 | 0 | Горизонтальная 1 |  |  | 0.01194728 | 0.01175683 |  |  | 0.01565241 | 0.01230714 | 0.03129994 | 0.01249719 | 0.04517821 | 0.01176468
[5 empty] | 0.01331474 | 0.01249163 |  |  | 0.01562572 | 0.01307634 | 0.03313306 | 0.01353781 | 0.04755803 | 0.01269355
Горизонтальная линия qкр |  |  |  |  | 0.012698 | 0.01322643 |  |  | 0.01579014 | 0.01384554 | 0.03537626 | 0.01433415 | 0.04994335 | 0.01344022
Горизонтальная линия q |  | Горизонтальная 2 |  |  | 0.01110808 | 0.01396124 |  |  | 0.0159603 | 0.01461473 | 0.03732147 | 0.01513049 | 0.05244656 | 0.0141869
0 |  | 0 |  |  | 0.01455601 | 0.01469604 |  |  | 0.01605087 | 0.01538393 | 0.03963713 | 0.01592683 | 0.05493628 | 0.01493358
[5 empty] | 0.01505281 | 0.01543084 |  |  | 0.01637649 | 0.01615313 | 0.04169168 | 0.01672317 | 0.05788113 | 0.01568026
Вертикальная линия q |  |  |  |  | 0.0126095 | 0.01616564 |  |  | 0.0165518 | 0.01692232 | 0.04345357 | 0.01751952 | 0.06044973 | 0.01642694
| 0 |  |  |  | 0.01624615 | 0.01691038 |  |  | 0.01719146 | 0.01769152 | 0.04609124 | 0.01831586 | 0.06411069 | 0.01717362
[5 empty] | 0.01604245 | 0.01763524 |  |  | 0.01742167 | 0.01813397 | 0.04767315 | 0.0191122 | 0.06593264 | 0.0179203
[5 empty] | 0.01609595 | 0.01837005 |  |  | 0.01827 | 0.01922991 | 0.05026774 | 0.01990854 | 0.06878419 | 0.01866698
[5 empty] | 0.01934543 | 0.01910485 |  |  | 0.01991763 | 0.01999911 | 0.05204345 | 0.02070488 | 0.07113396 | 0.01941366
[5 empty] | 0.0197387 | 0.01983965 |  |  | 0.02128688 | 0.0207683 | 0.05386872 | 0.02150122 | 0.07415058 | 0.02016034
[5 empty] | 0.02222355 | 0.02057445 |  |  | 0.02346814 | 0.0215375 | 0.05511202 | 0.02229757 | 0.07630265 | 0.02090702
[5 empty] | 0.02074778 | 0.02130925 |  |  | 0.02535178 | 0.0223067 | 0.05664177 | 0.02309391 | 0.07875881 | 0.02165369
[5 empty] | 0.02325918 | 0.02204406 |  |  | 0.02712819 | 0.02307589 | 0.05722642 | 0.02389025 | 0.08058766 | 0.02240037
[5 empty] | 0.02370555 | 0.02277886 |  |  | 0.02928774 | 0.02384509 | 0.05853443 | 0.02468659 | 0.08175783 | 0.02314705
[5 empty] | 0.0270347 | 0.02351366 |  |  | 0.03062082 | 0.02461429 | 0.05883424 | 0.02548293 | 0.08273793 | 0.02389373
[5 empty] | 0.02819441 | 0.02424846 |  |  | 0.0320178 | 0.02538348 | 0.05869457 | 0.02627927 | 0.08419659 | 0.02464041
[5 empty] | 0.02913248 | 0.02498326 |  |  | 0.03276906 | 0.02615268 | 0.05879349 | 0.02707562 | 0.08430241 | 0.02538709
[5 empty] | 0.02979672 | 0.02571806 |  |  | 0.03316521 | 0.02692188 | 0.05842331 | 0.02787196 | 0.08502403 | 0.02613377
[5 empty] | 0.03013491 | 0.02645287 |  |  | 0.03333931 | 0.02769107 | 0.0584026 | 0.0286683 | 0.08424847 | 0.02688045
[5 empty] | 0.02915066 | 0.02718767 |  |  | 0.03296696 | 0.02846027 | 0.05784993 | 0.02946464 | 0.08381569 | 0.02762713
[5 empty] | 0.02805261 | 0.02792247 |  |  | 0.03305197 | 0.02922946 | 0.05718386 | 0.03026098 | 0.08307195 | 0.02837381
[5 empty] | 0.02787565 | 0.02865727 |  |  | 0.0326982 | 0.02999866 | 0.05642296 | 0.03105732 | 0.08246345 | 0.02912049
[5 empty] | 0.02863041 | 0.02939207 |  |  | 0.03270946 | 0.03076786 | 0.05518582 | 0.03185366 | 0.08063641 | 0.02986717
[5 empty] | 0.02932749 | 0.03012688 |  |  | 0.03248959 | 0.03153705 | 0.05449098 | 0.03265001 | 0.07973705 | 0.03061384
[5 empty] | 0.0279775 | 0.03086168 |  |  | 0.03234243 | 0.03230625 | 0.05345703 | 0.03344635 | 0.07761159 | 0.03136052
[5 empty] | 0.02959107 | 0.03159648 |  |  | 0.0318718 | 0.03307545 | 0.05230252 | 0.03424269 | 0.07630624 | 0.0321072
[5 empty] | 0.02817879 | 0.03233128 |  |  | 0.03148155 | 0.03384464 | 0.05164604 | 0.03503903 | 0.07436721 | 0.03285388
[5 empty] | 0.02875129 | 0.03306608 |  |  | 0.0311755 | 0.03461384 | 0.05090615 | 0.03583537 | 0.07204074 | 0.03360056
[5 empty] | 0.02531918 | 0.03380088 |  |  | 0.03115748 | 0.03538304 | 0.05010142 | 0.03663171 | 0.07087303 | 0.03434724
[5 empty] | 0.02589306 | 0.03453569 |  |  | 0.03053134 | 0.03615223 | 0.04895041 | 0.03742806 | 0.0688103 | 0.03509392
[5 empty] | 0.02748356 | 0.03527049 |  |  | 0.03040089 | 0.03692143 | 0.0483717 | 0.0382244 | 0.06799876 | 0.0358406
[5 empty] | 0.02410127 | 0.03600529 |  |  | 0.02996998 | 0.03769063 | 0.04778386 | 0.03902074 | 0.06638464 | 0.03658728
[5 empty] | 0.02475683 | 0.03674009 |  |  | 0.02964244 | 0.03845982 | 0.04700546 | 0.03981708 | 0.06561415 | 0.03733396
[5 empty] | 0.02446083 | 0.03747489 |  |  | 0.0295221 | 0.03922902 | 0.04665506 | 0.04061342 | 0.06473351 | 0.03808064
[5 empty] | 0.0232239 | 0.0382097 |  |  | 0.02901279 | 0.03999822 | 0.04615123 | 0.04140976 | 0.06438893 | 0.03882731
[5 empty] | 0.02505664 | 0.0389445 |  |  | 0.02881835 | 0.04076741 | 0.04601254 | 0.04220611 | 0.0646845 | 0.03957399
[5 empty] | 0.02296967 | 0.0396793 |  |  | 0.0286426 | 0.04153661 | 0.04594567 | 0.04300245 | 0.0652618 | 0.04032067
[5 empty] | 0.02396616 | 0.0404141 |  |  | 0.02838939 | 0.0423058 | 0.046223 | 0.04379879 | 0.06479056 | 0.04106735
[5 empty] | 0.02301258 | 0.0411489 |  |  | 0.02796255 | 0.043075 | 0.04683145 | 0.04459513 | 0.06565945 | 0.04181403
[5 empty] | 0.02510067 | 0.04188371 |  |  | 0.0277659 | 0.0438442 | 0.04725916 | 0.04539147 | 0.06595716 | 0.04256071
[5 empty] | 0.02522721 | 0.04261851 |  |  | 0.02770328 | 0.04461339 | 0.04749427 | 0.04618781 | 0.06717237 | 0.04330739
[5 empty] | 0.02638897 | 0.04335331 |  |  | 0.02767853 | 0.04538259 | 0.04832492 | 0.04698416 | 0.06779376 | 0.04405407
[5 empty] | 0.02358276 | 0.04408811 |  |  | 0.02739547 | 0.04615179 | 0.04893925 | 0.0477805 | 0.06880999 | 0.04480075
[5 empty] | 0.02680536 | 0.04482291 |  |  | 0.02735795 | 0.04692098 | 0.04942542 | 0.04857684 | 0.06930976 | 0.04554743
[5 empty] | 0.02605355 | 0.04555771 |  |  | 0.02758375 | 0.04769018 | 0.05037154 | 0.04937318 | 0.07118173 | 0.04629411
[5 empty] | 0.02532412 | 0.04629252 |  |  | 0.02740624 | 0.04845938 | 0.05126578 | 0.05016952 | 0.07231459 | 0.04704079
[5 empty] | 0.02561386 | 0.04702732 |  |  | 0.02781717 | 0.04922857 | 0.05259626 | 0.05096586 | 0.07289702 | 0.04778746
[5 empty] | 0.02491955 | 0.04776212 |  |  | 0.02800623 | 0.04999777 | 0.05315114 | 0.05176221 | 0.0747177 | 0.04853414
[5 empty] | 0.02523799 | 0.04849692 |  |  | 0.02856308 | 0.05076697 | 0.05391854 | 0.05255855 | 0.07526529 | 0.04928082
[5 empty] | 0.02856595 | 0.04923172 |  |  | 0.0288774 | 0.05153616 | 0.05498662 | 0.05335489 | 0.07652849 | 0.0500275
[5 empty] | 0.02890023 | 0.04996653 |  |  | 0.02923885 | 0.05230536 | 0.05584352 | 0.05415123 | 0.07759597 | 0.05077418
[5 empty] | 0.02823761 | 0.05070133 |  |  | 0.02983712 | 0.05307455 | 0.05677737 | 0.05494757 | 0.07905641 | 0.05152086
[5 empty] | 0.02957488 | 0.05143613 |  |  | 0.03016187 | 0.05384375 | 0.05777631 | 0.05574391 | 0.08029848 | 0.05226754
[5 empty] | 0.02890883 | 0.05217093 |  |  | 0.03100278 | 0.05461295 | 0.0585285 | 0.05654026 | 0.08171087 | 0.05301422
[5 empty] | 0.03023624 | 0.05290573 |  |  | 0.03154952 | 0.05538214 | 0.05992206 | 0.0573366 | 0.08298225 | 0.0537609
[5 empty] | 0.02855389 | 0.05364053 |  |  | 0.03209176 | 0.05615134 | 0.06004515 | 0.05813294 | 0.08370131 | 0.05450758
[5 empty] | 0.02885859 | 0.05437534 |  |  | 0.03251918 | 0.05692054 | 0.0612859 | 0.05892928 | 0.08545671 | 0.05525426
[5 empty] | 0.0281471 | 0.05511014 |  |  | 0.03282144 | 0.05768973 | 0.06173245 | 0.05972562 | 0.08573715 | 0.05600093
[5 empty] | 0.03041623 | 0.05584494 |  |  | 0.03358823 | 0.05845893 | 0.06177294 | 0.06052196 | 0.08653129 | 0.05674761
[5 empty] | 0.02866275 | 0.05657974 |  |  | 0.03400921 | 0.05922813 | 0.06259989 | 0.06131831 | 0.08822782 | 0.05749429
[5 empty] | 0.03188345 | 0.05731454 |  |  | 0.03417406 | 0.05999732 | 0.06245132 | 0.06211465 | 0.08871541 | 0.05824097
[5 empty] | 0.03007513 | 0.05804935 |  |  | 0.03457245 | 0.06076652 | 0.06290313 | 0.06291099 | 0.08858274 | 0.05898765
[5 empty] | 0.03223456 | 0.05878415 |  |  | 0.03484335 | 0.06153572 | 0.06305038 | 0.06370733 | 0.0893185 | 0.05973433
[5 empty] | 0.03235854 | 0.05951895 |  |  | 0.03479827 | 0.06230491 | 0.06309244 | 0.06450367 | 0.08991136 | 0.06048101
[5 empty] | 0.03044384 | 0.06025375 |  |  | 0.03519779 | 0.06307411 | 0.06362869 | 0.06530001 | 0.09035643 | 0.06122769
[5 empty] | 0.0324923 | 0.06098855 |  |  | 0.03529536 | 0.0638433 | 0.0636585 | 0.06609635 | 0.09008577 | 0.06197437
[5 empty] | 0.03149191 | 0.06172336 |  |  | 0.03569078 | 0.0646125 | 0.06398128 | 0.0668927 | 0.09001881 | 0.06272105
[5 empty] | 0.03248911 | 0.06245816 |  |  | 0.03588387 | 0.0653817 | 0.06429638 | 0.06768904 | 0.09025073 | 0.06346773
[5 empty] | 0.03148371 | 0.06319296 |  |  | 0.03587442 | 0.06615089 | 0.0642032 | 0.06848538 | 0.09018151 | 0.06421441
[5 empty] | 0.02947579 | 0.06392776 |  |  | 0.03606225 | 0.06692009 | 0.06430112 | 0.06928172 | 0.08991114 | 0.06496108
[5 empty] | 0.03046545 | 0.06466256 |  |  | 0.03634716 | 0.06768929 | 0.06478951 | 0.07007806 | 0.08973961 | 0.06570776
[5 empty] | 0.0294528 | 0.06539736 |  |  | 0.03642896 | 0.06845848 | 0.06506776 | 0.0708744 | 0.08976693 | 0.06645444
[5 empty] | 0.03043791 | 0.06613217 |  |  | 0.03660745 | 0.06922768 | 0.06503524 | 0.07167075 | 0.09049308 | 0.06720112
[5 empty] | 0.0294209 | 0.06686697 |  |  | 0.03688245 | 0.06999688 | 0.06519135 | 0.07246709 | 0.08971805 | 0.0679478
[5 empty] | 0.02940186 | 0.06760177 |  |  | 0.03685376 | 0.07076607 | 0.06543546 | 0.07326343 | 0.08974183 | 0.06869448
[5 empty] | 0.03238087 | 0.06833657 |  |  | 0.03712119 | 0.07153527 | 0.06576694 | 0.07405977 | 0.09026442 | 0.06944116
[5 empty] | 0.02935805 | 0.06907137 |  |  | 0.03728454 | 0.07230447 | 0.06568519 | 0.07485611 | 0.09008582 | 0.07018784
[5 empty] | 0.03233348 | 0.06980618 |  |  | 0.03764362 | 0.07307366 | 0.06558958 | 0.07565245 | 0.09030601 | 0.07093452
[5 empty] | 0.03130727 | 0.07054098 |  |  | 0.03749824 | 0.07384286 | 0.0660795 | 0.0764488 | 0.09062498 | 0.0716812
[5 empty] | 0.0302795 | 0.07127578 |  |  | 0.0378482 | 0.07461206 | 0.06605432 | 0.07724514 | 0.09064273 | 0.07242788
[5 empty] | 0.02925028 | 0.07201058 |  |  | 0.03789332 | 0.07538125 | 0.06591342 | 0.07804148 | 0.09055925 | 0.07317455
[5 empty] | 0.0292197 | 0.07274538 |  |  | 0.03803339 | 0.07615045 | 0.0661562 | 0.07883782 | 0.09027453 | 0.07392123
[5 empty] | 0.02918785 | 0.07348018 |  |  | 0.03836823 | 0.07691964 | 0.06578202 | 0.07963416 | 0.08988856 | 0.07466791
[5 empty] | 0.03115484 | 0.07421499 |  |  | 0.03849765 | 0.07768884 | 0.06579023 | 0.0804305 | 0.09030135 | 0.07541459
[5 empty] | 0.03012075 | 0.07494979 |  |  | 0.03862144 | 0.07845804 | 0.06636111 | 0.08122685 | 0.09041287 | 0.07616127
[5 empty] | 0.0320857 | 0.07568459 |  |  | 0.03843942 | 0.07922723 | 0.06608014 | 0.08202319 | 0.09072313 | 0.07690795
[5 empty] | 0.03104976 | 0.07641939 |  |  | 0.03875139 | 0.07999643 | 0.06575017 | 0.08281953 | 0.0901321 | 0.07765463
[5 empty] | 0.03201304 | 0.07715419 |  |  | 0.03875717 | 0.08076563 | 0.06577407 | 0.08361587 | 0.0905398 | 0.07840131
[5 empty] | 0.02997564 | 0.077889 |  |  | 0.03885655 | 0.08153482 | 0.06555467 | 0.08441221 | 0.09014621 | 0.07914799
[5 empty] | 0.03193765 | 0.0786238 |  |  | 0.03914935 | 0.08230402 | 0.06509485 | 0.08520855 | 0.09015131 | 0.07989467
[5 empty] | 0.02989916 | 0.0793586 |  |  | 0.03913536 | 0.08307322 | 0.06499745 | 0.0860049 | 0.09065511 | 0.08064135
[5 empty] | 0.02986028 | 0.0800934 |  |  | 0.03901441 | 0.08384241 | 0.06436533 | 0.08680124 | 0.0903576 | 0.08138803
[5 empty] | 0.02882109 | 0.0808282 |  |  | 0.03928629 | 0.08461161 | 0.06440135 | 0.08759758 | 0.09085876 | 0.0821347
[5 empty] | 0.0307817 | 0.081563 |  |  | 0.03935082 | 0.08538081 | 0.06390836 | 0.08839392 | 0.09065149 | 0.08288138
[5 empty] | 0.03174221 | 0.08229781 |  |  | 0.03920779 | 0.08615 | 0.06328922 | 0.08919026 | 0.09040945 | 0.08362806
[5 empty] | 0.0287027 | 0.08303261 |  |  | 0.03945702 | 0.0869192 | 0.06274677 | 0.0899866 | 0.09073133 | 0.08437474
[5 empty] | 0.03066327 | 0.08376741 |  |  | 0.03959831 | 0.08768839 | 0.06218389 | 0.09078295 | 0.08981843 | 0.08512142
[5 empty] | 0.02862349 | 0.08450221 |  |  | 0.03933147 | 0.08845759 | 0.06230341 | 0.09157929 | 0.09007206 | 0.0858681
[5 empty] | 0.03158251 | 0.08523701 |  |  | 0.03965631 | 0.08922679 | 0.06170821 | 0.09237563 | 0.09009353 | 0.08661478
[5 empty] | 0.02954026 | 0.08597182 |  |  | 0.03967264 | 0.08999598 | 0.06080112 | 0.09317197 | 0.08948413 | 0.08736146
[5 empty] | 0.02849669 | 0.08670662 |  |  | 0.03948025 | 0.09076518 | 0.06018502 | 0.09396831 | 0.08984519 | 0.08810814
[5 empty] | 0.03145175 | 0.08744142 |  |  | 0.03946916 | 0.09153438 | 0.05996274 | 0.09476465 | 0.089278 | 0.08885482
[5 empty] | 0.02940539 | 0.08817622 |  |  | 0.03930622 | 0.09230357 | 0.05963716 | 0.09556099 | 0.08898386 | 0.0896015
[5 empty] | 0.03135755 | 0.08891102 |  |  | 0.03919201 | 0.09307277 | 0.05871112 | 0.09635734 | 0.08836409 | 0.09034817
[5 empty] | 0.02830818 | 0.08964583 |  |  | 0.0390302 | 0.09384197 | 0.05838748 | 0.09715368 | 0.08802 | 0.09109485
[5 empty] | 0.03025723 | 0.09038063 |  |  | 0.0391245 | 0.09461116 | 0.05766909 | 0.09795002 | 0.08745288 | 0.09184153
[5 empty] | 0.03020464 | 0.09111543 |  |  | 0.03867858 | 0.09538036 | 0.05735882 | 0.09874636 | 0.08766404 | 0.09258821
[5 empty] | 0.03015037 | 0.09185023 |  |  | 0.03859614 | 0.09614956 | 0.05675951 | 0.0995427 | 0.08725479 | 0.09333489
[5 empty] | 0.03009435 | 0.09258503 |  |  | 0.03828086 | 0.09691875 | 0.05607402 | 0.100339 | 0.08652643 | 0.09408157
[5 empty] | 0.02903653 | 0.09331983 |  |  | 0.03783644 | 0.09768795 | 0.0559052 | 0.1011354 | 0.08598027 | 0.09482825
[5 empty] | 0.03097687 | 0.09405464 |  |  | 0.03726656 | 0.09845714 | 0.05555592 | 0.1019317 | 0.08581762 | 0.09557493
[5 empty] | 0.02891531 | 0.09478944 |  |  | 0.03707491 | 0.09922634 | 0.05482902 | 0.1027281 | 0.08543979 | 0.09632161
[5 empty] | 0.0308518 | 0.09552424 |  |  | 0.03656518 | 0.09999554 | 0.05462736 | 0.1035244 | 0.08504807 | 0.09706829
[5 empty] | 0.03078628 | 0.09625904 |  |  | 0.03614107 | 0.1007647 | 0.0543538 | 0.1043208 | 0.08394377 | 0.09781497
[5 empty] | 0.0297187 | 0.09699384 |  |  | 0.03580625 | 0.1015339 | 0.05421119 | 0.1051171 | 0.08362821 | 0.09856165
[5 empty] | 0.02964901 | 0.09772865 |  |  | 0.03536442 | 0.1023031 | 0.05330239 | 0.1059134 | 0.08270268 | 0.09930832
[5 empty] | 0.03057715 | 0.09846345 |  |  | 0.03481926 | 0.1030723 | 0.05313025 | 0.1067098 | 0.08246849 | 0.100055
[5 empty] | 0.02750308 | 0.09919825 |  |  | 0.03427447 | 0.1038415 | 0.05279763 | 0.1075061 | 0.08182695 | 0.1008017
[5 empty] | 0.02842673 | 0.09993305 |  |  | 0.03413373 | 0.1046107 | 0.05310739 | 0.1083025 | 0.08107936 | 0.1015484
[5 empty] | 0.03034806 | 0.1006679 |  |  | 0.03340074 | 0.1053799 | 0.05266237 | 0.1090988 | 0.08072703 | 0.102295
[5 empty] | 0.03026702 | 0.1014027 |  |  | 0.03327918 | 0.1061491 | 0.05236543 | 0.1098951 | 0.08087127 | 0.1030417
[5 empty] | 0.02818354 | 0.1021375 |  |  | 0.03257274 | 0.1069183 | 0.05261944 | 0.1106915 | 0.08021338 | 0.1037884
[5 empty] | 0.02709758 | 0.1028723 |  |  | 0.0324851 | 0.1076875 | 0.0526159 | 0.1114878 | 0.07905467 | 0.1045351
[5 empty] | 0.03000909 | 0.1036071 |  |  | 0.03201997 | 0.1084567 | 0.05231598 | 0.1122842 | 0.07899643 | 0.1052818
[5 empty] | 0.02691801 | 0.1043419 |  |  | 0.03178102 | 0.1092259 | 0.05251624 | 0.1130805 | 0.07863999 | 0.1060284
[5 empty] | 0.02882429 | 0.1050767 |  |  | 0.03127195 | 0.1099951 | 0.05261679 | 0.1138769 | 0.07758665 | 0.1067751
[5 empty] | 0.02872788 | 0.1058115 |  |  | 0.03119644 | 0.1107643 | 0.05231775 | 0.1146732 | 0.0773377 | 0.1075218
[5 empty] | 0.02762871 | 0.1065463 |  |  | 0.03095819 | 0.1115335 | 0.05261922 | 0.1154695 | 0.07679446 | 0.1082685
[5 empty] | 0.02952675 | 0.1072811 |  |  | 0.03076088 | 0.1123027 | 0.05262132 | 0.1162659 | 0.07575823 | 0.1090152
[5 empty] | 0.02942194 | 0.1080159 |  |  | 0.0303082 | 0.1130719 | 0.05242415 | 0.1170622 | 0.07573033 | 0.1097618
[5 empty] | 0.02731422 | 0.1087507 |  |  | 0.03050356 | 0.1138411 | 0.05262784 | 0.1178586 | 0.07471204 | 0.1105085
[5 empty] | 0.02820354 | 0.1094855 |  |  | 0.03041998 | 0.1146103 | 0.05273249 | 0.1186549 | 0.07459806 | 0.1112552
[5 empty] | 0.02908985 | 0.1102203 |  |  | 0.03033772 | 0.1153795 | 0.0527382 | 0.1194512 | 0.07397616 | 0.1120019
[5 empty] | 0.02897309 | 0.1109551 |  |  | 0.0300568 | 0.1161487 | 0.0528451 | 0.1202476 | 0.0732461 | 0.1127485
[5 empty] | 0.02885322 | 0.1116899 |  |  | 0.02987722 | 0.1169179 | 0.0523533 | 0.1210439 | 0.07240793 | 0.1134952
[5 empty] | 0.02773018 | 0.1124247 |  |  | 0.02979901 | 0.1176871 | 0.0526629 | 0.1218403 | 0.07216169 | 0.1142419
[5 empty] | 0.0286039 | 0.1131595 |  |  | 0.02982218 | 0.1184563 | 0.05257401 | 0.1226366 | 0.07160744 | 0.1149886
[5 empty] | 0.02846642 | 0.1138943 |  |  | 0.02984674 | 0.1192254 | 0.05258675 | 0.123433 | 0.07084524 | 0.1157353
[5 empty] | 0.02631133 | 0.1146291 |  |  | 0.0298727 | 0.1199946 | 0.05280123 | 0.1242293 | 0.07027512 | 0.1164819
[5 empty] | 0.02513895 | 0.1153639 |  |  | 0.02970009 | 0.1207638 | 0.05291756 | 0.1250256 | 0.06979716 | 0.1172286
[5 empty] | 0.02794962 | 0.1160987 |  |  | 0.0294289 | 0.121533 | 0.05263584 | 0.125822 | 0.06981139 | 0.1179753
[5 empty] | 0.02474365 | 0.1168335 |  |  | 0.02965915 | 0.1223022 | 0.0527562 | 0.1266183 | 0.06871788 | 0.118722
[5 empty] | 0.02652137 | 0.1175683 |  |  | 0.02959086 | 0.1230714 | 0.05297875 | 0.1274147 | 0.06831667 | 0.1194687
[5 empty] | 0.02728312 | 0.1183031 |  |  | 0.02942405 | 0.1238406 | 0.05260358 | 0.128211 | 0.06730781 | 0.1202153
[5 empty] | 0.02702921 | 0.1190379 |  |  | 0.02945871 | 0.1246098 | 0.05293082 | 0.1290073 | 0.06659137 | 0.120962
[5 empty] | 0.02475998 | 0.1197727 |  |  | 0.02939488 | 0.125379 | 0.05266058 | 0.1298037 | 0.06676739 | 0.1217087
[5 empty] | 0.02447576 | 0.1205075 |  |  | 0.02933256 | 0.1261482 | 0.05269296 | 0.1306 | 0.06563592 | 0.1224554
[5 empty] | 0.02617686 | 0.1212423 |  |  | 0.02917176 | 0.1269174 | 0.05272809 | 0.1313964 | 0.06529702 | 0.1232021
[5 empty] | 0.02486363 | 0.1219771 |  |  | 0.0290125 | 0.1276866 | 0.05326606 | 0.1321927 | 0.06485074 | 0.1239487
[5 empty] | 0.02553638 | 0.1227119 |  |  | 0.02915479 | 0.1284558 | 0.05300699 | 0.1329891 | 0.06429712 | 0.1246954
[5 empty] | 0.02419544 | 0.1234467 |  |  | 0.02909864 | 0.129225 | 0.05315099 | 0.1337854 | 0.06273624 | 0.1254421
[5 empty] | 0.02184114 | 0.1241815 |  |  | 0.02904407 | 0.1299942 | 0.05299818 | 0.1345817 | 0.06286813 | 0.1261888
[5 empty] | 0.02447381 | 0.1249163 |  |  | 0.0286911 | 0.1307634 | 0.05294866 | 0.1353781 | 0.06139285 | 0.1269355
[5 empty] | 0.02209377 | 0.1256511 |  |  | 0.02873973 | 0.1315326 | 0.05310254 | 0.1361744 | 0.06101045 | 0.1276821
[5 empty] | 0.02070136 | 0.1263859 |  |  | 0.02868997 | 0.1323018 | 0.05315995 | 0.1369708 | 0.06002099 | 0.1284288
[5 empty] | 0.02129689 | 0.1271207 |  |  | 0.02874185 | 0.133071 | 0.05322097 | 0.1377671 | 0.06002451 | 0.1291755
[5 empty] | 0.0218807 | 0.1278555 |  |  | 0.02869538 | 0.1338402 | 0.05358574 | 0.1385634 | 0.05872107 | 0.1299222
[5 empty] | 0.02045312 | 0.1285903 |  |  | 0.02875056 | 0.1346094 | 0.05315436 | 0.1393598 | 0.05801072 | 0.1306688
[5 empty] | 0.02101446 | 0.1293251 |  |  | 0.02850741 | 0.1353786 | 0.05352694 | 0.1401561 | 0.05729352 | 0.1314155
[5 empty] | 0.02156506 | 0.1300599 |  |  | 0.02856595 | 0.1361478 | 0.05370358 | 0.1409525 | 0.05666952 | 0.1321622
[5 empty] | 0.02010525 | 0.1307947 |  |  | 0.02852619 | 0.136917 | 0.05368442 | 0.1417488 | 0.05623876 | 0.1329089
[5 empty] | 0.02063535 | 0.1315295 |  |  | 0.02858814 | 0.1376862 | 0.05386954 | 0.1425452 | 0.0555013 | 0.1336556
[5 empty] | 0.01815569 | 0.1322643 |  |  | 0.02855182 | 0.1384554 | 0.05375907 | 0.1433415 | 0.0548572 | 0.1344022
[5 empty] | 0.0196666 | 0.1329991 |  |  | 0.02841723 | 0.1392246 | 0.05375312 | 0.1441378 | 0.05410651 | 0.1351489
[5 empty] | 0.0191684 | 0.1337339 |  |  | 0.0281844 | 0.1399938 | 0.0538518 | 0.1449342 | 0.05294927 | 0.1358956
[5 empty] | 0.01666143 | 0.1344687 |  |  | 0.02845333 | 0.1407629 | 0.05435521 | 0.1457305 | 0.05278555 | 0.1366423
[5 empty] | 0.016146 | 0.1352035 |  |  | 0.02812404 | 0.1415321 | 0.05426347 | 0.1465269 | 0.05191539 | 0.137389
[5 empty] | 0.01462245 | 0.1359383 |  |  | 0.02839655 | 0.1423013 | 0.0540767 | 0.1473232 | 0.05073885 | 0.1381356
[5 empty] | 0.0150911 | 0.1366731 |  |  | 0.02807086 | 0.1430705 | 0.05449499 | 0.1481195 | 0.04995598 | 0.1388823
[5 empty] | 0.01355229 | 0.1374079 |  |  | 0.02834699 | 0.1438397 | 0.05481847 | 0.1489159 | 0.04886682 | 0.139629
[5 empty] | 0.01500633 | 0.1381427 |  |  | 0.02802495 | 0.1446089 | 0.05504725 | 0.1497122 | 0.04807145 | 0.1403757
[5 empty] | 0.01445355 | 0.1388775 |  |  | 0.02830476 | 0.1453781 | 0.05468143 | 0.1505086 | 0.0480699 | 0.1411224
[5 empty] | 0.01289429 | 0.1396124 |  |  | 0.02808642 | 0.1461473 | 0.05512112 | 0.1513049 | 0.04656222 | 0.141869
[5 empty] | 0.01432887 | 0.1403472 |  |  | 0.02806996 | 0.1469165 | 0.05546644 | 0.1521013 | 0.04654848 | 0.1426157
[5 empty] | 0.01275762 | 0.141082 |  |  | 0.02795539 | 0.1476857 | 0.05541751 | 0.1528976 | 0.04522873 | 0.1433624
[5 empty] | 0.01318086 | 0.1418168 |  |  | 0.02824272 | 0.1484549 | 0.05527442 | 0.1536939 | 0.04430301 | 0.1441091
[5 empty] | 0.01259892 | 0.1425516 |  |  | 0.02823196 | 0.1492241 | 0.05573729 | 0.1544903 | 0.04367138 | 0.1448558
[5 empty] | 0.01101213 | 0.1432864 |  |  | 0.02822312 | 0.1499933 | 0.05590624 | 0.1552866 | 0.04313389 | 0.1456024
[5 empty] | 0.009420822 | 0.1440212 |  |  | 0.02821623 | 0.1507625 | 0.05578137 | 0.156083 | 0.0420906 | 0.1463491
[5 empty] | 0.008825313 | 0.144756 |  |  | 0.02811129 | 0.1515317 | 0.05646279 | 0.1568793 | 0.04154155 | 0.1470958
[5 empty] | 0.01022593 | 0.1454908 |  |  | 0.02800831 | 0.1523009 | 0.05615062 | 0.1576756 | 0.0406868 | 0.1478425
[5 empty] | 0.009623015 | 0.1462256 |  |  | 0.02790732 | 0.1530701 | 0.05684496 | 0.158472 | 0.0393264 | 0.1485891