## 1
Общество с ограниченной ответственностью "Инженерная геология" (ООО "ИнжГео") | [11 empty] | Общество с ограниченной ответственностью "Инженерная геология" (ООО "ИнжГео")
Юр. адрес: 117279, г. Москва, ул. Миклухо-Маклая, 36 а, этаж 5, пом. XXIII к. 76-84 | [11 empty] | Юр. адрес: 117279, г. Москва, ул. Миклухо-Маклая, 36 а, этаж 5, пом. XXIII к. 76-84 | [8 empty] | нагр |  |  | X0 | Y0 | R |  | нагр |  |  |  | X0 | Y0 | R | нагр |  |  |  | X0 | Y0 | R |  | нагр |  |  |  | X0 | Y0 | R
Телефон/факс +7 (495) 132-30-00, Адрес электронной почты inbox@inj-geo.ru | [11 empty] | Телефон/факс +7 (495) 132-30-00, Адрес электронной почты inbox@inj-geo.ru | [12 empty] | 0 | [7 empty] | 0 | [6 empty] | 0 | [7 empty] | 0
[21 empty] | девиатор | [6 empty] | девиатор | [6 empty] | девиатор | [7 empty] | девиатор
Испытательная лаборатория ООО «ИнжГео» | [11 empty] | Испытательная лаборатория ООО «ИнжГео» | [8 empty] | x0 | Угол | X | Y |  |  |  | x0 |  | Угол | X | Y |  |  | x0 |  | Угол | X | Y |  |  |  | x0 |  | Угол | X | Y
Адрес места осуществления деятельности лаборатории: г. Москва, просп. Вернадского, д. 51, стр. 1 | [11 empty] | Адрес места осуществления деятельности лаборатории: г. Москва, просп. Вернадского, д. 51, стр. 1 | [9 empty] | 0 | [7 empty] | 0 | [6 empty] | 0 | [7 empty] | 0
Телефон +7(910)4557682, E-mail: slg85@mail.ru | [11 empty] | Телефон +7(910)4557682, E-mail: slg85@mail.ru | [9 empty] | 5 | [7 empty] | 5 | [6 empty] | 5 | [7 empty] | 5
[22 empty] | 10 | [7 empty] | 10 | [6 empty] | 10 | [7 empty] | 10
[12 empty] | Протокол испытаний № 13-63/92 от 29-01-2023 | [9 empty] | 15 | [7 empty] | 15 | [6 empty] | 15 | [7 empty] | 15
[22 empty] | 20 | [7 empty] | 20 | [6 empty] | 20 | [7 empty] | 20
[12 empty] | Наименование и адрес заказчика: Переход трубопровода через р. Енисей | [9 empty] | 25 | [7 empty] | 25 | [6 empty] | 25 | [7 empty] | 25
[12 empty] | Наименование объекта: ООО Регионстрой | [9 empty] | 30 | [7 empty] | 30 | [6 empty] | 30 | [7 empty] | 30
Наименование используемого метода/методики: ГОСТ 12248.4-2020 | [11 empty] | Наименование используемого метода/методики: ГОСТ 12248.3-2020 | [9 empty] | 35 | [7 empty] | 35 | [6 empty] | 35 | [7 empty] | 35
Условия проведения испытания: температура окружающей среды (18 - 25)0С, влажность воздуха (40 - 75)% | [11 empty] | Условия проведения испытания: температура окружающей среды (18 - 25)0С, влажность воздуха (40 - 75)% | [9 empty] | 40 | [7 empty] | 40 | [6 empty] | 40 | [7 empty] | 40
[12 empty] | Дата получение объекта подлежащего испытаниям: 02-01-2023 | [9 empty] | 45 | [7 empty] | 45 | [6 empty] | 45 | [7 empty] | 45
[12 empty] | Дата испытания: 25.10.2022-19.11.2092 | [9 empty] | 50 | [7 empty] | 50 | [6 empty] | 50 | [7 empty] | 50
[22 empty] | 55 | [7 empty] | 55 | [6 empty] | 55 | [7 empty] | 55
Испытание грунтов методом трехосного сжатия | [11 empty] | Испытание грунтов методом трехосного сжатия | [9 empty] | 60 | [7 empty] | 60 | [6 empty] | 60 | [7 empty] | 60
[22 empty] | 65 | [7 empty] | 65 | [6 empty] | 65 | [7 empty] | 65
Лабораторный номер: | [6 empty] | We, д.е. = |  |  |  |  | Лабораторный номер: |  | 1127 |  |  |  | We, д.е. = | 0.529402107 |  |  | 70 | [7 empty] | 70 | [6 empty] | 70 | [7 empty] | 70
Номер скважины: | [6 empty] | ρ, г/см3 = |  |  |  |  | Номер скважины: |  | BH-038 |  |  |  | ρ, г/см3 = | 1.55 |  |  | 75 | [7 empty] | 75 | [6 empty] | 75 | [7 empty] | 75
Глубина отбора, м: | [6 empty] | ρs, г/см3 = |  |  |  |  | Глубина отбора, м: |  | 1.6 |  |  |  | ρs, г/см3 = | 2.72 |  |  | 80 | [7 empty] | 80 | [6 empty] | 80 | [7 empty] | 80
Наименование грунта: | [6 empty] | e, д.е. = |  |  |  |  | Наименование грунта: |  | Суглинок, после оттаивания текучий, легкий песчанистый |  |  |  | e, д.е. = | 1.683854 |  |  | 85 | [7 empty] | 85 | [6 empty] | 85 | [7 empty] | 85
Схема проведения опыта: | [6 empty] | IL, д.е. = |  |  |  |  | Схема проведения опыта: |  | КД |  |  |  | IL, д.е. = | 2.693 |  |  | 90 | [7 empty] | 90 | [6 empty] | 90 | [7 empty] | 90
[22 empty] | 95 | [7 empty] | 95 | [6 empty] | 95 | [7 empty] | 95
[22 empty] | 100 | [7 empty] | 100 | [6 empty] | 100 | [7 empty] | 100
Результаты испытаний | [11 empty] | Результаты испытаний | [9 empty] | 105 | [7 empty] | 105 | [6 empty] | 105 | [7 empty] | 105
[22 empty] | 110 | [7 empty] | 110 | [6 empty] | 110 | [7 empty] | 110
[22 empty] | 115 | [7 empty] | 115 | [6 empty] | 115 | [7 empty] | 115
[22 empty] | 120 | [7 empty] | 120 | [6 empty] | 120 | [7 empty] | 120
[22 empty] | 125 | [7 empty] | 125 | [6 empty] | 125 | [7 empty] | 125
[22 empty] | 130 | [7 empty] | 130 | [6 empty] | 130 | [7 empty] | 130
[22 empty] | 135 | [7 empty] | 135 | [6 empty] | 135 | [7 empty] | 135
[22 empty] | 140 | [7 empty] | 140 | [6 empty] | 140 | [7 empty] | 140
[22 empty] | 145 | [7 empty] | 145 | [6 empty] | 145 | [7 empty] | 145
[22 empty] | 150 | [7 empty] | 150 | [6 empty] | 150 | [7 empty] | 150
[22 empty] | 155 | [7 empty] | 155 | [6 empty] | 155 | [7 empty] | 155
[22 empty] | 160 | [7 empty] | 160 | [6 empty] | 160 | [7 empty] | 160
[22 empty] | 165 | [7 empty] | 165 | [6 empty] | 165 | [7 empty] | 165
[22 empty] | 170 | [7 empty] | 170 | [6 empty] | 170 | [7 empty] | 170
[22 empty] | 175 | [7 empty] | 175 | [6 empty] | 175 | [7 empty] | 175
[22 empty] | 180 | [7 empty] | 180 | [6 empty] | 180 | [7 empty] | 180
[13 empty] | Давление в камере, Мпа σ3 | Вертикальная нагрузка, Мпа σ1 | Поровое давление, Мпа u
| K0, д.е. | 0.7243626 |  |  |  |  | Коэфф. Точки | [5 empty] | 1 | 1.803513 | [5 empty] | 1 | [6 empty] | σ3,кПа | σ1,кПа | u, кПа |  |  |  | 4
| q_zg, МПа | 0.7243626 | [10 empty] | 1.1 | 1.979618 | [27 empty] | δ3, Мпа | δ1-δ3, МПа | δ1, МПа | δ1, КПа
|  |  | Модуль деформации, МПа: | [9 empty] | 1.2 | 2.155723 | [21 empty] | С, МПа:
|  |  | Е0= |  | Точки модуля (полное напр.), МПа |  |  |  | 0.7243626 | 1.15898 | [25 empty] | φ, град:
|  |  | E50 = |  | qf (полное напр.), МПа |  |  |  | 1.391156 | [26 empty] | E, Мпа
|  |  | Коэф. Поперечной деформации, ϑ = | [9 empty] | Эффективные значения угла внутреннего трения и удельного сцепления ϕ', С' | [13 empty] | x | 0
[13 empty] | ϕ', град. = | 16 | [12 empty] | y |  |  |  | С, кПа | φ,°
[13 empty] | С', МПа = | 0.016
| Исполнитель: | [6 empty] | Морозов Д.С. |  |  |  |  | Исполнитель: |  |  |  |  | Морозов Д.С.
| Начальник исп. лаборатории: | [6 empty] | Семиколенова Л.Г. |  |  |  |  | Начальник исп. лаборатории: |  |  |  |  | Семиколенова Л.Г.
Лист 1 , всего листов 2 | [11 empty] | Лист 2 , всего листов 2
Частичное воспроизведение протокола испытаний без письменного разрешения ООО «ИнжГео» ЗАПРЕЩАЕТСЯ | [11 empty] | Частичное воспроизведение протокола испытаний без письменного разрешения ООО «ИнжГео» ЗАПРЕЩАЕТСЯ
[5 empty] | второй график |  | первый график | [9 empty] | К Пуассона
dev50 | epsE50 | ind | devE0 | epsE0 | dev | eps | sigma |  | dev1 | eps1 | dev2 | eps2 | dev3 | eps3 |  | Глины
0.3911558 | 0.01017871 |  |  |  | 0 | 0 |  |  | 0 | 0 | 0 | 0 | 0 | 0 |  | < 0 | 0,20-0,30
ind |  |  |  |  | 0.009551254 | 0.000755035 |  |  | 0.063 | 0.0009836367 | 0.0596728 | 0.0007570701 | 0.06771089 | 0.0007575943 |  | 0-0,25 | 0,30-0,38
2 |  |  |  |  | 0.06222878 | 0.00151007 |  |  | 0.08081226 | 0.001511719 | 0.1119623 | 0.00151414 | 0.1398795 | 0.001515189 |  | 0,25< | 0,38-0,45
E0 |  |  |  |  | 0.1251589 | 0.002265105 |  |  | 0.1198401 | 0.002267578 | 0.1678042 | 0.00227121 | 0.2029111 | 0.002272783 |  | Суглинки | 0,35-0,37
epsE0 | devE0 |  |  |  | 0.2173088 | 0.003392903 |  |  | 0.1559087 | 0.003023438 | 0.223 | 0.003297123 | 0.2656111 | 0.003030377 |  | Пески и супеси | 0,30-0,35
0.003392903 | 0.2173088 |  |  |  | 0.2315814 | 0.003775175 |  |  | 0.1867489 | 0.003779297 | 0.2406348 | 0.00378535 | 0.3104847 | 0.003787971
[5 empty] | 0.2334651 | 0.00453021 |  |  | 0.2128918 | 0.004535156 | 0.2666011 | 0.00454242 | 0.3482374 | 0.004545566
График E50 |  | График E |  |  | 0.2306135 | 0.005285245 |  |  | 0.2408684 | 0.005291016 | 0.2921856 | 0.00529949 | 0.384 | 0.00531516
eps | q | sigma |  |  | 0.297418 | 0.00604028 |  |  | 0.2703097 | 0.006046875 | 0.317133 | 0.00605656 | 0.396535 | 0.006060754
Горизонтальная линия E50 |  | Касательная |  |  | 0.32027 | 0.006795315 |  |  | 0.2986469 | 0.006802735 | 0.3420884 | 0.006813631 | 0.4078856 | 0.006818348
0 |  | a | b |  | 0.2925611 | 0.00755035 |  |  | 0.3181108 | 0.007558594 | 0.3602965 | 0.007570701 | 0.4253358 | 0.007575943
|  |  | 0 |  | 0.3416825 | 0.008305385 |  |  | 0.3410326 | 0.008314453 | 0.3821024 | 0.008327771 | 0.4393944 | 0.008333537
Вертикальная линия E50 |  | p1 и p2 |  |  | 0.3200259 | 0.00906042 |  |  | 0.3596432 | 0.009070313 | 0.3921509 | 0.009084841 | 0.4454699 | 0.009091131
| 0 | 0 |  |  | 0.3911558 | 0.01017871 |  |  | 0.3822736 | 0.009826172 | 0.416187 | 0.009841911 | 0.451271 | 0.009848725
[5 empty] | 0.3229354 | 0.01057049 |  |  | 0.4017567 | 0.01045457 | 0.4398091 | 0.01083785 | 0.4656062 | 0.01060632
Касательная линия E50 |  |  |  |  | 0.3390647 | 0.01132552 |  |  | 0.4182803 | 0.01133789 | 0.4479015 | 0.01135605 | 0.4778615 | 0.01102392
0 | 0 | Горизонтальная 1 |  |  | 0.3843436 | 0.01208056 |  |  | 0.4346602 | 0.01209375 | 0.4611861 | 0.01211312 | 0.4973562 | 0.01212151
[5 empty] | 0.4307363 | 0.01283559 |  |  | 0.4560855 | 0.01284961 | 0.4852703 | 0.01287019 | 0.5056373 | 0.0128791
Горизонтальная линия qкр |  |  |  |  | 0.4022067 | 0.01359063 |  |  | 0.4687269 | 0.01360547 | 0.4980087 | 0.01362726 | 0.5189838 | 0.0136367
Горизонтальная линия q |  | Горизонтальная 2 |  |  | 0.4277188 | 0.01434566 |  |  | 0.4844551 | 0.01436133 | 0.513756 | 0.01438433 | 0.5372161 | 0.01439429
0 |  | 0 |  |  | 0.4712369 | 0.0151007 |  |  | 0.5022408 | 0.01511719 | 0.5314666 | 0.0151414 | 0.5595546 | 0.01515189
[5 empty] | 0.4527248 | 0.01585573 |  |  | 0.5172546 | 0.01587305 | 0.5554952 | 0.01589847 | 0.5758198 | 0.01590948
Вертикальная линия q |  |  |  |  | 0.5031467 | 0.01661077 |  |  | 0.5355673 | 0.01662891 | 0.5690964 | 0.01665554 | 0.5936319 | 0.01666707
| 0 |  |  |  | 0.4924666 | 0.0173658 |  |  | 0.5570494 | 0.01738477 | 0.5894247 | 0.01741261 | 0.6126115 | 0.01742467
[5 empty] | 0.4906485 | 0.01812084 |  |  | 0.5711717 | 0.01814063 | 0.6069348 | 0.01816968 | 0.6308789 | 0.01818226
[5 empty] | 0.5036566 | 0.01887587 |  |  | 0.5874048 | 0.01889649 | 0.6264811 | 0.01892675 | 0.6443545 | 0.01893986
[5 empty] | 0.5214547 | 0.01963091 |  |  | 0.5980194 | 0.01965234 | 0.6416183 | 0.01968382 | 0.6694588 | 0.01969745
[5 empty] | 0.5760071 | 0.02038594 |  |  | 0.6190861 | 0.0204082 | 0.654301 | 0.02044089 | 0.6824121 | 0.02045504
[5 empty] | 0.6072777 | 0.02114098 |  |  | 0.6294757 | 0.02116406 | 0.6781838 | 0.02119796 | 0.6988348 | 0.02121264
[5 empty] | 0.6052305 | 0.02189601 |  |  | 0.6470588 | 0.02191992 | 0.6939212 | 0.02195503 | 0.7206474 | 0.02197023
[5 empty] | 0.6218297 | 0.02265105 |  |  | 0.660606 | 0.02267578 | 0.7091678 | 0.0227121 | 0.7376702 | 0.02272783
[5 empty] | 0.5950393 | 0.02340608 |  |  | 0.670288 | 0.02343164 | 0.7256783 | 0.02346917 | 0.7615237 | 0.02348542
[5 empty] | 0.5928234 | 0.02416112 |  |  | 0.6880756 | 0.0241875 | 0.7334071 | 0.02422624 | 0.7813283 | 0.02424302
[5 empty] | 0.6031459 | 0.02491615 |  |  | 0.6967393 | 0.02494336 | 0.7544089 | 0.02498331 | 0.7953043 | 0.02500061
[5 empty] | 0.6129709 | 0.02567119 |  |  | 0.7072499 | 0.02569922 | 0.7624382 | 0.02574038 | 0.8081722 | 0.0257582
[5 empty] | 0.6542625 | 0.02642622 |  |  | 0.718878 | 0.02645508 | 0.7823496 | 0.02649745 | 0.8255524 | 0.0265158
[5 empty] | 0.6969847 | 0.02718126 |  |  | 0.7331942 | 0.02721094 | 0.7876978 | 0.02725452 | 0.8479653 | 0.02727339
[5 empty] | 0.6761017 | 0.02793629 |  |  | 0.7427693 | 0.0279668 | 0.8029373 | 0.02801159 | 0.8587312 | 0.02803099
[5 empty] | 0.6895773 | 0.02869133 |  |  | 0.752174 | 0.02872266 | 0.8150227 | 0.02876866 | 0.8715707 | 0.02878858
[5 empty] | 0.6703757 | 0.02944636 |  |  | 0.7580788 | 0.02947852 | 0.8234085 | 0.02952573 | 0.883804 | 0.02954618
[5 empty] | 0.7464609 | 0.0302014 |  |  | 0.7696544 | 0.03023438 | 0.8387494 | 0.0302828 | 0.8941517 | 0.03030377
[5 empty] | 0.7517971 | 0.03095643 |  |  | 0.7722716 | 0.03099024 | 0.8391999 | 0.03103987 | 0.909334 | 0.03106136
[5 empty] | 0.7133481 | 0.03171147 |  |  | 0.783001 | 0.0317461 | 0.8486146 | 0.03179694 | 0.9196715 | 0.03181896
[5 empty] | 0.7130781 | 0.0324665 |  |  | 0.7861132 | 0.03250195 | 0.8616481 | 0.03255401 | 0.9279844 | 0.03257655
[5 empty] | 0.7039511 | 0.03322154 |  |  | 0.790979 | 0.03325781 | 0.867155 | 0.03331108 | 0.9377933 | 0.03333415
[5 empty] | 0.7599311 | 0.03397657 |  |  | 0.7952689 | 0.03401367 | 0.8698899 | 0.03406815 | 0.9429186 | 0.03409174
[5 empty] | 0.7699823 | 0.03473161 |  |  | 0.7974537 | 0.03476953 | 0.8728072 | 0.03482522 | 0.9446805 | 0.03484934
[5 empty] | 0.7230687 | 0.03548664 |  |  | 0.7973041 | 0.03552539 | 0.8697618 | 0.03558229 | 0.955723 | 0.03560693
[5 empty] | 0.7823117 | 0.03624168 |  |  | 0.8035134 | 0.03628125 | 0.8796182 | 0.03633936 | 0.9488962 | 0.03636452
[5 empty] | 0.707263 | 0.03699671 |  |  | 0.7999409 | 0.03703711 | 0.8776129 | 0.03709643 | 0.9545952 | 0.03712212
[5 empty] | 0.7098169 | 0.03775175 |  |  | 0.8024792 | 0.03779297 | 0.872753 | 0.0378535 | 0.9480564 | 0.03787971
[5 empty] | 0.7539215 | 0.03850678 |  |  | 0.7972822 | 0.03854883 | 0.8699102 | 0.03861057 | 0.9514852 | 0.03863731
[5 empty] | 0.7575971 | 0.03926182 |  |  | 0.7970742 | 0.03930469 | 0.8692111 | 0.03936764 | 0.9469104 | 0.0393949
[5 empty] | 0.7758642 | 0.04001685 |  |  | 0.7914796 | 0.04006055 | 0.8676822 | 0.04012471 | 0.9430608 | 0.0401525
[5 empty] | 0.7147433 | 0.04077189 |  |  | 0.7953226 | 0.04081641 | 0.8638501 | 0.04088178 | 0.9415651 | 0.04091009
[5 empty] | 0.7022546 | 0.04152692 |  |  | 0.7848278 | 0.04157227 | 0.8595412 | 0.04163885 | 0.9407523 | 0.04166768
[5 empty] | 0.6974186 | 0.04228196 |  |  | 0.7868193 | 0.04232813 | 0.8631821 | 0.04239592 | 0.933051 | 0.04242528
[5 empty] | 0.7342558 | 0.04303699 |  |  | 0.7795216 | 0.04308399 | 0.8581993 | 0.04315299 | 0.93099 | 0.04318287
[5 empty] | 0.7057865 | 0.04379203 |  |  | 0.7798589 | 0.04383985 | 0.8503194 | 0.04391006 | 0.9244982 | 0.04394047
[5 empty] | 0.7300312 | 0.04454706 |  |  | 0.7713557 | 0.04459571 | 0.8473688 | 0.04466713 | 0.9151043 | 0.04469806
[5 empty] | 0.6890102 | 0.0453021 |  |  | 0.7651363 | 0.04535156 | 0.8374742 | 0.0454242 | 0.9165372 | 0.04545566
[5 empty] | 0.6837441 | 0.04605713 |  |  | 0.759525 | 0.04610742 | 0.834862 | 0.04618127 | 0.9100256 | 0.04621325
[5 empty] | 0.7042531 | 0.04681217 |  |  | 0.7609462 | 0.04686328 | 0.8294588 | 0.04693834 | 0.9041983 | 0.04697084
[5 empty] | 0.6925578 | 0.0475672 |  |  | 0.7515242 | 0.04761914 | 0.824991 | 0.04769541 | 0.8904841 | 0.04772844
[5 empty] | 0.6646785 | 0.04832224 |  |  | 0.7488834 | 0.048375 | 0.8195853 | 0.04845248 | 0.8850118 | 0.04848603
[5 empty] | 0.7316357 | 0.04907727 |  |  | 0.7384481 | 0.04913086 | 0.8090681 | 0.04920955 | 0.8837102 | 0.04924363
[5 empty] | 0.6814497 | 0.04983231 |  |  | 0.7313426 | 0.04988672 | 0.800666 | 0.04996662 | 0.8762081 | 0.05000122
[5 empty] | 0.720141 | 0.05058734 |  |  | 0.7270913 | 0.05064258 | 0.7916055 | 0.05072369 | 0.8683342 | 0.05075882
[5 empty] | 0.67373 | 0.05134238 |  |  | 0.7184186 | 0.05139844 | 0.7905131 | 0.05148076 | 0.8594174 | 0.05151641
[5 empty] | 0.7002371 | 0.05209741 |  |  | 0.7103488 | 0.0521543 | 0.7795154 | 0.05223783 | 0.8446865 | 0.052274
[5 empty] | 0.6586827 | 0.05285245 |  |  | 0.7103062 | 0.05291016 | 0.7764389 | 0.0529949 | 0.8412702 | 0.0530316
[5 empty] | 0.6550873 | 0.05360748 |  |  | 0.7007152 | 0.05366602 | 0.7645101 | 0.05375197 | 0.8295974 | 0.05378919
[5 empty] | 0.6754712 | 0.05436252 |  |  | 0.6977001 | 0.05442188 | 0.7551555 | 0.05450904 | 0.8289968 | 0.05454679
[5 empty] | 0.6138549 | 0.05511755 |  |  | 0.6850853 | 0.05517774 | 0.7544017 | 0.05526611 | 0.8149972 | 0.05530438
[5 empty] | 0.6392587 | 0.05587259 |  |  | 0.6832952 | 0.0559336 | 0.7490752 | 0.05602318 | 0.8097275 | 0.05606197
[5 empty] | 0.6387032 | 0.05662762 |  |  | 0.674454 | 0.05668946 | 0.7372026 | 0.05678025 | 0.8054164 | 0.05681957
[5 empty] | 0.6522087 | 0.05738266 |  |  | 0.6662861 | 0.05744531 | 0.7319103 | 0.05753732 | 0.7888926 | 0.05757716
[5 empty] | 0.5947955 | 0.05813769 |  |  | 0.6590158 | 0.05820117 | 0.7272249 | 0.05829439 | 0.7856851 | 0.05833476
[5 empty] | 0.6134843 | 0.05889273 |  |  | 0.6519676 | 0.05895703 | 0.7201729 | 0.05905146 | 0.7770226 | 0.05909235
[5 empty] | 0.5862953 | 0.05964776 |  |  | 0.6486657 | 0.05971289 | 0.7097808 | 0.05980853 | 0.7692338 | 0.05984995
[5 empty] | 0.6492489 | 0.0604028 |  |  | 0.6440345 | 0.06046875 | 0.6991752 | 0.0605656 | 0.7668476 | 0.06060754
[5 empty] | 0.5763656 | 0.06115783 |  |  | 0.6328983 | 0.06122461 | 0.6954826 | 0.06132267 | 0.7519928 | 0.06136513
[5 empty] | 0.6326659 | 0.06191287 |  |  | 0.6348816 | 0.06198047 | 0.6903295 | 0.06207974 | 0.7504981 | 0.06212273
[5 empty] | 0.62917 | 0.0626679 |  |  | 0.6280085 | 0.06273633 | 0.6818425 | 0.06283681 | 0.7461924 | 0.06288032
[5 empty] | 0.5728985 | 0.06342294 |  |  | 0.6180035 | 0.06349219 | 0.6773481 | 0.06359388 | 0.7409044 | 0.06363792
[5 empty] | 0.5668717 | 0.06417797 |  |  | 0.618991 | 0.06424805 | 0.6728727 | 0.06435095 | 0.732063 | 0.06439551
[5 empty] | 0.56011 | 0.06493301 |  |  | 0.6146952 | 0.06500391 | 0.670843 | 0.06510802 | 0.7225969 | 0.06515311
[5 empty] | 0.564634 | 0.06568804 |  |  | 0.6103406 | 0.06575977 | 0.6636855 | 0.06586509 | 0.7252349 | 0.0659107
[5 empty] | 0.5874232 | 0.06644308 |  |  | 0.6033007 | 0.06651563 | 0.6568727 | 0.06662217 | 0.7127486 | 0.06666829
[5 empty] | 0.5432088 | 0.06719811 |  |  | 0.5962541 | 0.06727149 | 0.6600532 | 0.06737924 | 0.7088564 | 0.06742589
[5 empty] | 0.5969431 | 0.06795315 |  |  | 0.593346 | 0.06802735 | 0.6551658 | 0.06813631 | 0.7034901 | 0.06818348
[5 empty] | 0.5726327 | 0.06870818 |  |  | 0.5912842 | 0.06878321 | 0.6476189 | 0.06889338 | 0.7072588 | 0.06894108
[5 empty] | 0.5652839 | 0.06946322 |  |  | 0.5865764 | 0.06953907 | 0.6420211 | 0.06965045 | 0.6974719 | 0.06969867
[5 empty] | 0.5479032 | 0.07021825 |  |  | 0.5816304 | 0.07029492 | 0.6389809 | 0.07040752 | 0.6923387 | 0.07045627
[5 empty] | 0.556497 | 0.07097329 |  |  | 0.5755538 | 0.07105078 | 0.6374068 | 0.07116459 | 0.6872683 | 0.07121386
[5 empty] | 0.5170719 | 0.07172832 |  |  | 0.5723545 | 0.07180664 | 0.6327073 | 0.07192166 | 0.6820702 | 0.07197145
[5 empty] | 0.5156343 | 0.07248336 |  |  | 0.5673402 | 0.0725625 | 0.623391 | 0.07267873 | 0.6761535 | 0.07272905
[5 empty] | 0.5451906 | 0.07323839 |  |  | 0.5671185 | 0.07331836 | 0.6240663 | 0.0734358 | 0.6694276 | 0.07348664
[5 empty] | 0.5767473 | 0.07399343 |  |  | 0.5620973 | 0.07407422 | 0.6138417 | 0.07419287 | 0.6674016 | 0.07424424
[5 empty] | 0.5733108 | 0.07474846 |  |  | 0.5577842 | 0.07483008 | 0.6069259 | 0.07494994 | 0.6613849 | 0.07500183
[5 empty] | 0.5218876 | 0.0755035 |  |  | 0.554487 | 0.07558594 | 0.6097272 | 0.07570701 | 0.6582868 | 0.07575943
[5 empty] | 0.5344841 | 0.07625853 |  |  | 0.5512134 | 0.0763418 | 0.5986542 | 0.07646408 | 0.6574165 | 0.07651702
[5 empty] | 0.4961069 | 0.07701357 |  |  | 0.5484711 | 0.07709766 | 0.6012154 | 0.07722115 | 0.6512832 | 0.07727461
[5 empty] | 0.5007623 | 0.0777686 |  |  | 0.538768 | 0.07785352 | 0.5936194 | 0.07797822 | 0.6411964 | 0.07803221
[5 empty] | 0.5454568 | 0.07852364 |  |  | 0.5352116 | 0.07860938 | 0.5912746 | 0.07873529 | 0.6396651 | 0.0787898
[5 empty] | 0.4901969 | 0.07927867 |  |  | 0.5324098 | 0.07936524 | 0.5807895 | 0.07949236 | 0.6333988 | 0.0795474
[5 empty] | 0.554989 | 0.08003371 |  |  | 0.5327702 | 0.0801211 | 0.5772727 | 0.08024943 | 0.6327066 | 0.08030499
[5 empty] | 0.5318395 | 0.08078874 |  |  | 0.5266007 | 0.08087696 | 0.5726326 | 0.0810065 | 0.6225978 | 0.08106259
[5 empty] | 0.483755 | 0.08154378 |  |  | 0.5269089 | 0.08163282 | 0.5687779 | 0.08176357 | 0.6223818 | 0.08182018
[5 empty] | 0.4707419 | 0.08229881 |  |  | 0.5223026 | 0.08238868 | 0.5646169 | 0.08252064 | 0.6140678 | 0.08257777
[5 empty] | 0.4838066 | 0.08305385 |  |  | 0.5132894 | 0.08314453 | 0.5686583 | 0.08327771 | 0.616165 | 0.08333537
[5 empty] | 0.4979556 | 0.08380888 |  |  | 0.5135772 | 0.08390039 | 0.5604105 | 0.08403478 | 0.6064827 | 0.08409296
[5 empty] | 0.4911953 | 0.08456392 |  |  | 0.5108737 | 0.08465625 | 0.556782 | 0.08479185 | 0.6045302 | 0.08485056
[5 empty] | 0.5165323 | 0.08531895 |  |  | 0.5088866 | 0.08541211 | 0.5500813 | 0.08554892 | 0.5982168 | 0.08560815
[5 empty] | 0.5129729 | 0.08607399 |  |  | 0.5070236 | 0.08616797 | 0.546817 | 0.08630599 | 0.5987518 | 0.08636575
[5 empty] | 0.4865236 | 0.08682902 |  |  | 0.5021924 | 0.08692383 | 0.5472976 | 0.08706306 | 0.5972443 | 0.08712334
[5 empty] | 0.5211909 | 0.08758406 |  |  | 0.5013009 | 0.08767969 | 0.5457316 | 0.08782013 | 0.5933038 | 0.08788093
[5 empty] | 0.5189811 | 0.08833909 |  |  | 0.4911566 | 0.08843555 | 0.5439275 | 0.0885772 | 0.5847394 | 0.08863853
[5 empty] | 0.4839009 | 0.08909413 |  |  | 0.4947675 | 0.08919141 | 0.5371937 | 0.08933427 | 0.5872604 | 0.08939612
[5 empty] | 0.5179566 | 0.08984916 |  |  | 0.4884411 | 0.08994727 | 0.5365389 | 0.09009134 | 0.5819761 | 0.09015372
[5 empty] | 0.4831547 | 0.0906042 |  |  | 0.4876852 | 0.09070313 | 0.5326716 | 0.09084841 | 0.5778958 | 0.09091131
[5 empty] | 0.4885016 | 0.09135923 |  |  | 0.4842076 | 0.09145899 | 0.5325002 | 0.09160548 | 0.5785287 | 0.0916689
[5 empty] | 0.4680038 | 0.09211427 |  |  | 0.480416 | 0.09221485 | 0.5325332 | 0.09236255 | 0.5728841 | 0.0924265
[5 empty] | 0.4576677 | 0.0928693 |  |  | 0.4862181 | 0.09297071 | 0.5270792 | 0.09311962 | 0.5691713 | 0.09318409
[5 empty] | 0.4554998 | 0.09362434 |  |  | 0.4821217 | 0.09372657 | 0.5299467 | 0.09387669 | 0.5668995 | 0.09394169
[5 empty] | 0.4455066 | 0.09437937 |  |  | 0.4825344 | 0.09448243 | 0.5272442 | 0.09463376 | 0.5684781 | 0.09469928
[5 empty] | 0.4386945 | 0.09513441 |  |  | 0.476864 | 0.09523829 | 0.5204803 | 0.09539083 | 0.5654163 | 0.09545688
[5 empty] | 0.50707 | 0.09588944 |  |  | 0.4749183 | 0.09599414 | 0.5204633 | 0.0961479 | 0.5703233 | 0.09621447
[5 empty] | 0.5106395 | 0.09664448 |  |  | 0.480305 | 0.09675 | 0.5224019 | 0.09690497 | 0.5645085 | 0.09697206
[5 empty] | 0.4514094 | 0.09739951 |  |  | 0.4740317 | 0.09750586 | 0.5216045 | 0.09766204 | 0.5653811 | 0.09772966
[5 empty] | 0.4473805 | 0.09815455 |  |  | 0.477599 | 0.09826172 | 0.5191711 | 0.09841911 | 0.5654416 | 0.09848725
[5 empty] | 0.4844985 | 0.09890958 |  |  | 0.4785416 | 0.09901758 | 0.5206296 | 0.09917618 | 0.5692119 | 0.09924485
[5 empty] | 0.4937453 | 0.09966462 |  |  | 0.478738 | 0.09977344 | 0.5180569 | 0.09993325 | 0.5640663 | 0.1000024
[5 empty] | 0.4991161 | 0.1004197 |  |  | 0.4806827 | 0.1005293 | 0.519147 | 0.1006903 | 0.5672981 | 0.10076
[5 empty] | 0.4386065 | 0.1011747 |  |  | 0.4795703 | 0.1012852 | 0.5275939 | 0.1014474 | 0.5695008 | 0.1015176
[5 empty] | 0.4842117 | 0.1019297 |  |  | 0.4820952 | 0.102041 | 0.5280916 | 0.1022045 | 0.5676678 | 0.1022752
[5 empty] | 0.5099273 | 0.1026848 |  |  | 0.483652 | 0.1027969 | 0.5222339 | 0.1029615 | 0.5686925 | 0.1030328
[5 empty] | 0.4977486 | 0.1034398 |  |  | 0.4800352 | 0.1035527 | 0.524515 | 0.1037186 | 0.5748683 | 0.1037904
[5 empty] | 0.479671 | 0.1041948 |  |  | 0.4819393 | 0.1043086 | 0.5319287 | 0.1044757 | 0.5730888 | 0.104548
[5 empty] | 0.4426899 | 0.1049499 |  |  | 0.4841587 | 0.1050645 | 0.524669 | 0.1052327 | 0.5777473 | 0.1053056
[5 empty] | 0.4458008 | 0.1057049 |  |  | 0.4853881 | 0.1058203 | 0.5264299 | 0.1059898 | 0.5799372 | 0.1060632
[5 empty] | 0.469999 | 0.1064599 |  |  | 0.4852218 | 0.1065762 | 0.5318054 | 0.1067469 | 0.580052 | 0.1068208
[5 empty] | 0.4842799 | 0.107215 |  |  | 0.4873545 | 0.107332 | 0.5299894 | 0.1075039 | 0.5748852 | 0.1075784
[5 empty] | 0.5116391 | 0.10797 |  |  | 0.4870806 | 0.1080879 | 0.5362759 | 0.108261 | 0.58373 | 0.108336
[5 empty] | 0.4910717 | 0.108725 |  |  | 0.4927947 | 0.1088438 | 0.5351589 | 0.1090181 | 0.5822801 | 0.1090936
[5 empty] | 0.5175734 | 0.1094801 |  |  | 0.4944912 | 0.1095996 | 0.5356323 | 0.1097752 | 0.5826287 | 0.1098512
[5 empty] | 0.4801394 | 0.1102351 |  |  | 0.4943647 | 0.1103555 | 0.5433902 | 0.1105322 | 0.5859693 | 0.1106088
[5 empty] | 0.5207651 | 0.1109901 |  |  | 0.4976097 | 0.1111113 | 0.5452264 | 0.1112893 | 0.5940954 | 0.1113664
[5 empty] | 0.4654461 | 0.1117452 |  |  | 0.4990206 | 0.1118672 | 0.548335 | 0.1120464 | 0.5894004 | 0.1121239
[5 empty] | 0.5121776 | 0.1125002 |  |  | 0.4997921 | 0.1126231 | 0.5500099 | 0.1128034 | 0.5941777 | 0.1128815
[5 empty] | 0.5229552 | 0.1132552 |  |  | 0.5038185 | 0.1133789 | 0.5463451 | 0.1135605 | 0.5976207 | 0.1136391
[5 empty] | 0.5077741 | 0.1140103 |  |  | 0.5021944 | 0.1141348 | 0.5520346 | 0.1143176 | 0.600123 | 0.1143967
[5 empty] | 0.4686298 | 0.1147653 |  |  | 0.5076144 | 0.1148906 | 0.5586723 | 0.1150746 | 0.6023778 | 0.1151543
[5 empty] | 0.4685178 | 0.1155203 |  |  | 0.5075729 | 0.1156465 | 0.5553522 | 0.1158317 | 0.6027786 | 0.1159119
[5 empty] | 0.5144333 | 0.1162754 |  |  | 0.5124645 | 0.1164023 | 0.5557683 | 0.1165888 | 0.6084189 | 0.1166695
[5 empty] | 0.4943719 | 0.1170304 |  |  | 0.5160836 | 0.1171582 | 0.5627145 | 0.1173459 | 0.6083921 | 0.1174271
[5 empty] | 0.4773289 | 0.1177855 |  |  | 0.5140248 | 0.1179141 | 0.5642848 | 0.1181029 | 0.6133916 | 0.1181847
[5 empty] | 0.5382997 | 0.1185405 |  |  | 0.5174825 | 0.1186699 | 0.5693733 | 0.11886 | 0.6153109 | 0.1189423
[5 empty] | 0.5082798 | 0.1192955 |  |  | 0.5218514 | 0.1194258 | 0.5740738 | 0.1196171 | 0.6231433 | 0.1196999
[5 empty] | 0.5312645 | 0.1200506 |  |  | 0.5227258 | 0.1201816 | 0.5716803 | 0.1203741 | 0.6237824 | 0.1204575
[5 empty] | 0.5382493 | 0.1208056 |  |  | 0.5261003 | 0.1209375 | 0.5790868 | 0.1211312 | 0.6293215 | 0.1212151
[5 empty] | 0.496273 | 0.1215606 |  |  | 0.5282204 | 0.1216934 | 0.5775454 | 0.1218883 | 0.6299165 | 0.1219727
[5 empty] | 0.5354247 | 0.1223157 |  |  | 0.5285929 | 0.1224492 | 0.584672 | 0.1226453 | 0.6293945 | 0.1227303
[5 empty] | 0.5257078 | 0.1230707 |  |  | 0.5324224 | 0.1232051 | 0.5884709 | 0.1234024 | 0.6327602 | 0.1234879
[5 empty] | 0.5251228 | 0.1238257 |  |  | 0.5333094 | 0.1239609 | 0.5837427 | 0.1241595 | 0.6330144 | 0.1242455
[5 empty] | 0.5006703 | 0.1245808 |  |  | 0.5398547 | 0.1247168 | 0.5906883 | 0.1249166 | 0.6449579 | 0.1250031
[5 empty] | 0.5093508 | 0.1253358 |  |  | 0.547159 | 0.1254727 | 0.5909083 | 0.1256736 | 0.6443916 | 0.1257606
[5 empty] | 0.5401648 | 0.1260908 |  |  | 0.5464229 | 0.1262285 | 0.5970036 | 0.1264307 | 0.6513161 | 0.1265182
[5 empty] | 0.500113 | 0.1268459 |  |  | 0.5502472 | 0.1269844 | 0.6003748 | 0.1271878 | 0.6506324 | 0.1272758
[5 empty] | 0.5591958 | 0.1276009 |  |  | 0.5506326 | 0.1277402 | 0.6070227 | 0.1279448 | 0.6551412 | 0.1280334
[5 empty] | 0.5314138 | 0.1283559 |  |  | 0.5595797 | 0.1284961 | 0.6088482 | 0.1287019 | 0.6621434 | 0.128791
[5 empty] | 0.5227676 | 0.129111 |  |  | 0.5600893 | 0.129252 | 0.6117518 | 0.129459 | 0.6677397 | 0.1295486
[5 empty] | 0.5452576 | 0.129866 |  |  | 0.561962 | 0.1300078 | 0.6224344 | 0.130216 | 0.672931 | 0.1303062
[5 empty] | 0.5778845 | 0.130621 |  |  | 0.5663986 | 0.1307637 | 0.6242967 | 0.1309731 | 0.679118 | 0.1310638
[5 empty] | 0.5926488 | 0.1313761 |  |  | 0.5743997 | 0.1315195 | 0.6296395 | 0.1317302 | 0.6788016 | 0.1318214
[5 empty] | 0.561551 | 0.1321311 |  |  | 0.5823661 | 0.1322754 | 0.6346635 | 0.1324873 | 0.6868826 | 0.132579
[5 empty] | 0.5315917 | 0.1328862 |  |  | 0.5843984 | 0.1330313 | 0.6367695 | 0.1332443 | 0.6937617 | 0.1333366
[5 empty] | 0.5297714 | 0.1336412 |  |  | 0.5875974 | 0.1337871 | 0.6468582 | 0.1340014 | 0.6984398 | 0.1340942
[5 empty] | 0.5790908 | 0.1343962 |  |  | 0.5972637 | 0.134543 | 0.6463303 | 0.1347585 | 0.7084177 | 0.1348518
[5 empty] | 0.5665502 | 0.1351513 |  |  | 0.5967981 | 0.1352988 | 0.6555866 | 0.1355155 | 0.7108962 | 0.1356094
[5 empty] | 0.5451503 | 0.1359063 |  |  | 0.6019012 | 0.1360547 | 0.6656279 | 0.1362726 | 0.7234761 | 0.136367
[5 empty] | 0.6098919 | 0.1366613 |  |  | 0.6137738 | 0.1368106 | 0.6666552 | 0.1370297 | 0.7268585 | 0.1371246
[5 empty] | 0.5939544 | 0.1374164 |  |  | 0.6165249 | 0.1375664 | 0.6774028 | 0.1377868 | 0.7310985 | 0.1378822
[5 empty] | 0.595479 | 0.1381714 |  |  | 0.6217318 | 0.1383223 | 0.6789586 | 0.1385438 | 0.7369007 | 0.1386397
[5 empty] | 0.6174459 | 0.1389264 |  |  | 0.6299704 | 0.1390781 | 0.6925964 | 0.1393009 | 0.7449364 | 0.1393973
[5 empty] | 0.5938348 | 0.1396815 |  |  | 0.6383166 | 0.139834 | 0.7021898 | 0.140058 | 0.7588768 | 0.1401549
[5 empty] | 0.646626 | 0.1404365 |  |  | 0.6499463 | 0.1405898 | 0.7100125 | 0.140815 | 0.7712935 | 0.1409125
[5 empty] | 0.6057993 | 0.1411915 |  |  | 0.6562354 | 0.1413457 | 0.714838 | 0.1415721 | 0.7793576 | 0.1416701
[5 empty] | 0.6583348 | 0.1419466 |  |  | 0.6643598 | 0.1421016 | 0.7268401 | 0.1423292 | 0.7875405 | 0.1424277
[5 empty] | 0.6532125 | 0.1427016 |  |  | 0.6718953 | 0.1428574 | 0.7356924 | 0.1430862 | 0.7963135 | 0.1431853
[5 empty] | 0.6494123 | 0.1434566 |  |  | 0.682118 | 0.1436133 | 0.7447685 | 0.1438433 | 0.810248 | 0.1439429
[5 empty] | 0.6649143 | 0.1442117 |  |  | 0.6897037 | 0.1443691 | 0.7579421 | 0.1446004 | 0.8220153 | 0.1447005
[5 empty] | 0.6706985 | 0.1449667 |  |  | 0.7004283 | 0.145125 | 0.7699869 | 0.1453575 | 0.8366867 | 0.1454581
[5 empty] | 0.7027448 | 0.1457217 |  |  | 0.7129677 | 0.1458809 | 0.7809764 | 0.1461145 | 0.8507335 | 0.1462157
[5 empty] | 0.6500334 | 0.1464768 |  |  | 0.7231978 | 0.1466367 | 0.7946845 | 0.1468716 | 0.8657271 | 0.1469733
[5 empty] | 0.6875441 | 0.1472318 |  |  | 0.7372946 | 0.1473926 | 0.8115846 | 0.1476287 | 0.8809387 | 0.1477309
[5 empty] | 0.731257 | 0.1479869 |  |  | 0.7493338 | 0.1481484 | 0.8159505 | 0.1483857 | 0.8871398 | 0.1484885
[5 empty] | 0.7251521 | 0.1487419 |  |  | 0.7617915 | 0.1489043 | 0.8351558 | 0.1491428 | 0.9027016 | 0.1492461
[5 empty] | 0.7602094 | 0.1494969 |  |  | 0.7770434 | 0.1496602 | 0.8505741 | 0.1498999 | 0.9240955 | 0.1500037
[5 empty] | 0.7624089 | 0.150252 |  |  | 0.7852656 | 0.150416 | 0.8626792 | 0.1506569 | 0.9381928 | 0.1507613