## 1
Общество с ограниченной ответственностью "Инженерная геология" (ООО "ИнжГео") | [11 empty] | Общество с ограниченной ответственностью "Инженерная геология" (ООО "ИнжГео")
Юр. адрес: 117279, г. Москва, ул. Миклухо-Маклая, 36 а, этаж 5, пом. XXIII к. 76-84 | [11 empty] | Юр. адрес: 117279, г. Москва, ул. Миклухо-Маклая, 36 а, этаж 5, пом. XXIII к. 76-84 | [8 empty] | нагр |  |  | X0 | Y0 | R |  | нагр |  |  |  | X0 | Y0 | R | нагр |  |  |  | X0 | Y0 | R |  | нагр |  |  |  | X0 | Y0 | R
Телефон/факс +7 (495) 132-30-00, Адрес электронной почты inbox@inj-geo.ru | [11 empty] | Телефон/факс +7 (495) 132-30-00, Адрес электронной почты inbox@inj-geo.ru | [12 empty] | 0 | [7 empty] | 0 | [6 empty] | 0 | [7 empty] | 0
[21 empty] | девиатор | [6 empty] | девиатор | [6 empty] | девиатор | [7 empty] | девиатор
Испытательная лаборатория ООО «ИнжГео» | [11 empty] | Испытательная лаборатория ООО «ИнжГео» | [8 empty] | x0 | Угол | X | Y |  |  |  | x0 |  | Угол | X | Y |  |  | x0 |  | Угол | X | Y |  |  |  | x0 |  | Угол | X | Y
Адрес места осуществления деятельности лаборатории: г. Москва, просп. Вернадского, д. 51, стр. 1 | [11 empty] | Адрес места осуществления деятельности лаборатории: г. Москва, просп. Вернадского, д. 51, стр. 1 | [9 empty] | 0 | [7 empty] | 0 | [6 empty] | 0 | [7 empty] | 0
Телефон +7(910)4557682, E-mail: slg85@mail.ru | [11 empty] | Телефон +7(910)4557682, E-mail: slg85@mail.ru | [9 empty] | 5 | [7 empty] | 5 | [6 empty] | 5 | [7 empty] | 5
[22 empty] | 10 | [7 empty] | 10 | [6 empty] | 10 | [7 empty] | 10
[12 empty] | Протокол испытаний № 13-63/93 от 30-01-2023 | [9 empty] | 15 | [7 empty] | 15 | [6 empty] | 15 | [7 empty] | 15
[22 empty] | 20 | [7 empty] | 20 | [6 empty] | 20 | [7 empty] | 20
[12 empty] | Наименование и адрес заказчика: Переход трубопровода через р. Енисей | [9 empty] | 25 | [7 empty] | 25 | [6 empty] | 25 | [7 empty] | 25
[12 empty] | Наименование объекта: ООО Регионстрой | [9 empty] | 30 | [7 empty] | 30 | [6 empty] | 30 | [7 empty] | 30
Наименование используемого метода/методики: ГОСТ 12248.4-2020 | [11 empty] | Наименование используемого метода/методики: ГОСТ 12248.3-2020 | [9 empty] | 35 | [7 empty] | 35 | [6 empty] | 35 | [7 empty] | 35
Условия проведения испытания: температура окружающей среды (18 - 25)0С, влажность воздуха (40 - 75)% | [11 empty] | Условия проведения испытания: температура окружающей среды (18 - 25)0С, влажность воздуха (40 - 75)% | [9 empty] | 40 | [7 empty] | 40 | [6 empty] | 40 | [7 empty] | 40
[12 empty] | Дата получение объекта подлежащего испытаниям: 03-01-2023 | [9 empty] | 45 | [7 empty] | 45 | [6 empty] | 45 | [7 empty] | 45
[12 empty] | Дата испытания: 25.10.2022-19.11.2093 | [9 empty] | 50 | [7 empty] | 50 | [6 empty] | 50 | [7 empty] | 50
[22 empty] | 55 | [7 empty] | 55 | [6 empty] | 55 | [7 empty] | 55
Испытание грунтов методом трехосного сжатия | [11 empty] | Испытание грунтов методом трехосного сжатия | [9 empty] | 60 | [7 empty] | 60 | [6 empty] | 60 | [7 empty] | 60
[22 empty] | 65 | [7 empty] | 65 | [6 empty] | 65 | [7 empty] | 65
Лабораторный номер: | [6 empty] | We, д.е. = |  |  |  |  | Лабораторный номер: |  | 1128 |  |  |  | We, д.е. = | 0.455006415 |  |  | 70 | [7 empty] | 70 | [6 empty] | 70 | [7 empty] | 70
Номер скважины: | [6 empty] | ρ, г/см3 = |  |  |  |  | Номер скважины: |  | BH-039 |  |  |  | ρ, г/см3 = | 1.59 |  |  | 75 | [7 empty] | 75 | [6 empty] | 75 | [7 empty] | 75
Глубина отбора, м: | [6 empty] | ρs, г/см3 = |  |  |  |  | Глубина отбора, м: |  | 0.9 |  |  |  | ρs, г/см3 = | 2.74 |  |  | 80 | [7 empty] | 80 | [6 empty] | 80 | [7 empty] | 80
Наименование грунта: | [6 empty] | e, д.е. = |  |  |  |  | Наименование грунта: |  | Суглинок, после оттаивания текучий, легкий песчанистый |  |  |  | e, д.е. = | 1.50737 |  |  | 85 | [7 empty] | 85 | [6 empty] | 85 | [7 empty] | 85
Схема проведения опыта: | [6 empty] | IL, д.е. = |  |  |  |  | Схема проведения опыта: |  | КД |  |  |  | IL, д.е. = | 2.445 |  |  | 90 | [7 empty] | 90 | [6 empty] | 90 | [7 empty] | 90
[22 empty] | 95 | [7 empty] | 95 | [6 empty] | 95 | [7 empty] | 95
[22 empty] | 100 | [7 empty] | 100 | [6 empty] | 100 | [7 empty] | 100
Результаты испытаний | [11 empty] | Результаты испытаний | [9 empty] | 105 | [7 empty] | 105 | [6 empty] | 105 | [7 empty] | 105
[22 empty] | 110 | [7 empty] | 110 | [6 empty] | 110 | [7 empty] | 110
[22 empty] | 115 | [7 empty] | 115 | [6 empty] | 115 | [7 empty] | 115
[22 empty] | 120 | [7 empty] | 120 | [6 empty] | 120 | [7 empty] | 120
[22 empty] | 125 | [7 empty] | 125 | [6 empty] | 125 | [7 empty] | 125
[22 empty] | 130 | [7 empty] | 130 | [6 empty] | 130 | [7 empty] | 130
[22 empty] | 135 | [7 empty] | 135 | [6 empty] | 135 | [7 empty] | 135
[22 empty] | 140 | [7 empty] | 140 | [6 empty] | 140 | [7 empty] | 140
[22 empty] | 145 | [7 empty] | 145 | [6 empty] | 145 | [7 empty] | 145
[22 empty] | 150 | [7 empty] | 150 | [6 empty] | 150 | [7 empty] | 150
[22 empty] | 155 | [7 empty] | 155 | [6 empty] | 155 | [7 empty] | 155
[22 empty] | 160 | [7 empty] | 160 | [6 empty] | 160 | [7 empty] | 160
[22 empty] | 165 | [7 empty] | 165 | [6 empty] | 165 | [7 empty] | 165
[22 empty] | 170 | [7 empty] | 170 | [6 empty] | 170 | [7 empty] | 170
[22 empty] | 175 | [7 empty] | 175 | [6 empty] | 175 | [7 empty] | 175
[22 empty] | 180 | [7 empty] | 180 | [6 empty] | 180 | [7 empty] | 180
[13 empty] | Давление в камере, Мпа σ3 | Вертикальная нагрузка, Мпа σ1 | Поровое давление, Мпа u
| K0, д.е. | 0.809191 |  |  |  |  | Коэфф. Точки | [5 empty] | 0.05 | 0.0808588 | [5 empty] | 1 | [6 empty] | σ3,кПа | σ1,кПа | u, кПа |  |  |  | 4
| q_zg, МПа | 0.04045955 | [10 empty] | 0.15 | 0.2280192 | [27 empty] | δ3, Мпа | δ1-δ3, МПа | δ1, МПа | δ1, КПа
|  |  | Модуль деформации, МПа: | [9 empty] | 0.25 | 0.3751797 | [21 empty] | С, МПа:
|  |  | Е0= |  | Точки модуля (полное напр.), МПа |  |  |  | 0.04045955 | 0.06473528 | [25 empty] | φ, град:
|  |  | E50 = |  | qf (полное напр.), МПа |  |  |  | 0.06274476 | [26 empty] | E, Мпа
|  |  | Коэф. Поперечной деформации, ϑ = | [9 empty] | Эффективные значения угла внутреннего трения и удельного сцепления ϕ', С' | [13 empty] | x | 0
[13 empty] | ϕ', град. = | 11 | [12 empty] | y |  |  |  | С, кПа | φ,°
[13 empty] | С', МПа = | 0.003
| Исполнитель: | [6 empty] | Морозов Д.С. |  |  |  |  | Исполнитель: |  |  |  |  | Морозов Д.С.
| Начальник исп. лаборатории: | [6 empty] | Семиколенова Л.Г. |  |  |  |  | Начальник исп. лаборатории: |  |  |  |  | Семиколенова Л.Г.
Лист 1 , всего листов 2 | [11 empty] | Лист 2 , всего листов 2
Частичное воспроизведение протокола испытаний без письменного разрешения ООО «ИнжГео» ЗАПРЕЩАЕТСЯ | [11 empty] | Частичное воспроизведение протокола испытаний без письменного разрешения ООО «ИнжГео» ЗАПРЕЩАЕТСЯ
[5 empty] | второй график |  | первый график | [9 empty] | К Пуассона
dev50 | epsE50 | ind | devE0 | epsE0 | dev | eps | sigma |  | dev1 | eps1 | dev2 | eps2 | dev3 | eps3 |  | Глины
0.01274476 | 0.01212876 |  |  |  | 0 | 0 |  |  | 0 | 0 | 0 | 0 | 0 | 0 |  | < 0 | 0,20-0,30
ind |  |  |  |  | 0.001260719 | 0.0007366758 |  |  | 0.001289411 | 0.0007754511 | 0.00377071 | 0.0007570451 | 0.005291101 | 0.0007158323 |  | 0-0,25 | 0,30-0,38
2 |  |  |  |  | 0.002482304 | 0.001473352 |  |  | 0.002538336 | 0.001550902 | 0.007281798 | 0.00151409 | 0.01077941 | 0.001431665 |  | 0,25< | 0,38-0,45
E0 |  |  |  |  | 0.002639053 | 0.002210027 |  |  | 0.003832921 | 0.002326353 | 0.01130673 | 0.002271135 | 0.018 | 0.0023982 |  | Суглинки | 0,35-0,37
epsE0 | devE0 |  |  |  | 0.004705265 | 0.002946703 |  |  | 0.00525931 | 0.003101804 | 0.01451898 | 0.00302818 | 0.01956032 | 0.002863329 |  | Пески и супеси | 0,30-0,35
0.004042921 | 0.006068933 |  |  |  | 0.006068933 | 0.004042921 |  |  | 0.00630365 | 0.003877256 | 0.01779202 | 0.003785225 | 0.02411244 | 0.003579161
[5 empty] | 0.006474535 | 0.004420055 |  |  | 0.007352084 | 0.004652707 | 0.02139931 | 0.004542271 | 0.02754885 | 0.004294994
График E50 |  | График E |  |  | 0.007215615 | 0.005156731 |  |  | 0.008390758 | 0.005428158 | 0.02361432 | 0.005299316 | 0.03179435 | 0.005010826
eps | q | sigma |  |  | 0.005897604 | 0.005893407 |  |  | 0.009 | 0.0059955 | 0.02611052 | 0.006056361 | 0.03567377 | 0.005726658
Горизонтальная линия E50 |  | Касательная |  |  | 0.007530819 | 0.006630082 |  |  | 0.00992198 | 0.00697906 | 0.02816138 | 0.006813406 | 0.03791191 | 0.00644249
0 |  | a | b |  | 0.009125578 | 0.007366758 |  |  | 0.0102589 | 0.007754511 | 0.03 | 0.007401852 | 0.04183357 | 0.007158323
|  |  | 0 |  | 0.008692199 | 0.008103434 |  |  | 0.01093423 | 0.008529962 | 0.03171123 | 0.008327496 | 0.04476357 | 0.007874155
Вертикальная линия E50 |  | p1 и p2 |  |  | 0.010241 | 0.00884011 |  |  | 0.01166427 | 0.009305413 | 0.03215326 | 0.009084541 | 0.04752671 | 0.008589987
| 0 | 0 |  |  | 0.008782298 | 0.009576786 |  |  | 0.0119653 | 0.01008086 | 0.03363729 | 0.009841586 | 0.0514478 | 0.009305819
[5 empty] | 0.01132641 | 0.01031346 |  |  | 0.01255363 | 0.01085632 | 0.03473193 | 0.01059863 | 0.05445166 | 0.01002165
Касательная линия E50 |  |  |  |  | 0.01188366 | 0.01105014 |  |  | 0.01314554 | 0.01163177 | 0.0350058 | 0.01135568 | 0.05696309 | 0.01073748
0 | 0 | Горизонтальная 1 |  |  | 0.01274476 | 0.01212876 |  |  | 0.01365733 | 0.01240722 | 0.03632751 | 0.01211272 | 0.0598069 | 0.01145332
[5 empty] | 0.01108222 | 0.01252349 |  |  | 0.01410528 | 0.01318267 | 0.03746569 | 0.01286977 | 0.06258983 | 0.01191293
Горизонтальная линия qкр |  |  |  |  | 0.01175717 | 0.01326016 |  |  | 0.0147057 | 0.01395812 | 0.03900962 | 0.01374969 | 0.06681788 | 0.01288498
Горизонтальная линия q |  | Горизонтальная 2 |  |  | 0.01448223 | 0.01399684 |  |  | 0.0154294 | 0.01468365 | 0.04021441 | 0.01438386 | 0.06980375 | 0.01360081
0 |  | 0 |  |  | 0.01424713 | 0.01473352 |  |  | 0.01597692 | 0.01550902 | 0.04212474 | 0.0151409 | 0.07323598 | 0.01431665
[5 empty] | 0.01504163 | 0.01547019 |  |  | 0.01723142 | 0.01628447 | 0.04445969 | 0.01589795 | 0.07717481 | 0.01503248
Вертикальная линия q |  |  |  |  | 0.01585546 | 0.01620687 |  |  | 0.01830817 | 0.01705992 | 0.04625661 | 0.01665499 | 0.08088051 | 0.01574831
| 0 |  |  |  | 0.01667836 | 0.01694354 |  |  | 0.01927678 | 0.01783538 | 0.04955286 | 0.01741204 | 0.08521333 | 0.01646414
[5 empty] | 0.01650008 | 0.01768022 |  |  | 0.02040684 | 0.01861083 | 0.05178577 | 0.01816908 | 0.08933353 | 0.01717997
[5 empty] | 0.01731034 | 0.0184169 |  |  | 0.02186796 | 0.01938628 | 0.05529272 | 0.01892613 | 0.09280136 | 0.01789581
[5 empty] | 0.01809891 | 0.01915357 |  |  | 0.02302973 | 0.02016173 | 0.05801104 | 0.01968317 | 0.09647708 | 0.01861164
[5 empty] | 0.0198555 | 0.01989025 |  |  | 0.02426175 | 0.02093718 | 0.06057809 | 0.02044022 | 0.09922095 | 0.01932747
[5 empty] | 0.02056988 | 0.02062692 |  |  | 0.02563363 | 0.02171263 | 0.06323123 | 0.02119726 | 0.1029932 | 0.0200433
[5 empty] | 0.02123177 | 0.0213636 |  |  | 0.02641496 | 0.02248808 | 0.0661078 | 0.02195431 | 0.1061541 | 0.02075914
[5 empty] | 0.02183091 | 0.02210027 |  |  | 0.02737534 | 0.02326353 | 0.06854516 | 0.02271135 | 0.109064 | 0.02147497
[5 empty] | 0.02235706 | 0.02283695 |  |  | 0.02848438 | 0.02403898 | 0.07058066 | 0.0234684 | 0.112383 | 0.0221908
[5 empty] | 0.02179994 | 0.02357363 |  |  | 0.02911168 | 0.02481444 | 0.07205165 | 0.02422544 | 0.1144715 | 0.02290663
[5 empty] | 0.0221493 | 0.0243103 |  |  | 0.02942682 | 0.02558989 | 0.07379549 | 0.02498249 | 0.1159896 | 0.02362246
[5 empty] | 0.02239488 | 0.02504698 |  |  | 0.02939943 | 0.02636534 | 0.07384952 | 0.02573953 | 0.1168977 | 0.0243383
[5 empty] | 0.02452642 | 0.02578365 |  |  | 0.02958907 | 0.02714079 | 0.07455627 | 0.02649658 | 0.119156 | 0.02505413
[5 empty] | 0.02353876 | 0.02652033 |  |  | 0.02934046 | 0.02791624 | 0.07423769 | 0.02725362 | 0.1196247 | 0.02576996
[5 empty] | 0.02446769 | 0.02725701 |  |  | 0.0295591 | 0.02869169 | 0.07405271 | 0.02801067 | 0.1193925 | 0.02648579
[5 empty] | 0.02233008 | 0.02799368 |  |  | 0.02914782 | 0.02946714 | 0.0736199 | 0.02876771 | 0.1184733 | 0.02720163
[5 empty] | 0.0221356 | 0.02873036 |  |  | 0.02920947 | 0.03024259 | 0.07295784 | 0.02952476 | 0.1184376 | 0.02791746
[5 empty] | 0.02389394 | 0.02946703 |  |  | 0.02894688 | 0.03101804 | 0.0723851 | 0.0302818 | 0.1177071 | 0.02863329
[5 empty] | 0.0226148 | 0.03020371 |  |  | 0.02866289 | 0.0317935 | 0.07172026 | 0.03103885 | 0.116504 | 0.02934912
[5 empty] | 0.02130786 | 0.03094038 |  |  | 0.02846033 | 0.03256895 | 0.0706819 | 0.03179589 | 0.11665 | 0.03006495
[5 empty] | 0.02298282 | 0.03167706 |  |  | 0.02844204 | 0.0333444 | 0.07008859 | 0.03255294 | 0.1146672 | 0.03078079
[5 empty] | 0.02264936 | 0.03241374 |  |  | 0.02811087 | 0.03411985 | 0.06925891 | 0.03330998 | 0.1143775 | 0.03149662
[5 empty] | 0.02131717 | 0.03315041 |  |  | 0.02796964 | 0.0348953 | 0.06791143 | 0.03406703 | 0.1132029 | 0.03221245
[5 empty] | 0.02099594 | 0.03388709 |  |  | 0.0278212 | 0.03567075 | 0.06716473 | 0.03482407 | 0.1115653 | 0.03292828
[5 empty] | 0.02069537 | 0.03462376 |  |  | 0.02726838 | 0.0364462 | 0.06623738 | 0.03558112 | 0.1099866 | 0.03364412
[5 empty] | 0.02042513 | 0.03536044 |  |  | 0.02701403 | 0.03722165 | 0.06534796 | 0.03633816 | 0.1082889 | 0.03435995
[5 empty] | 0.02119493 | 0.03609712 |  |  | 0.02686097 | 0.0379971 | 0.06471504 | 0.03709521 | 0.1068941 | 0.03507578
[5 empty] | 0.02001444 | 0.03683379 |  |  | 0.02661204 | 0.03877256 | 0.0635572 | 0.03785225 | 0.106024 | 0.03579161
[5 empty] | 0.01989336 | 0.03757047 |  |  | 0.02627009 | 0.03954801 | 0.06299302 | 0.0386093 | 0.1048008 | 0.03650745
[5 empty] | 0.01884138 | 0.03830714 |  |  | 0.02613795 | 0.04032346 | 0.06204108 | 0.03936634 | 0.1034463 | 0.03722328
[5 empty] | 0.01884969 | 0.03904382 |  |  | 0.02601846 | 0.04109891 | 0.06231993 | 0.04012339 | 0.1022824 | 0.03793911
[5 empty] | 0.01888616 | 0.03978049 |  |  | 0.02591445 | 0.04187436 | 0.06154817 | 0.04088043 | 0.1004312 | 0.03865494
[5 empty] | 0.02094814 | 0.04051717 |  |  | 0.02572876 | 0.04264981 | 0.06184437 | 0.04163748 | 0.1003145 | 0.03937077
[5 empty] | 0.02103376 | 0.04125385 |  |  | 0.02556424 | 0.04342526 | 0.06169223 | 0.04239452 | 0.09925444 | 0.04008661
[5 empty] | 0.02114116 | 0.04199052 |  |  | 0.02532371 | 0.04420071 | 0.06184799 | 0.04315157 | 0.09917281 | 0.04080244
[5 empty] | 0.02026848 | 0.0427272 |  |  | 0.02521002 | 0.04497616 | 0.06240368 | 0.04390862 | 0.09839162 | 0.04151827
[5 empty] | 0.02041386 | 0.04346387 |  |  | 0.025026 | 0.04575162 | 0.06275155 | 0.04466566 | 0.09793281 | 0.0422341
[5 empty] | 0.01957545 | 0.04420055 |  |  | 0.02487449 | 0.04652707 | 0.06258383 | 0.04542271 | 0.09800677 | 0.04294994
[5 empty] | 0.02175138 | 0.04493722 |  |  | 0.02505842 | 0.04730252 | 0.06349277 | 0.04617975 | 0.0986925 | 0.04366577
[5 empty] | 0.0219398 | 0.0456739 |  |  | 0.02500333 | 0.04807797 | 0.06367059 | 0.0469368 | 0.09847269 | 0.0443816
[5 empty] | 0.02213885 | 0.04641058 |  |  | 0.02512218 | 0.04885342 | 0.06430954 | 0.04769384 | 0.09953032 | 0.04509743
[5 empty] | 0.02034666 | 0.04714725 |  |  | 0.0255071 | 0.04962887 | 0.06490185 | 0.04845089 | 0.09984837 | 0.04581326
[5 empty] | 0.02056139 | 0.04788393 |  |  | 0.02555017 | 0.05040432 | 0.06623977 | 0.04920793 | 0.1012098 | 0.0465291
[5 empty] | 0.02178116 | 0.0486206 |  |  | 0.02584352 | 0.05117977 | 0.06691552 | 0.04996498 | 0.1018976 | 0.04724493
[5 empty] | 0.02200413 | 0.04935728 |  |  | 0.02637925 | 0.05195522 | 0.06772135 | 0.05072202 | 0.1039947 | 0.04796076
[5 empty] | 0.02222843 | 0.05009396 |  |  | 0.02674947 | 0.05273068 | 0.06874949 | 0.05147907 | 0.1054841 | 0.04867659
[5 empty] | 0.0214522 | 0.05083063 |  |  | 0.02714628 | 0.05350613 | 0.06899218 | 0.05223611 | 0.1062488 | 0.04939243
[5 empty] | 0.02367358 | 0.05156731 |  |  | 0.02736179 | 0.05428158 | 0.06984166 | 0.05299316 | 0.1081718 | 0.05010826
[5 empty] | 0.02189072 | 0.05230398 |  |  | 0.02798812 | 0.05505703 | 0.07069016 | 0.0537502 | 0.109636 | 0.05082409
[5 empty] | 0.02310175 | 0.05304066 |  |  | 0.02811736 | 0.05583248 | 0.07152993 | 0.05450725 | 0.1111244 | 0.05153992
[5 empty] | 0.02230483 | 0.05377733 |  |  | 0.02884162 | 0.05660793 | 0.07245319 | 0.05526429 | 0.1116199 | 0.05225575
[5 empty] | 0.02449808 | 0.05451401 |  |  | 0.02925302 | 0.05738338 | 0.0734522 | 0.05602134 | 0.1136056 | 0.05297159
[5 empty] | 0.02367964 | 0.05525069 |  |  | 0.02944365 | 0.05815883 | 0.07411918 | 0.05677838 | 0.1146645 | 0.05368742
[5 empty] | 0.02284767 | 0.05598736 |  |  | 0.02970563 | 0.05893428 | 0.07504637 | 0.05753543 | 0.1163794 | 0.05440325
[5 empty] | 0.0240003 | 0.05672404 |  |  | 0.03013107 | 0.05970974 | 0.07562601 | 0.05829247 | 0.1177334 | 0.05511908
[5 empty] | 0.02413567 | 0.05746071 |  |  | 0.03041206 | 0.06048519 | 0.07635034 | 0.05904952 | 0.1192094 | 0.05583492
[5 empty] | 0.02525193 | 0.05819739 |  |  | 0.0308588 | 0.06126064 | 0.0770116 | 0.05980656 | 0.1197904 | 0.05655075
[5 empty] | 0.0243472 | 0.05893407 |  |  | 0.03083578 | 0.06203609 | 0.07730201 | 0.06056361 | 0.1218595 | 0.05726658
[5 empty] | 0.02441964 | 0.05967074 |  |  | 0.03103133 | 0.06281154 | 0.07801923 | 0.06132065 | 0.1218995 | 0.05798241
[5 empty] | 0.02546739 | 0.06040742 |  |  | 0.03132701 | 0.06358699 | 0.07778307 | 0.0620777 | 0.1237934 | 0.05869825
[5 empty] | 0.02548952 | 0.06114409 |  |  | 0.03152218 | 0.06436244 | 0.07855305 | 0.06283474 | 0.1234242 | 0.05941408
[5 empty] | 0.02348878 | 0.06188077 |  |  | 0.03151618 | 0.06513789 | 0.07912313 | 0.06359179 | 0.124175 | 0.06012991
[5 empty] | 0.02348555 | 0.06261744 |  |  | 0.03180839 | 0.06591334 | 0.07899265 | 0.06434883 | 0.1251797 | 0.06084574
[5 empty] | 0.0254798 | 0.06335412 |  |  | 0.03199814 | 0.0666888 | 0.07926098 | 0.06510588 | 0.1242793 | 0.06156157
[5 empty] | 0.02447164 | 0.0640908 |  |  | 0.03208481 | 0.06746425 | 0.08012745 | 0.06586292 | 0.1248728 | 0.06227741
[5 empty] | 0.02346115 | 0.06482747 |  |  | 0.03246774 | 0.0682397 | 0.08009143 | 0.06661997 | 0.1245585 | 0.06299324
[5 empty] | 0.02544842 | 0.06556415 |  |  | 0.0326463 | 0.06901515 | 0.08055225 | 0.06737701 | 0.1248366 | 0.06370907
[5 empty] | 0.02343354 | 0.06630082 |  |  | 0.03291984 | 0.0697906 | 0.08100928 | 0.06813406 | 0.1240073 | 0.0644249
[5 empty] | 0.0234166 | 0.0670375 |  |  | 0.03288772 | 0.07056605 | 0.08116185 | 0.0688911 | 0.1247708 | 0.06514074
[5 empty] | 0.02439768 | 0.06777418 |  |  | 0.03324929 | 0.0713415 | 0.08170933 | 0.06964815 | 0.1243271 | 0.06585657
[5 empty] | 0.02337688 | 0.06851085 |  |  | 0.03330391 | 0.07211695 | 0.08205106 | 0.07040519 | 0.1243765 | 0.0665724
[5 empty] | 0.02435427 | 0.06924753 |  |  | 0.03335095 | 0.0728924 | 0.0825864 | 0.07116224 | 0.1248192 | 0.06728823
[5 empty] | 0.02432996 | 0.0699842 |  |  | 0.03358975 | 0.07366786 | 0.08231469 | 0.07191928 | 0.1245552 | 0.06800406
[5 empty] | 0.02430402 | 0.07072088 |  |  | 0.03371968 | 0.07444331 | 0.08283528 | 0.07267633 | 0.1240849 | 0.0687199
[5 empty] | 0.02327656 | 0.07145755 |  |  | 0.03374008 | 0.07521876 | 0.08344753 | 0.07343337 | 0.1242082 | 0.06943573
[5 empty] | 0.02524764 | 0.07219423 |  |  | 0.03395032 | 0.07599421 | 0.08325078 | 0.07419042 | 0.1236255 | 0.07015156
[5 empty] | 0.02521737 | 0.07293091 |  |  | 0.03394976 | 0.07676966 | 0.08374439 | 0.07494746 | 0.1234368 | 0.07086739
[5 empty] | 0.02318583 | 0.07366758 |  |  | 0.03403774 | 0.07754511 | 0.08452771 | 0.07570451 | 0.1233424 | 0.07158323
[5 empty] | 0.02315311 | 0.07440426 |  |  | 0.03431364 | 0.07832056 | 0.08430008 | 0.07646155 | 0.1236424 | 0.07229906
[5 empty] | 0.0241193 | 0.07514093 |  |  | 0.0343768 | 0.07909601 | 0.08496087 | 0.0772186 | 0.124037 | 0.07301489
[5 empty] | 0.02308448 | 0.07587761 |  |  | 0.03432658 | 0.07987146 | 0.08530941 | 0.07797564 | 0.1240263 | 0.07373072
[5 empty] | 0.02404875 | 0.07661429 |  |  | 0.03416234 | 0.08064692 | 0.08514506 | 0.07873269 | 0.1231105 | 0.07444656
[5 empty] | 0.02301219 | 0.07735096 |  |  | 0.03428344 | 0.08142237 | 0.08576716 | 0.07948973 | 0.1234898 | 0.07516239
[5 empty] | 0.02397489 | 0.07808764 |  |  | 0.03418921 | 0.08219782 | 0.08527508 | 0.08024678 | 0.1228643 | 0.07587822
[5 empty] | 0.02293694 | 0.07882431 |  |  | 0.03437849 | 0.08297327 | 0.08586816 | 0.08100382 | 0.1225342 | 0.07659405
[5 empty] | 0.02289843 | 0.07956099 |  |  | 0.03415123 | 0.08374872 | 0.08564575 | 0.08176087 | 0.1231998 | 0.07730988
[5 empty] | 0.02385945 | 0.08029766 |  |  | 0.03410804 | 0.08452417 | 0.08590721 | 0.08251791 | 0.122161 | 0.07802572
[5 empty] | 0.02482008 | 0.08103434 |  |  | 0.03404952 | 0.08529962 | 0.08595187 | 0.08327496 | 0.1225182 | 0.07874155
[5 empty] | 0.02478041 | 0.08177102 |  |  | 0.03407627 | 0.08607507 | 0.0860791 | 0.084032 | 0.1230715 | 0.07945738
[5 empty] | 0.02474053 | 0.08250769 |  |  | 0.03418891 | 0.08685052 | 0.08688824 | 0.08478905 | 0.122021 | 0.08017321
[5 empty] | 0.02470053 | 0.08324437 |  |  | 0.03378804 | 0.08762598 | 0.08647865 | 0.08554609 | 0.1217669 | 0.08088905
[5 empty] | 0.0226605 | 0.08398104 |  |  | 0.03387427 | 0.08840143 | 0.08634967 | 0.08630314 | 0.1224094 | 0.08160488
[5 empty] | 0.02462053 | 0.08471772 |  |  | 0.0336482 | 0.08917688 | 0.08710065 | 0.08706019 | 0.1217487 | 0.08232071
[5 empty] | 0.02458069 | 0.08545439 |  |  | 0.03351044 | 0.08995233 | 0.08673095 | 0.08781723 | 0.1214848 | 0.08303654
[5 empty] | 0.0225411 | 0.08619107 |  |  | 0.03336159 | 0.09072778 | 0.08713958 | 0.08857428 | 0.1212181 | 0.08375237
[5 empty] | 0.02450182 | 0.08692775 |  |  | 0.03330227 | 0.09150323 | 0.08697554 | 0.08933132 | 0.1210486 | 0.08446821
[5 empty] | 0.02346295 | 0.08766442 |  |  | 0.03303307 | 0.09227868 | 0.08670754 | 0.09008837 | 0.1208765 | 0.08518404
[5 empty] | 0.02242452 | 0.0884011 |  |  | 0.03305461 | 0.09305413 | 0.0860426 | 0.09084541 | 0.121302 | 0.08589987
[5 empty] | 0.02238613 | 0.08913777 |  |  | 0.03286749 | 0.09382958 | 0.08558774 | 0.09160246 | 0.1213252 | 0.0866157
[5 empty] | 0.02334758 | 0.08987445 |  |  | 0.03247231 | 0.09460504 | 0.08575001 | 0.0923595 | 0.1210464 | 0.08733154
[5 empty] | 0.02430876 | 0.09061113 |  |  | 0.03226968 | 0.09538049 | 0.08503642 | 0.09311655 | 0.1203657 | 0.08804737
[5 empty] | 0.02326956 | 0.0913478 |  |  | 0.03206022 | 0.09615594 | 0.08415399 | 0.09387359 | 0.1201832 | 0.0887632
[5 empty] | 0.02322988 | 0.09208448 |  |  | 0.03184452 | 0.09693139 | 0.08360977 | 0.09463064 | 0.1196991 | 0.08947903
[5 empty] | 0.0241896 | 0.09282115 |  |  | 0.03162319 | 0.09770684 | 0.08271077 | 0.09538768 | 0.1197136 | 0.09019486
[5 empty] | 0.02214862 | 0.09355783 |  |  | 0.03129683 | 0.09848229 | 0.08226402 | 0.09614473 | 0.1195269 | 0.0909107
[5 empty] | 0.02410683 | 0.0942945 |  |  | 0.03136607 | 0.09925774 | 0.08187654 | 0.09690177 | 0.1197316 | 0.09162653
[5 empty] | 0.02406413 | 0.09503118 |  |  | 0.03083149 | 0.1000332 | 0.08085538 | 0.09765882 | 0.1192221 | 0.09234236
[5 empty] | 0.02202039 | 0.09576786 |  |  | 0.0305937 | 0.1008086 | 0.08000754 | 0.09841586 | 0.1185983 | 0.09305819
[5 empty] | 0.02297553 | 0.09650453 |  |  | 0.03045332 | 0.1015841 | 0.07934006 | 0.09917291 | 0.1185601 | 0.09377403
[5 empty] | 0.02292942 | 0.09724121 |  |  | 0.03031094 | 0.1023595 | 0.07785997 | 0.09992995 | 0.1180075 | 0.09448986
[5 empty] | 0.02388195 | 0.09797788 |  |  | 0.02996718 | 0.103135 | 0.07717429 | 0.100687 | 0.1177404 | 0.09520569
[5 empty] | 0.02383303 | 0.09871456 |  |  | 0.02982265 | 0.1039104 | 0.07619005 | 0.101444 | 0.1176587 | 0.09592152
[5 empty] | 0.02178254 | 0.09945124 |  |  | 0.02937793 | 0.1046859 | 0.07531428 | 0.1022011 | 0.1177623 | 0.09663736
[5 empty] | 0.02173037 | 0.1001879 |  |  | 0.02943365 | 0.1054614 | 0.074754 | 0.1029581 | 0.1168513 | 0.09735319
[5 empty] | 0.02267642 | 0.1009246 |  |  | 0.02899041 | 0.1062368 | 0.07411624 | 0.1037152 | 0.1173255 | 0.09806902
[5 empty] | 0.02262057 | 0.1016613 |  |  | 0.02874882 | 0.1070123 | 0.07300803 | 0.1044722 | 0.1170849 | 0.09878485
[5 empty] | 0.02156272 | 0.1023979 |  |  | 0.02850947 | 0.1077877 | 0.07233639 | 0.1052293 | 0.1166294 | 0.09950068
[5 empty] | 0.02150277 | 0.1031346 |  |  | 0.02827299 | 0.1085632 | 0.07160836 | 0.1059863 | 0.1154589 | 0.1002165
[5 empty] | 0.02344059 | 0.1038713 |  |  | 0.02813996 | 0.1093386 | 0.07063095 | 0.1067434 | 0.1152733 | 0.1009323
[5 empty] | 0.02137609 | 0.104608 |  |  | 0.02771101 | 0.1101141 | 0.0702112 | 0.1075004 | 0.1151727 | 0.1016482
[5 empty] | 0.02230915 | 0.1053446 |  |  | 0.02748674 | 0.1108895 | 0.06945613 | 0.1082574 | 0.1153569 | 0.102364
[5 empty] | 0.02123967 | 0.1060813 |  |  | 0.02736774 | 0.111665 | 0.06917277 | 0.1090145 | 0.1150258 | 0.1030798
[5 empty] | 0.02216754 | 0.106818 |  |  | 0.02705339 | 0.1124404 | 0.06876814 | 0.1097715 | 0.1140794 | 0.1037957
[5 empty] | 0.02109265 | 0.1075547 |  |  | 0.02713788 | 0.1132159 | 0.06864928 | 0.1105286 | 0.1130177 | 0.1045115
[5 empty] | 0.02301489 | 0.1082913 |  |  | 0.02682038 | 0.1139913 | 0.06822321 | 0.1112856 | 0.1129405 | 0.1052273
[5 empty] | 0.02293416 | 0.109028 |  |  | 0.0266009 | 0.1147668 | 0.06767648 | 0.1120427 | 0.1121478 | 0.1059432
[5 empty] | 0.02185034 | 0.1097647 |  |  | 0.02647946 | 0.1155422 | 0.06783871 | 0.1127997 | 0.1122396 | 0.106659
[5 empty] | 0.02176333 | 0.1105014 |  |  | 0.02605604 | 0.1163177 | 0.06790333 | 0.1135568 | 0.1117157 | 0.1073748
[5 empty] | 0.02167149 | 0.111238 |  |  | 0.02583067 | 0.1170931 | 0.06757035 | 0.1143138 | 0.1109761 | 0.1080907
[5 empty] | 0.02056823 | 0.1119747 |  |  | 0.02560335 | 0.1178686 | 0.06763978 | 0.1150709 | 0.1108207 | 0.1088065
[5 empty] | 0.02145296 | 0.1127114 |  |  | 0.02527407 | 0.118644 | 0.06701164 | 0.1158279 | 0.1103495 | 0.1095223
[5 empty] | 0.02132584 | 0.1134481 |  |  | 0.02504286 | 0.1194195 | 0.06758594 | 0.1165849 | 0.1086623 | 0.1102382
[5 empty] | 0.02218704 | 0.1141848 |  |  | 0.02480971 | 0.1201949 | 0.06716269 | 0.117342 | 0.1080568 | 0.110954
[5 empty] | 0.02203675 | 0.1149214 |  |  | 0.02487462 | 0.1209704 | 0.06684192 | 0.118099 | 0.1074016 | 0.1116698
[5 empty] | 0.02187513 | 0.1156581 |  |  | 0.02443761 | 0.1217458 | 0.06692362 | 0.1188561 | 0.1067875 | 0.1123857
[5 empty] | 0.02170235 | 0.1163948 |  |  | 0.02419869 | 0.1225213 | 0.06710782 | 0.1196131 | 0.1062153 | 0.1131015
[5 empty] | 0.02151861 | 0.1171315 |  |  | 0.02395785 | 0.1232967 | 0.06629453 | 0.1203702 | 0.105886 | 0.1138173
[5 empty] | 0.01932405 | 0.1178681 |  |  | 0.0238151 | 0.1240722 | 0.06688377 | 0.1211272 | 0.1045004 | 0.1145332
[5 empty] | 0.02111887 | 0.1186048 |  |  | 0.02347045 | 0.1248476 | 0.06617554 | 0.1218843 | 0.1038592 | 0.115249
[5 empty] | 0.01990323 | 0.1193415 |  |  | 0.0231239 | 0.1256231 | 0.06626986 | 0.1226413 | 0.1029634 | 0.1159648
[5 empty] | 0.01867731 | 0.1200782 |  |  | 0.02287547 | 0.1263985 | 0.06656675 | 0.1233983 | 0.1021137 | 0.1166807
[5 empty] | 0.02044128 | 0.1208148 |  |  | 0.02272514 | 0.127174 | 0.06616622 | 0.1241554 | 0.1002111 | 0.1173965
[5 empty] | 0.01819532 | 0.1215515 |  |  | 0.02267294 | 0.1279494 | 0.06636828 | 0.1249124 | 0.09975628 | 0.1181123
[5 empty] | 0.01793959 | 0.1222882 |  |  | 0.02211887 | 0.1287249 | 0.06587295 | 0.1256695 | 0.09835018 | 0.1188282
[5 empty] | 0.01967428 | 0.1230249 |  |  | 0.02186293 | 0.1295003 | 0.06558024 | 0.1264265 | 0.0969936 | 0.119544
[5 empty] | 0.01939955 | 0.1237615 |  |  | 0.02180513 | 0.1302758 | 0.06569016 | 0.1271836 | 0.09528739 | 0.1202598
[5 empty] | 0.01911559 | 0.1244982 |  |  | 0.02164547 | 0.1310512 | 0.06530274 | 0.1279406 | 0.09443238 | 0.1209757
[5 empty] | 0.01882256 | 0.1252349 |  |  | 0.02108396 | 0.1318267 | 0.06541797 | 0.1286977 | 0.09312941 | 0.1216915
[5 empty] | 0.01752063 | 0.1259716 |  |  | 0.02102061 | 0.1326021 | 0.06553588 | 0.1294547 | 0.09207932 | 0.1224073
[5 empty] | 0.01720999 | 0.1267082 |  |  | 0.02055542 | 0.1333776 | 0.06515648 | 0.1302118 | 0.09058295 | 0.1231231
[5 empty] | 0.01789081 | 0.1274449 |  |  | 0.02058839 | 0.134153 | 0.06547979 | 0.1309688 | 0.08834113 | 0.123839
[5 empty] | 0.01556325 | 0.1281816 |  |  | 0.02021954 | 0.1349285 | 0.06560581 | 0.1317258 | 0.08745471 | 0.1245548
[5 empty] | 0.0152275 | 0.1289183 |  |  | 0.01994887 | 0.1357039 | 0.06503456 | 0.1324829 | 0.08532452 | 0.1252706
[5 empty] | 0.01488372 | 0.1296549 |  |  | 0.01967638 | 0.1364794 | 0.06526606 | 0.1332399 | 0.0835514 | 0.1259865
[5 empty] | 0.0155321 | 0.1303916 |  |  | 0.01920209 | 0.1372548 | 0.06520032 | 0.133997 | 0.0822362 | 0.1267023
[5 empty] | 0.0151728 | 0.1311283 |  |  | 0.01912599 | 0.1380303 | 0.06503735 | 0.134754 | 0.08017974 | 0.1274181
[5 empty] | 0.01480599 | 0.131865 |  |  | 0.01874809 | 0.1388057 | 0.06457717 | 0.1355111 | 0.07878286 | 0.128134
[5 empty] | 0.01443186 | 0.1326016 |  |  | 0.01836839 | 0.1395812 | 0.06461979 | 0.1362681 | 0.07674641 | 0.1288498
[5 empty] | 0.01405058 | 0.1333383 |  |  | 0.01828692 | 0.1403567 | 0.06496523 | 0.1370252 | 0.07497122 | 0.1295656
[5 empty] | 0.01466232 | 0.134075 |  |  | 0.01800366 | 0.1411321 | 0.06451349 | 0.1377822 | 0.07285813 | 0.1302815
[5 empty] | 0.01426725 | 0.1348117 |  |  | 0.01761862 | 0.1419076 | 0.06506459 | 0.1385393 | 0.07110799 | 0.1309973
[5 empty] | 0.01386554 | 0.1355484 |  |  | 0.01733182 | 0.142683 | 0.06501855 | 0.1392963 | 0.06882162 | 0.1317131
[5 empty] | 0.01345738 | 0.136285 |  |  | 0.01714325 | 0.1434585 | 0.06427538 | 0.1400533 | 0.06729986 | 0.132429
[5 empty] | 0.01104293 | 0.1370217 |  |  | 0.01695293 | 0.1442339 | 0.0648351 | 0.1408104 | 0.06504356 | 0.1331448
[5 empty] | 0.01262238 | 0.1377584 |  |  | 0.01636085 | 0.1450094 | 0.06459771 | 0.1415674 | 0.06205355 | 0.1338606
[5 empty] | 0.01119588 | 0.1384951 |  |  | 0.01636702 | 0.1457848 | 0.06446323 | 0.1423245 | 0.06023067 | 0.1345765
[5 empty] | 0.009763622 | 0.1392317 |  |  | 0.01607146 | 0.1465603 | 0.06433168 | 0.1430815 | 0.05887576 | 0.1352923
[5 empty] | 0.009325773 | 0.1399684 |  |  | 0.01577416 | 0.1473357 | 0.06410307 | 0.1438386 | 0.05598966 | 0.1360081
[5 empty] | 0.01088251 | 0.1407051 |  |  | 0.01517513 | 0.1481112 | 0.06447741 | 0.1445956 | 0.0542732 | 0.136724
[5 empty] | 0.008434001 | 0.1414418 |  |  | 0.01487438 | 0.1488866 | 0.06405472 | 0.1453527 | 0.05222723 | 0.1374398
[5 empty] | 0.007980426 | 0.1421784 |  |  | 0.01487191 | 0.1496621 | 0.06443501 | 0.1461097 | 0.04975258 | 0.1381556
[5 empty] | 0.007521956 | 0.1429151 |  |  | 0.01436773 | 0.1504375 | 0.06401829 | 0.1468667 | 0.04775009 | 0.1388715
[5 empty] | 0.008058766 | 0.1436518 |  |  | 0.01396184 | 0.151213 | 0.06400458 | 0.1476238 | 0.0450206 | 0.1395873
[5 empty] | 0.007591028 | 0.1443885 |  |  | 0.01375425 | 0.1519884 | 0.0641939 | 0.1483808 | 0.04206495 | 0.1403031
[5 empty] | 0.008118917 | 0.1451251 |  |  | 0.01344497 | 0.1527639 | 0.06438624 | 0.1491379 | 0.03988397 | 0.141019
[5 empty] | 0.007642607 | 0.1458618 |  |  | 0.013034 | 0.1535393 | 0.06468164 | 0.1498949 | 0.0382785 | 0.1417348
[5 empty] | 0.006162271 | 0.1465985 |  |  | 0.01282135 | 0.1543148 | 0.06438011 | 0.150652 | 0.03494939 | 0.1424506