## 1
Общество с ограниченной ответственностью "Инженерная геология" (ООО "ИнжГео") | [11 empty] | Общество с ограниченной ответственностью "Инженерная геология" (ООО "ИнжГео")
Юр. адрес: 117279, г. Москва, ул. Миклухо-Маклая, 36 а, этаж 5, пом. XXIII к. 76-84 | [11 empty] | Юр. адрес: 117279, г. Москва, ул. Миклухо-Маклая, 36 а, этаж 5, пом. XXIII к. 76-84 | [8 empty] | нагр |  |  | X0 | Y0 | R |  | нагр |  |  |  | X0 | Y0 | R | нагр |  |  |  | X0 | Y0 | R |  | нагр |  |  |  | X0 | Y0 | R
Телефон/факс +7 (495) 132-30-00, Адрес электронной почты inbox@inj-geo.ru | [11 empty] | Телефон/факс +7 (495) 132-30-00, Адрес электронной почты inbox@inj-geo.ru | [12 empty] | 0 | [7 empty] | 0 | [6 empty] | 0 | [7 empty] | 0
[21 empty] | девиатор | [6 empty] | девиатор | [6 empty] | девиатор | [7 empty] | девиатор
Испытательная лаборатория ООО «ИнжГео» | [11 empty] | Испытательная лаборатория ООО «ИнжГео» | [8 empty] | x0 | Угол | X | Y |  |  |  | x0 |  | Угол | X | Y |  |  | x0 |  | Угол | X | Y |  |  |  | x0 |  | Угол | X | Y
Адрес места осуществления деятельности лаборатории: г. Москва, просп. Вернадского, д. 51, стр. 1 | [11 empty] | Адрес места осуществления деятельности лаборатории: г. Москва, просп. Вернадского, д. 51, стр. 1 | [9 empty] | 0 | [7 empty] | 0 | [6 empty] | 0 | [7 empty] | 0
Телефон +7(910)4557682, E-mail: slg85@mail.ru | [11 empty] | Телефон +7(910)4557682, E-mail: slg85@mail.ru | [9 empty] | 5 | [7 empty] | 5 | [6 empty] | 5 | [7 empty] | 5
[22 empty] | 10 | [7 empty] | 10 | [6 empty] | 10 | [7 empty] | 10
[12 empty] | Протокол испытаний № 13-63/96 от 02-02-2023 | [9 empty] | 15 | [7 empty] | 15 | [6 empty] | 15 | [7 empty] | 15
[22 empty] | 20 | [7 empty] | 20 | [6 empty] | 20 | [7 empty] | 20
[12 empty] | Наименование и адрес заказчика: Переход трубопровода через р. Енисей | [9 empty] | 25 | [7 empty] | 25 | [6 empty] | 25 | [7 empty] | 25
[12 empty] | Наименование объекта: ООО Регионстрой | [9 empty] | 30 | [7 empty] | 30 | [6 empty] | 30 | [7 empty] | 30
Наименование используемого метода/методики: ГОСТ 12248.4-2020 | [11 empty] | Наименование используемого метода/методики: ГОСТ 12248.3-2020 | [9 empty] | 35 | [7 empty] | 35 | [6 empty] | 35 | [7 empty] | 35
Условия проведения испытания: температура окружающей среды (18 - 25)0С, влажность воздуха (40 - 75)% | [11 empty] | Условия проведения испытания: температура окружающей среды (18 - 25)0С, влажность воздуха (40 - 75)% | [9 empty] | 40 | [7 empty] | 40 | [6 empty] | 40 | [7 empty] | 40
[12 empty] | Дата получение объекта подлежащего испытаниям: 06-01-2023 | [9 empty] | 45 | [7 empty] | 45 | [6 empty] | 45 | [7 empty] | 45
[12 empty] | Дата испытания: 25.10.2022-19.11.2096 | [9 empty] | 50 | [7 empty] | 50 | [6 empty] | 50 | [7 empty] | 50
[22 empty] | 55 | [7 empty] | 55 | [6 empty] | 55 | [7 empty] | 55
Испытание грунтов методом трехосного сжатия | [11 empty] | Испытание грунтов методом трехосного сжатия | [9 empty] | 60 | [7 empty] | 60 | [6 empty] | 60 | [7 empty] | 60
[22 empty] | 65 | [7 empty] | 65 | [6 empty] | 65 | [7 empty] | 65
Лабораторный номер: | [6 empty] | We, д.е. = |  |  |  |  | Лабораторный номер: |  | 1131 |  |  |  | We, д.е. = | 0.595412311 |  |  | 70 | [7 empty] | 70 | [6 empty] | 70 | [7 empty] | 70
Номер скважины: | [6 empty] | ρ, г/см3 = |  |  |  |  | Номер скважины: |  | BH-041 |  |  |  | ρ, г/см3 = | 1.6 |  |  | 75 | [7 empty] | 75 | [6 empty] | 75 | [7 empty] | 75
Глубина отбора, м: | [6 empty] | ρs, г/см3 = |  |  |  |  | Глубина отбора, м: |  | 0.7 |  |  |  | ρs, г/см3 = | 2.71 |  |  | 80 | [7 empty] | 80 | [6 empty] | 80 | [7 empty] | 80
Наименование грунта: | [6 empty] | e, д.е. = |  |  |  |  | Наименование грунта: |  | Суглинок, после оттаивания текучий, легкий пылеватый |  |  |  | e, д.е. = | 1.70223 |  |  | 85 | [7 empty] | 85 | [6 empty] | 85 | [7 empty] | 85
Схема проведения опыта: | [6 empty] | IL, д.е. = |  |  |  |  | Схема проведения опыта: |  | КД |  |  |  | IL, д.е. = | 3.523 |  |  | 90 | [7 empty] | 90 | [6 empty] | 90 | [7 empty] | 90
[22 empty] | 95 | [7 empty] | 95 | [6 empty] | 95 | [7 empty] | 95
[22 empty] | 100 | [7 empty] | 100 | [6 empty] | 100 | [7 empty] | 100
Результаты испытаний | [11 empty] | Результаты испытаний | [9 empty] | 105 | [7 empty] | 105 | [6 empty] | 105 | [7 empty] | 105
[22 empty] | 110 | [7 empty] | 110 | [6 empty] | 110 | [7 empty] | 110
[22 empty] | 115 | [7 empty] | 115 | [6 empty] | 115 | [7 empty] | 115
[22 empty] | 120 | [7 empty] | 120 | [6 empty] | 120 | [7 empty] | 120
[22 empty] | 125 | [7 empty] | 125 | [6 empty] | 125 | [7 empty] | 125
[22 empty] | 130 | [7 empty] | 130 | [6 empty] | 130 | [7 empty] | 130
[22 empty] | 135 | [7 empty] | 135 | [6 empty] | 135 | [7 empty] | 135
[22 empty] | 140 | [7 empty] | 140 | [6 empty] | 140 | [7 empty] | 140
[22 empty] | 145 | [7 empty] | 145 | [6 empty] | 145 | [7 empty] | 145
[22 empty] | 150 | [7 empty] | 150 | [6 empty] | 150 | [7 empty] | 150
[22 empty] | 155 | [7 empty] | 155 | [6 empty] | 155 | [7 empty] | 155
[22 empty] | 160 | [7 empty] | 160 | [6 empty] | 160 | [7 empty] | 160
[22 empty] | 165 | [7 empty] | 165 | [6 empty] | 165 | [7 empty] | 165
[22 empty] | 170 | [7 empty] | 170 | [6 empty] | 170 | [7 empty] | 170
[22 empty] | 175 | [7 empty] | 175 | [6 empty] | 175 | [7 empty] | 175
[22 empty] | 180 | [7 empty] | 180 | [6 empty] | 180 | [7 empty] | 180
[13 empty] | Давление в камере, Мпа σ3 | Вертикальная нагрузка, Мпа σ1 | Поровое давление, Мпа u
| K0, д.е. | 0.741181 |  |  |  |  | Коэфф. Точки | [5 empty] | 1 | 1.727067 | [5 empty] | 1 | [6 empty] | σ3,кПа | σ1,кПа | u, кПа |  |  |  | 4
| q_zg, МПа | 0.741181 | [10 empty] | 1.1 | 1.896907 | [27 empty] | δ3, Мпа | δ1-δ3, МПа | δ1, МПа | δ1, КПа
|  |  | Модуль деформации, МПа: | [9 empty] | 1.2 | 2.066747 | [21 empty] | С, МПа:
|  |  | Е0= |  | Точки модуля (полное напр.), МПа |  |  |  | 0.741181 | 1.18589 | [25 empty] | φ, град:
|  |  | E50 = |  | qf (полное напр.), МПа |  |  |  | 1.800475 | [26 empty] | E, Мпа
|  |  | Коэф. Поперечной деформации, ϑ = | [9 empty] | Эффективные значения угла внутреннего трения и удельного сцепления ϕ', С' | [13 empty] | x | 0
[13 empty] | ϕ', град. = | 15 | [12 empty] | y |  |  |  | С, кПа | φ,°
[13 empty] | С', МПа = | 0.011
| Исполнитель: | [6 empty] | Морозов Д.С. |  |  |  |  | Исполнитель: |  |  |  |  | Морозов Д.С.
| Начальник исп. лаборатории: | [6 empty] | Семиколенова Л.Г. |  |  |  |  | Начальник исп. лаборатории: |  |  |  |  | Семиколенова Л.Г.
Лист 1 , всего листов 2 | [11 empty] | Лист 2 , всего листов 2
Частичное воспроизведение протокола испытаний без письменного разрешения ООО «ИнжГео» ЗАПРЕЩАЕТСЯ | [11 empty] | Частичное воспроизведение протокола испытаний без письменного разрешения ООО «ИнжГео» ЗАПРЕЩАЕТСЯ
[5 empty] | второй график |  | первый график | [9 empty] | К Пуассона
dev50 | epsE50 | ind | devE0 | epsE0 | dev | eps | sigma |  | dev1 | eps1 | dev2 | eps2 | dev3 | eps3 |  | Глины
0.8004754 | 0.01281851 |  |  |  | 0 | 0 |  |  | 0 | 0 | 0 | 0 | 0 | 0 |  | < 0 | 0,20-0,30
ind |  |  |  |  | 0.04281852 | 0.000763253 |  |  | 0.1042835 | 0.0007425555 | 0.1132132 | 0.000741088 | 0.09380185 | 0.0007439935 |  | 0-0,25 | 0,30-0,38
2 |  |  |  |  | 0.1335954 | 0.001526506 |  |  | 0.2017418 | 0.001485111 | 0.2116873 | 0.001482176 | 0.176 | 0.00154857 |  | 0,25< | 0,38-0,45
E0 |  |  |  |  | 0.1412888 | 0.002289759 |  |  | 0.2758768 | 0.002227667 | 0.286 | 0.002271023 | 0.2213452 | 0.00223198 |  | Суглинки | 0,35-0,37
epsE0 | devE0 |  |  |  | 0.2678573 | 0.003053012 |  |  | 0.335 | 0.003218738 | 0.3207049 | 0.002964352 | 0.2773074 | 0.002975974 |  | Пески и супеси | 0,30-0,35
0.004272837 | 0.4447086 |  |  |  | 0.275259 | 0.003816265 |  |  | 0.3361936 | 0.003712778 | 0.3488933 | 0.00370544 | 0.3143212 | 0.003719967
[5 empty] | 0.4447086 | 0.004272837 |  |  | 0.3468048 | 0.004455333 | 0.3718101 | 0.004446528 | 0.3610355 | 0.004463961
График E50 |  | График E |  |  | 0.3717423 | 0.005342771 |  |  | 0.3575406 | 0.005197889 | 0.3984535 | 0.005273292 | 0.3920997 | 0.005207954
eps | q | sigma |  |  | 0.4057494 | 0.006106024 |  |  | 0.3635337 | 0.005821491 | 0.4111566 | 0.005928704 | 0.4149627 | 0.005951948
Горизонтальная линия E50 |  | Касательная |  |  | 0.5450924 | 0.006869277 |  |  | 0.3697242 | 0.006683 | 0.4263307 | 0.006669792 | 0.4333733 | 0.006355198
0 |  | a | b |  | 0.5343923 | 0.00763253 |  |  | 0.3759947 | 0.007425555 | 0.4415857 | 0.00741088 | 0.4590724 | 0.007439935
|  |  | 0 |  | 0.63727 | 0.008395783 |  |  | 0.3916569 | 0.008168111 | 0.4591129 | 0.008151968 | 0.4758039 | 0.008183928
Вертикальная линия E50 |  | p1 и p2 |  |  | 0.6643466 | 0.009159036 |  |  | 0.3963789 | 0.008910667 | 0.4736039 | 0.008893056 | 0.4908693 | 0.008927921
| 0 | 0 |  |  | 0.5922428 | 0.009922289 |  |  | 0.409529 | 0.009653222 | 0.4880501 | 0.009634144 | 0.5122624 | 0.009671915
[5 empty] | 0.6985796 | 0.01068554 |  |  | 0.4191751 | 0.01039578 | 0.504043 | 0.01037523 | 0.5333767 | 0.01041591
Касательная линия E50 |  |  |  |  | 0.7049779 | 0.01144879 |  |  | 0.4268855 | 0.01113833 | 0.5150739 | 0.01111632 | 0.550606 | 0.0111599
0 | 0 | Горизонтальная 1 |  |  | 0.7360587 | 0.01221205 |  |  | 0.4378283 | 0.01188089 | 0.5272344 | 0.01185741 | 0.5649438 | 0.0119039
[5 empty] | 0.8004754 | 0.01281851 |  |  | 0.4539716 | 0.01262344 | 0.5447159 | 0.0125985 | 0.5841839 | 0.01264789
Горизонтальная линия qкр |  |  |  |  | 0.8141165 | 0.01373855 |  |  | 0.4645835 | 0.013366 | 0.5598099 | 0.01333958 | 0.5963199 | 0.01339188
Горизонтальная линия q |  | Горизонтальная 2 |  |  | 0.838865 | 0.01450181 |  |  | 0.4767321 | 0.01410856 | 0.5748078 | 0.01408067 | 0.6145455 | 0.01413588
0 |  | 0 |  |  | 0.8595373 | 0.01526506 |  |  | 0.4831857 | 0.01485111 | 0.586201 | 0.01482176 | 0.6315543 | 0.01487987
[5 empty] | 0.7869957 | 0.01602831 |  |  | 0.5001123 | 0.01559367 | 0.599181 | 0.01556285 | 0.6416399 | 0.01562386
Вертикальная линия q |  |  |  |  | 0.9091024 | 0.01679157 |  |  | 0.50898 | 0.01633622 | 0.6125392 | 0.01630394 | 0.6572962 | 0.01636786
| 0 |  |  |  | 0.9197196 | 0.01755482 |  |  | 0.5182571 | 0.01707878 | 0.6250672 | 0.01704502 | 0.6712167 | 0.01711185
[5 empty] | 1.011709 | 0.01831807 |  |  | 0.5293115 | 0.01782133 | 0.6351563 | 0.01778611 | 0.687195 | 0.01785584
[5 empty] | 1.058934 | 0.01908132 |  |  | 0.5411115 | 0.01856389 | 0.641798 | 0.0185272 | 0.6983249 | 0.01859984
[5 empty] | 1.077256 | 0.01984458 |  |  | 0.5528251 | 0.01930644 | 0.6540837 | 0.01926829 | 0.7119 | 0.01934383
[5 empty] | 1.060537 | 0.02060783 |  |  | 0.5689206 | 0.020049 | 0.6636049 | 0.02000938 | 0.7216139 | 0.02008782
[5 empty] | 1.019639 | 0.02137108 |  |  | 0.581766 | 0.02079156 | 0.6766531 | 0.02075046 | 0.7308604 | 0.02083182
[5 empty] | 1.074425 | 0.02213434 |  |  | 0.5924294 | 0.02153411 | 0.6867197 | 0.02149155 | 0.7483331 | 0.02157581
[5 empty] | 1.229756 | 0.02289759 |  |  | 0.6014791 | 0.02227667 | 0.6974961 | 0.02223264 | 0.7580256 | 0.0223198
[5 empty] | 1.160496 | 0.02366084 |  |  | 0.613583 | 0.02301922 | 0.7019739 | 0.02297373 | 0.7698316 | 0.0230638
[5 empty] | 1.148506 | 0.0244241 |  |  | 0.6219094 | 0.02376178 | 0.7168443 | 0.02371482 | 0.7791448 | 0.02380779
[5 empty] | 1.229648 | 0.02518735 |  |  | 0.6303264 | 0.02450433 | 0.724099 | 0.0244559 | 0.7835588 | 0.02455178
[5 empty] | 1.214784 | 0.0259506 |  |  | 0.6422021 | 0.02524689 | 0.7307293 | 0.02519699 | 0.7989673 | 0.02529578
[5 empty] | 1.324778 | 0.02671385 |  |  | 0.6466046 | 0.02598944 | 0.7393267 | 0.02593808 | 0.800764 | 0.02603977
[5 empty] | 1.33349 | 0.02747711 |  |  | 0.6616021 | 0.026732 | 0.7432826 | 0.02667917 | 0.8150425 | 0.02678376
[5 empty] | 1.318784 | 0.02824036 |  |  | 0.6675627 | 0.02747456 | 0.7488886 | 0.02742026 | 0.8220965 | 0.02752776
[5 empty] | 1.39352 | 0.02900361 |  |  | 0.6766545 | 0.02821711 | 0.758536 | 0.02816134 | 0.8287196 | 0.02827175
[5 empty] | 1.487562 | 0.02976687 |  |  | 0.6821457 | 0.02895967 | 0.7675162 | 0.02890243 | 0.8322056 | 0.02901574
[5 empty] | 1.399772 | 0.03053012 |  |  | 0.6868044 | 0.02970222 | 0.7700208 | 0.02964352 | 0.837248 | 0.02975974
[5 empty] | 1.490012 | 0.03129337 |  |  | 0.6931986 | 0.03044478 | 0.7710412 | 0.03038461 | 0.8448405 | 0.03050373
[5 empty] | 1.525144 | 0.03205663 |  |  | 0.6993967 | 0.03118733 | 0.7768689 | 0.0311257 | 0.8435768 | 0.03124773
[5 empty] | 1.56303 | 0.03281988 |  |  | 0.7057666 | 0.03192989 | 0.7818952 | 0.03186678 | 0.8509506 | 0.03199172
[5 empty] | 1.478532 | 0.03358313 |  |  | 0.7097765 | 0.03267244 | 0.7863117 | 0.03260787 | 0.8498555 | 0.03273571
[5 empty] | 1.471513 | 0.03434638 |  |  | 0.7189945 | 0.033415 | 0.7897098 | 0.03334896 | 0.8597851 | 0.03347971
[5 empty] | 1.476835 | 0.03510964 |  |  | 0.7191888 | 0.03415756 | 0.7900809 | 0.03409005 | 0.8591332 | 0.0342237
[5 empty] | 1.600951 | 0.03587289 |  |  | 0.7216275 | 0.03490011 | 0.7937165 | 0.03483114 | 0.8617934 | 0.03496769
[5 empty] | 1.50795 | 0.03663614 |  |  | 0.7270673 | 0.03564267 | 0.796907 | 0.03557222 | 0.8667466 | 0.03571169
[5 empty] | 1.543612 | 0.0373994 |  |  | 0.7268106 | 0.03638522 | 0.796247 | 0.03631331 | 0.8600247 | 0.03645568
[5 empty] | 1.450579 | 0.03816265 |  |  | 0.7208519 | 0.03712778 | 0.7912155 | 0.0370544 | 0.8633653 | 0.03719967
[5 empty] | 1.556883 | 0.0389259 |  |  | 0.7244153 | 0.03787033 | 0.7929715 | 0.03779549 | 0.860346 | 0.03794367
[5 empty] | 1.448553 | 0.03968916 |  |  | 0.7188444 | 0.03861289 | 0.7918349 | 0.03853658 | 0.863794 | 0.03868766
[5 empty] | 1.523621 | 0.04045241 |  |  | 0.7193644 | 0.03935544 | 0.7919334 | 0.03927766 | 0.857539 | 0.03943165
[5 empty] | 1.577116 | 0.04121566 |  |  | 0.7205004 | 0.040098 | 0.7847949 | 0.04001875 | 0.8533108 | 0.04017565
[5 empty] | 1.52107 | 0.04197891 |  |  | 0.7120776 | 0.04084056 | 0.7808473 | 0.04075984 | 0.8505392 | 0.04091964
[5 empty] | 1.559512 | 0.04274217 |  |  | 0.7150211 | 0.04158311 | 0.7774183 | 0.04150093 | 0.847054 | 0.04166363
[5 empty] | 1.450472 | 0.04350542 |  |  | 0.705656 | 0.04232567 | 0.7745359 | 0.04224202 | 0.842285 | 0.04240763
[5 empty] | 1.461982 | 0.04426867 |  |  | 0.7069074 | 0.04306822 | 0.7722278 | 0.0429831 | 0.8413621 | 0.04315162
[5 empty] | 1.562071 | 0.04503193 |  |  | 0.6999005 | 0.04381078 | 0.767422 | 0.04372419 | 0.8345149 | 0.04389561
[5 empty] | 1.49177 | 0.04579518 |  |  | 0.6961605 | 0.04455333 | 0.7591462 | 0.04446528 | 0.8311734 | 0.04463961
[5 empty] | 1.397109 | 0.04655843 |  |  | 0.6875124 | 0.04529589 | 0.7566283 | 0.04520637 | 0.8215673 | 0.0453836
[5 empty] | 1.506119 | 0.04732169 |  |  | 0.6867814 | 0.04603844 | 0.7515961 | 0.04594746 | 0.8192264 | 0.04612759
[5 empty] | 1.45283 | 0.04808494 |  |  | 0.6826926 | 0.046781 | 0.7472776 | 0.04668855 | 0.8140806 | 0.04687159
[5 empty] | 1.387272 | 0.04884819 |  |  | 0.6737711 | 0.04752356 | 0.7382005 | 0.04742963 | 0.8048596 | 0.04761558
[5 empty] | 1.410475 | 0.04961144 |  |  | 0.6673422 | 0.04826611 | 0.7298926 | 0.04817072 | 0.7954932 | 0.04835957
[5 empty] | 1.478471 | 0.0503747 |  |  | 0.6620309 | 0.04900867 | 0.7296819 | 0.04891181 | 0.7912112 | 0.04910357
[5 empty] | 1.412289 | 0.05113795 |  |  | 0.6587624 | 0.04975122 | 0.7203962 | 0.0496529 | 0.7867435 | 0.04984756
[5 empty] | 1.42496 | 0.0519012 |  |  | 0.6508617 | 0.05049378 | 0.7170632 | 0.05039399 | 0.7742197 | 0.05059155
[5 empty] | 1.438514 | 0.05266446 |  |  | 0.6478541 | 0.05123633 | 0.706011 | 0.05113507 | 0.7679699 | 0.05133555
[5 empty] | 1.432982 | 0.05342771 |  |  | 0.6356646 | 0.05197889 | 0.6953672 | 0.05187616 | 0.7623236 | 0.05207954
[5 empty] | 1.445393 | 0.05419096 |  |  | 0.6309185 | 0.05272144 | 0.6893597 | 0.05261725 | 0.7479109 | 0.05282354
[5 empty] | 1.337779 | 0.05495422 |  |  | 0.6282408 | 0.053464 | 0.6872165 | 0.05335834 | 0.7455613 | 0.05356753
[5 empty] | 1.354169 | 0.05571747 |  |  | 0.6209566 | 0.05420656 | 0.6743653 | 0.05409943 | 0.7388048 | 0.05431152
[5 empty] | 1.417594 | 0.05648072 |  |  | 0.6144912 | 0.05494911 | 0.6708339 | 0.05484051 | 0.7325711 | 0.05505552
[5 empty] | 1.399085 | 0.05724397 |  |  | 0.6064696 | 0.05569167 | 0.6591503 | 0.0555816 | 0.7218901 | 0.05579951
[5 empty] | 1.388671 | 0.05800723 |  |  | 0.5998169 | 0.05643422 | 0.6533422 | 0.05632269 | 0.7133915 | 0.0565435
[5 empty] | 1.301383 | 0.05877048 |  |  | 0.5900584 | 0.05717678 | 0.6486375 | 0.05706378 | 0.7031052 | 0.0572875
[5 empty] | 1.349252 | 0.05953373 |  |  | 0.5830191 | 0.05791933 | 0.6409641 | 0.05780487 | 0.7006609 | 0.05803149
[5 empty] | 1.308308 | 0.06029699 |  |  | 0.5778242 | 0.05866189 | 0.6324498 | 0.05854595 | 0.6924885 | 0.05877548
[5 empty] | 1.248581 | 0.06106024 |  |  | 0.5760987 | 0.05940444 | 0.6266224 | 0.05928704 | 0.6851177 | 0.05951948
[5 empty] | 1.306101 | 0.06182349 |  |  | 0.571768 | 0.060147 | 0.6204098 | 0.06002813 | 0.6734784 | 0.06026347
[5 empty] | 1.372899 | 0.06258675 |  |  | 0.564857 | 0.06088956 | 0.6165398 | 0.06076922 | 0.6660003 | 0.06100746
[5 empty] | 1.281006 | 0.06335 |  |  | 0.5565909 | 0.06163211 | 0.6084403 | 0.06151031 | 0.6675133 | 0.06175146
[5 empty] | 1.242451 | 0.06411325 |  |  | 0.5552949 | 0.06237467 | 0.6024391 | 0.06225139 | 0.6594471 | 0.06249545
[5 empty] | 1.258265 | 0.0648765 |  |  | 0.544794 | 0.06311722 | 0.5960641 | 0.06299248 | 0.6548317 | 0.06323944
[5 empty] | 1.302479 | 0.06563976 |  |  | 0.5433135 | 0.06385978 | 0.593343 | 0.06373357 | 0.6490966 | 0.06398344
[5 empty] | 1.311122 | 0.06640301 |  |  | 0.5372784 | 0.06460233 | 0.5932038 | 0.06447466 | 0.6450719 | 0.06472743
[5 empty] | 1.341162 | 0.06716626 |  |  | 0.5387637 | 0.06534489 | 0.5888188 | 0.06521575 | 0.6369299 | 0.06547142
[5 empty] | 1.26519 | 0.06792952 |  |  | 0.5282488 | 0.06608744 | 0.5860339 | 0.06595683 | 0.6350893 | 0.06621542
[5 empty] | 1.200135 | 0.06869277 |  |  | 0.5246782 | 0.06683 | 0.5753881 | 0.06669792 | 0.6298815 | 0.06695941
[5 empty] | 1.213009 | 0.06945602 |  |  | 0.5245592 | 0.06757255 | 0.5719894 | 0.06743901 | 0.6206151 | 0.0677034
[5 empty] | 1.174821 | 0.07021927 |  |  | 0.518799 | 0.06831511 | 0.5690459 | 0.0681801 | 0.616799 | 0.0684474
[5 empty] | 1.220581 | 0.07098253 |  |  | 0.5148049 | 0.06905767 | 0.5630655 | 0.06892119 | 0.6139418 | 0.06919139
[5 empty] | 1.201299 | 0.07174578 |  |  | 0.5095842 | 0.06980022 | 0.5643562 | 0.06966227 | 0.6095523 | 0.06993538
[5 empty] | 1.159986 | 0.07250903 |  |  | 0.5085443 | 0.07054278 | 0.5550261 | 0.07040336 | 0.6029393 | 0.07067938
[5 empty] | 1.165652 | 0.07327229 |  |  | 0.5029923 | 0.07128533 | 0.554183 | 0.07114445 | 0.5984114 | 0.07142337
[5 empty] | 1.173307 | 0.07403554 |  |  | 0.4976357 | 0.07202789 | 0.547035 | 0.07188554 | 0.5936775 | 0.07216737
[5 empty] | 1.20096 | 0.07479879 |  |  | 0.4999815 | 0.07277044 | 0.5423902 | 0.07262663 | 0.5869462 | 0.07291136
[5 empty] | 1.157623 | 0.07556205 |  |  | 0.4922373 | 0.073513 | 0.5390564 | 0.07336771 | 0.5883264 | 0.07365535
[5 empty] | 1.203305 | 0.0763253 |  |  | 0.4876102 | 0.07425555 | 0.5315417 | 0.0741088 | 0.5855266 | 0.07439935
[5 empty] | 1.150016 | 0.07708855 |  |  | 0.4840075 | 0.07499811 | 0.5343541 | 0.07484989 | 0.5744558 | 0.07514334
[5 empty] | 1.170767 | 0.0778518 |  |  | 0.4827365 | 0.07574067 | 0.5304015 | 0.07559098 | 0.5754226 | 0.07588733
[5 empty] | 1.158567 | 0.07861506 |  |  | 0.4756045 | 0.07648322 | 0.5243921 | 0.07633207 | 0.5649358 | 0.07663133
[5 empty] | 1.204427 | 0.07937831 |  |  | 0.4708188 | 0.07722578 | 0.5159336 | 0.07707315 | 0.561304 | 0.07737532
[5 empty] | 1.179356 | 0.08014156 |  |  | 0.4662866 | 0.07796833 | 0.5169343 | 0.07781424 | 0.5596361 | 0.07811931
[5 empty] | 1.211366 | 0.08090482 |  |  | 0.4651153 | 0.07871089 | 0.508802 | 0.07855533 | 0.5504408 | 0.07886331
[5 empty] | 1.144466 | 0.08166807 |  |  | 0.4602122 | 0.07945344 | 0.5079448 | 0.07929642 | 0.5486269 | 0.0796073
[5 empty] | 1.204666 | 0.08243132 |  |  | 0.4599845 | 0.080196 | 0.4996706 | 0.08003751 | 0.549403 | 0.08035129
[5 empty] | 1.226976 | 0.08319458 |  |  | 0.4547395 | 0.08093855 | 0.5006874 | 0.08077859 | 0.5439779 | 0.08109529
[5 empty] | 1.087407 | 0.08395783 |  |  | 0.4530844 | 0.08168111 | 0.4962033 | 0.08151968 | 0.5344603 | 0.08183928
[5 empty] | 1.142968 | 0.08472108 |  |  | 0.4454267 | 0.08242367 | 0.4942263 | 0.08226077 | 0.5327591 | 0.08258327
[5 empty] | 1.20567 | 0.08548433 |  |  | 0.4476736 | 0.08316622 | 0.4893642 | 0.08300186 | 0.5272828 | 0.08332727
[5 empty] | 1.134522 | 0.08624759 |  |  | 0.4416323 | 0.08390878 | 0.4827252 | 0.08374295 | 0.5307403 | 0.08407126
[5 empty] | 1.078536 | 0.08701084 |  |  | 0.4372101 | 0.08465133 | 0.4825171 | 0.08448403 | 0.5208404 | 0.08481525
[5 empty] | 1.065721 | 0.08777409 |  |  | 0.4400144 | 0.08539389 | 0.4743481 | 0.08522512 | 0.5154917 | 0.08555925
[5 empty] | 1.136087 | 0.08853735 |  |  | 0.4378524 | 0.08613644 | 0.4721261 | 0.08596621 | 0.512203 | 0.08630324
[5 empty] | 1.107644 | 0.0893006 |  |  | 0.4351314 | 0.086879 | 0.4742591 | 0.0867073 | 0.515683 | 0.08704723
[5 empty] | 1.096403 | 0.09006385 |  |  | 0.4296586 | 0.08762155 | 0.4706551 | 0.08744839 | 0.5097405 | 0.08779123
[5 empty] | 1.146373 | 0.09082711 |  |  | 0.4300415 | 0.08836411 | 0.4699221 | 0.08818947 | 0.5078841 | 0.08853522
[5 empty] | 1.163565 | 0.09159036 |  |  | 0.4229872 | 0.08910667 | 0.4687681 | 0.08893056 | 0.5090228 | 0.08927921
[5 empty] | 1.068989 | 0.09235361 |  |  | 0.4204031 | 0.08984922 | 0.460401 | 0.08967165 | 0.5044651 | 0.09002321
[5 empty] | 1.126655 | 0.09311686 |  |  | 0.4226964 | 0.09059178 | 0.4647289 | 0.09041274 | 0.5002199 | 0.0907672
[5 empty] | 1.115573 | 0.09388012 |  |  | 0.4201744 | 0.09133433 | 0.4574598 | 0.09115383 | 0.5022958 | 0.09151119
[5 empty] | 1.136753 | 0.09464337 |  |  | 0.4179444 | 0.09207689 | 0.4617017 | 0.09189491 | 0.5017017 | 0.09225519
[5 empty] | 1.086205 | 0.09540662 |  |  | 0.4193137 | 0.09281944 | 0.4567625 | 0.092636 | 0.4947462 | 0.09299918
[5 empty] | 1.02994 | 0.09616988 |  |  | 0.4199896 | 0.093562 | 0.4523503 | 0.09337709 | 0.498638 | 0.09374318
[5 empty] | 1.074967 | 0.09693313 |  |  | 0.4140793 | 0.09430455 | 0.452673 | 0.09411818 | 0.4970861 | 0.09448717
[5 empty] | 1.117297 | 0.09769638 |  |  | 0.4155902 | 0.09504711 | 0.4515387 | 0.09485927 | 0.492499 | 0.09523116
[5 empty] | 1.11494 | 0.09845964 |  |  | 0.4157295 | 0.09578967 | 0.4543553 | 0.09560035 | 0.4912855 | 0.09597516
[5 empty] | 1.076897 | 0.09922289 |  |  | 0.4183978 | 0.09653222 | 0.457823 | 0.09634144 | 0.4971464 | 0.09671915
[5 empty] | 1.134081 | 0.09998614 |  |  | 0.4170339 | 0.09727478 | 0.4529743 | 0.09708253 | 0.4934084 | 0.09746314
[5 empty] | 1.028466 | 0.1007494 |  |  | 0.4152174 | 0.09801733 | 0.4549875 | 0.09782362 | 0.4970469 | 0.09820714
[5 empty] | 1.146044 | 0.1015126 |  |  | 0.412443 | 0.09875989 | 0.4585567 | 0.09856471 | 0.4928554 | 0.09895113
[5 empty] | 1.173807 | 0.1022759 |  |  | 0.4156055 | 0.09950244 | 0.4558761 | 0.09930579 | 0.4986278 | 0.09969512
[5 empty] | 1.086749 | 0.1030392 |  |  | 0.4197996 | 0.100245 | 0.45924 | 0.1000469 | 0.4980576 | 0.1004391
[5 empty] | 1.038863 | 0.1038024 |  |  | 0.4194201 | 0.1009876 | 0.4609426 | 0.100788 | 0.4973387 | 0.1011831
[5 empty] | 1.078141 | 0.1045657 |  |  | 0.4185617 | 0.1017301 | 0.4619781 | 0.1015291 | 0.4941647 | 0.1019271
[5 empty] | 1.045576 | 0.1053289 |  |  | 0.420119 | 0.1024727 | 0.4627408 | 0.1022701 | 0.4967293 | 0.1026711
[5 empty] | 1.078161 | 0.1060922 |  |  | 0.423187 | 0.1032152 | 0.4604249 | 0.1030112 | 0.4974262 | 0.1034151
[5 empty] | 1.114889 | 0.1068554 |  |  | 0.4233602 | 0.1039578 | 0.4662245 | 0.1037523 | 0.4992492 | 0.1041591
[5 empty] | 1.133752 | 0.1076187 |  |  | 0.4236335 | 0.1047003 | 0.462134 | 0.1044934 | 0.5021919 | 0.1049031
[5 empty] | 1.063744 | 0.1083819 |  |  | 0.4235016 | 0.1054429 | 0.4663475 | 0.1052345 | 0.5066481 | 0.1056471
[5 empty] | 1.096858 | 0.1091452 |  |  | 0.4255593 | 0.1061854 | 0.4654593 | 0.1059756 | 0.5097114 | 0.1063911
[5 empty] | 1.116086 | 0.1099084 |  |  | 0.4251012 | 0.106928 | 0.4716635 | 0.1067167 | 0.5107756 | 0.1071351
[5 empty] | 1.104421 | 0.1106717 |  |  | 0.4285221 | 0.1076706 | 0.4713545 | 0.1074578 | 0.5099344 | 0.1078791
[5 empty] | 1.131857 | 0.1114349 |  |  | 0.4295167 | 0.1084131 | 0.4736264 | 0.1081989 | 0.5158814 | 0.108623
[5 empty] | 1.061385 | 0.1121982 |  |  | 0.4351799 | 0.1091557 | 0.4714734 | 0.1089399 | 0.5153105 | 0.109367
[5 empty] | 1.205999 | 0.1129614 |  |  | 0.4336062 | 0.1098982 | 0.4739898 | 0.109681 | 0.5173152 | 0.110111
[5 empty] | 1.211691 | 0.1137247 |  |  | 0.4342906 | 0.1106408 | 0.4785698 | 0.1104221 | 0.5205893 | 0.110855
[5 empty] | 1.119455 | 0.1144879 |  |  | 0.4366276 | 0.1113833 | 0.4796077 | 0.1111632 | 0.5271266 | 0.111599
[5 empty] | 1.059283 | 0.1152512 |  |  | 0.4385121 | 0.1121259 | 0.4865976 | 0.1119043 | 0.5224206 | 0.112343
[5 empty] | 1.185168 | 0.1160145 |  |  | 0.4470388 | 0.1128684 | 0.4854337 | 0.1126454 | 0.5299652 | 0.113087
[5 empty] | 1.221104 | 0.1167777 |  |  | 0.4464024 | 0.113611 | 0.4893103 | 0.1133865 | 0.534254 | 0.113831
[5 empty] | 1.120082 | 0.117541 |  |  | 0.4471977 | 0.1143536 | 0.4917217 | 0.1141276 | 0.5373808 | 0.114575
[5 empty] | 1.112096 | 0.1183042 |  |  | 0.4506194 | 0.1150961 | 0.490462 | 0.1148686 | 0.5338392 | 0.115319
[5 empty] | 1.129138 | 0.1190675 |  |  | 0.4501622 | 0.1158387 | 0.4941254 | 0.1156097 | 0.5407229 | 0.116063
[5 empty] | 1.162202 | 0.1198307 |  |  | 0.4543209 | 0.1165812 | 0.4964062 | 0.1163508 | 0.5443257 | 0.116807
[5 empty] | 1.119281 | 0.120594 |  |  | 0.4594903 | 0.1173238 | 0.5025987 | 0.1170919 | 0.5470412 | 0.117551
[5 empty] | 1.103366 | 0.1213572 |  |  | 0.463165 | 0.1180663 | 0.5011969 | 0.117833 | 0.5492633 | 0.118295
[5 empty] | 1.132451 | 0.1221205 |  |  | 0.4627398 | 0.1188089 | 0.5058952 | 0.1185741 | 0.5490855 | 0.119039
[5 empty] | 1.244599 | 0.1228837 |  |  | 0.4663591 | 0.1195514 | 0.5088437 | 0.1193152 | 0.5486601 | 0.1197829
[5 empty] | 1.137946 | 0.123647 |  |  | 0.4691253 | 0.120294 | 0.5081537 | 0.1200563 | 0.5594102 | 0.1205269
[5 empty] | 1.114497 | 0.1244102 |  |  | 0.4706422 | 0.1210366 | 0.5166293 | 0.1207973 | 0.5609407 | 0.1212709
[5 empty] | 1.129253 | 0.1251735 |  |  | 0.4737105 | 0.1217791 | 0.5137712 | 0.1215384 | 0.5640523 | 0.1220149
[5 empty] | 1.142215 | 0.1259367 |  |  | 0.4763308 | 0.1225217 | 0.5240799 | 0.1222795 | 0.5639459 | 0.1227589
[5 empty] | 1.181384 | 0.1267 |  |  | 0.4759036 | 0.1232642 | 0.5241561 | 0.1230206 | 0.570622 | 0.1235029
[5 empty] | 1.18076 | 0.1274632 |  |  | 0.4800297 | 0.1240068 | 0.5306006 | 0.1237617 | 0.5735815 | 0.1242469
[5 empty] | 1.201346 | 0.1282265 |  |  | 0.4836096 | 0.1247493 | 0.527914 | 0.1245028 | 0.5765251 | 0.1249909
[5 empty] | 1.17314 | 0.1289898 |  |  | 0.4871439 | 0.1254919 | 0.5374969 | 0.1252439 | 0.5824536 | 0.1257349
[5 empty] | 1.285144 | 0.129753 |  |  | 0.4897333 | 0.1262344 | 0.5398501 | 0.125985 | 0.5882676 | 0.1264789
[5 empty] | 1.29036 | 0.1305163 |  |  | 0.4954783 | 0.126977 | 0.5392741 | 0.1267261 | 0.587268 | 0.1272229
[5 empty] | 1.220787 | 0.1312795 |  |  | 0.4986796 | 0.1277196 | 0.5491698 | 0.1274671 | 0.5981554 | 0.1279669
[5 empty] | 1.168427 | 0.1320428 |  |  | 0.5037378 | 0.1284621 | 0.5491376 | 0.1282082 | 0.5971307 | 0.1287109
[5 empty] | 1.16428 | 0.132806 |  |  | 0.5081535 | 0.1292047 | 0.5595784 | 0.1289493 | 0.6012945 | 0.1294549
[5 empty] | 1.263348 | 0.1335693 |  |  | 0.5118274 | 0.1299472 | 0.5620928 | 0.1296904 | 0.6135475 | 0.1301989
[5 empty] | 1.161631 | 0.1343325 |  |  | 0.5183599 | 0.1306898 | 0.5673814 | 0.1304315 | 0.6132907 | 0.1309428
[5 empty] | 1.29313 | 0.1350958 |  |  | 0.5215519 | 0.1314323 | 0.5752449 | 0.1311726 | 0.6247245 | 0.1316868
[5 empty] | 1.279845 | 0.135859 |  |  | 0.5238038 | 0.1321749 | 0.579884 | 0.1319137 | 0.6279499 | 0.1324308
[5 empty] | 1.320779 | 0.1366223 |  |  | 0.5335162 | 0.1329174 | 0.5823993 | 0.1326548 | 0.6362676 | 0.1331748
[5 empty] | 1.34893 | 0.1373855 |  |  | 0.5399899 | 0.13366 | 0.5868916 | 0.1333958 | 0.6385782 | 0.1339188
[5 empty] | 1.347302 | 0.1381488 |  |  | 0.5405256 | 0.1344026 | 0.5980619 | 0.1341369 | 0.6477828 | 0.1346628
[5 empty] | 1.266176 | 0.138912 |  |  | 0.5492294 | 0.1351451 | 0.5997387 | 0.134878 | 0.6571261 | 0.1354068
[5 empty] | 1.253767 | 0.1396753 |  |  | 0.5542628 | 0.1358877 | 0.6113965 | 0.1356191 | 0.6588037 | 0.1361508
[5 empty] | 1.283044 | 0.1404385 |  |  | 0.5599029 | 0.1366302 | 0.61951 | 0.1363602 | 0.6703883 | 0.1368948
[5 empty] | 1.315976 | 0.1412018 |  |  | 0.5671266 | 0.1373728 | 0.6218541 | 0.1371013 | 0.6783523 | 0.1376388
[5 empty] | 1.401532 | 0.1419651 |  |  | 0.5749112 | 0.1381153 | 0.6319037 | 0.1378424 | 0.6838683 | 0.1383828
[5 empty] | 1.257682 | 0.1427283 |  |  | 0.5841338 | 0.1388579 | 0.6439337 | 0.1385835 | 0.6938089 | 0.1391268
[5 empty] | 1.352393 | 0.1434916 |  |  | 0.5936713 | 0.1396004 | 0.651819 | 0.1393245 | 0.7033466 | 0.1398708
[5 empty] | 1.317636 | 0.1442548 |  |  | 0.606301 | 0.140343 | 0.6632345 | 0.1400656 | 0.716854 | 0.1406148
[5 empty] | 1.294378 | 0.1450181 |  |  | 0.6109998 | 0.1410856 | 0.674555 | 0.1408067 | 0.7287035 | 0.1413588
[5 empty] | 1.44159 | 0.1457813 |  |  | 0.620045 | 0.1418281 | 0.6855554 | 0.1415478 | 0.7426679 | 0.1421027
[5 empty] | 1.32024 | 0.1465446 |  |  | 0.6352135 | 0.1425707 | 0.6929106 | 0.1422889 | 0.7506195 | 0.1428467
[5 empty] | 1.337297 | 0.1473078 |  |  | 0.6442825 | 0.1433132 | 0.7076955 | 0.14303 | 0.762531 | 0.1435907
[5 empty] | 1.495729 | 0.1480711 |  |  | 0.6520291 | 0.1440558 | 0.7143849 | 0.1437711 | 0.7772748 | 0.1443347
[5 empty] | 1.443507 | 0.1488343 |  |  | 0.6668303 | 0.1447983 | 0.7304538 | 0.1445122 | 0.7920237 | 0.1450787
[5 empty] | 1.439599 | 0.1495976 |  |  | 0.6737632 | 0.1455409 | 0.736277 | 0.1452533 | 0.80195 | 0.1458227
[5 empty] | 1.550974 | 0.1503608 |  |  | 0.688405 | 0.1462834 | 0.7559295 | 0.1459943 | 0.8201263 | 0.1465667
[5 empty] | 1.4776 | 0.1511241 |  |  | 0.7017328 | 0.147026 | 0.7690859 | 0.1467354 | 0.8364252 | 0.1473107
[5 empty] | 1.506448 | 0.1518873 |  |  | 0.7063235 | 0.1477686 | 0.7762214 | 0.1474765 | 0.8452193 | 0.1480547