## 1
Общество с ограниченной ответственностью "Инженерная геология" (ООО "ИнжГео") | [11 empty] | Общество с ограниченной ответственностью "Инженерная геология" (ООО "ИнжГео")
Юр. адрес: 117279, г. Москва, ул. Миклухо-Маклая, 36 а, этаж 5, пом. XXIII к. 76-84 | [11 empty] | Юр. адрес: 117279, г. Москва, ул. Миклухо-Маклая, 36 а, этаж 5, пом. XXIII к. 76-84 | [8 empty] | нагр |  |  | X0 | Y0 | R |  | нагр |  |  |  | X0 | Y0 | R | нагр |  |  |  | X0 | Y0 | R |  | нагр |  |  |  | X0 | Y0 | R
Телефон/факс +7 (495) 132-30-00, Адрес электронной почты inbox@inj-geo.ru | [11 empty] | Телефон/факс +7 (495) 132-30-00, Адрес электронной почты inbox@inj-geo.ru | [12 empty] | 0 | [7 empty] | 0 | [6 empty] | 0 | [7 empty] | 0
[21 empty] | девиатор | [6 empty] | девиатор | [6 empty] | девиатор | [7 empty] | девиатор
Испытательная лаборатория ООО «ИнжГео» | [11 empty] | Испытательная лаборатория ООО «ИнжГео» | [8 empty] | x0 | Угол | X | Y |  |  |  | x0 |  | Угол | X | Y |  |  | x0 |  | Угол | X | Y |  |  |  | x0 |  | Угол | X | Y
Адрес места осуществления деятельности лаборатории: г. Москва, просп. Вернадского, д. 51, стр. 1 | [11 empty] | Адрес места осуществления деятельности лаборатории: г. Москва, просп. Вернадского, д. 51, стр. 1 | [9 empty] | 0 | [7 empty] | 0 | [6 empty] | 0 | [7 empty] | 0
Телефон +7(910)4557682, E-mail: slg85@mail.ru | [11 empty] | Телефон +7(910)4557682, E-mail: slg85@mail.ru | [9 empty] | 5 | [7 empty] | 5 | [6 empty] | 5 | [7 empty] | 5
[22 empty] | 10 | [7 empty] | 10 | [6 empty] | 10 | [7 empty] | 10
[12 empty] | Протокол испытаний № 13-63/98 от 04-02-2023 | [9 empty] | 15 | [7 empty] | 15 | [6 empty] | 15 | [7 empty] | 15
[22 empty] | 20 | [7 empty] | 20 | [6 empty] | 20 | [7 empty] | 20
[12 empty] | Наименование и адрес заказчика: Переход трубопровода через р. Енисей | [9 empty] | 25 | [7 empty] | 25 | [6 empty] | 25 | [7 empty] | 25
[12 empty] | Наименование объекта: ООО Регионстрой | [9 empty] | 30 | [7 empty] | 30 | [6 empty] | 30 | [7 empty] | 30
Наименование используемого метода/методики: ГОСТ 12248.4-2020 | [11 empty] | Наименование используемого метода/методики: ГОСТ 12248.3-2020 | [9 empty] | 35 | [7 empty] | 35 | [6 empty] | 35 | [7 empty] | 35
Условия проведения испытания: температура окружающей среды (18 - 25)0С, влажность воздуха (40 - 75)% | [11 empty] | Условия проведения испытания: температура окружающей среды (18 - 25)0С, влажность воздуха (40 - 75)% | [9 empty] | 40 | [7 empty] | 40 | [6 empty] | 40 | [7 empty] | 40
[12 empty] | Дата получение объекта подлежащего испытаниям: 08-01-2023 | [9 empty] | 45 | [7 empty] | 45 | [6 empty] | 45 | [7 empty] | 45
[12 empty] | Дата испытания: 25.10.2022-19.11.2098 | [9 empty] | 50 | [7 empty] | 50 | [6 empty] | 50 | [7 empty] | 50
[22 empty] | 55 | [7 empty] | 55 | [6 empty] | 55 | [7 empty] | 55
Испытание грунтов методом трехосного сжатия | [11 empty] | Испытание грунтов методом трехосного сжатия | [9 empty] | 60 | [7 empty] | 60 | [6 empty] | 60 | [7 empty] | 60
[22 empty] | 65 | [7 empty] | 65 | [6 empty] | 65 | [7 empty] | 65
Лабораторный номер: | [6 empty] | We, д.е. = |  |  |  |  | Лабораторный номер: |  | 1133 |  |  |  | We, д.е. = | 0.609951568 |  |  | 70 | [7 empty] | 70 | [6 empty] | 70 | [7 empty] | 70
Номер скважины: | [6 empty] | ρ, г/см3 = |  |  |  |  | Номер скважины: |  | BH-042 |  |  |  | ρ, г/см3 = | 1.63 |  |  | 75 | [7 empty] | 75 | [6 empty] | 75 | [7 empty] | 75
Глубина отбора, м: | [6 empty] | ρs, г/см3 = |  |  |  |  | Глубина отбора, м: |  | 0.3 |  |  |  | ρs, г/см3 = | 2.74 |  |  | 80 | [7 empty] | 80 | [6 empty] | 80 | [7 empty] | 80
Наименование грунта: | [6 empty] | e, д.е. = |  |  |  |  | Наименование грунта: |  | Суглинок, после оттаивания текучий, легкий пылеватый |  |  |  | e, д.е. = | 1.706299 |  |  | 85 | [7 empty] | 85 | [6 empty] | 85 | [7 empty] | 85
Схема проведения опыта: | [6 empty] | IL, д.е. = |  |  |  |  | Схема проведения опыта: |  | КД |  |  |  | IL, д.е. = | 3.332 |  |  | 90 | [7 empty] | 90 | [6 empty] | 90 | [7 empty] | 90
[22 empty] | 95 | [7 empty] | 95 | [6 empty] | 95 | [7 empty] | 95
[22 empty] | 100 | [7 empty] | 100 | [6 empty] | 100 | [7 empty] | 100
Результаты испытаний | [11 empty] | Результаты испытаний | [9 empty] | 105 | [7 empty] | 105 | [6 empty] | 105 | [7 empty] | 105
[22 empty] | 110 | [7 empty] | 110 | [6 empty] | 110 | [7 empty] | 110
[22 empty] | 115 | [7 empty] | 115 | [6 empty] | 115 | [7 empty] | 115
[22 empty] | 120 | [7 empty] | 120 | [6 empty] | 120 | [7 empty] | 120
[22 empty] | 125 | [7 empty] | 125 | [6 empty] | 125 | [7 empty] | 125
[22 empty] | 130 | [7 empty] | 130 | [6 empty] | 130 | [7 empty] | 130
[22 empty] | 135 | [7 empty] | 135 | [6 empty] | 135 | [7 empty] | 135
[22 empty] | 140 | [7 empty] | 140 | [6 empty] | 140 | [7 empty] | 140
[22 empty] | 145 | [7 empty] | 145 | [6 empty] | 145 | [7 empty] | 145
[22 empty] | 150 | [7 empty] | 150 | [6 empty] | 150 | [7 empty] | 150
[22 empty] | 155 | [7 empty] | 155 | [6 empty] | 155 | [7 empty] | 155
[22 empty] | 160 | [7 empty] | 160 | [6 empty] | 160 | [7 empty] | 160
[22 empty] | 165 | [7 empty] | 165 | [6 empty] | 165 | [7 empty] | 165
[22 empty] | 170 | [7 empty] | 170 | [6 empty] | 170 | [7 empty] | 170
[22 empty] | 175 | [7 empty] | 175 | [6 empty] | 175 | [7 empty] | 175
[22 empty] | 180 | [7 empty] | 180 | [6 empty] | 180 | [7 empty] | 180
[13 empty] | Давление в камере, Мпа σ3 | Вертикальная нагрузка, Мпа σ1 | Поровое давление, Мпа u
| K0, д.е. | 0.8781307 |  |  |  |  | Коэфф. Точки | [5 empty] | 0.05 | 0.0774418 | [5 empty] | 1 | [6 empty] | σ3,кПа | σ1,кПа | u, кПа |  |  |  | 4
| q_zg, МПа | 0.04390653 | [10 empty] | 0.15 | 0.2051983 | [27 empty] | δ3, Мпа | δ1-δ3, МПа | δ1, МПа | δ1, КПа
|  |  | Модуль деформации, МПа: | [9 empty] | 0.25 | 0.3329549 | [21 empty] | С, МПа:
|  |  | Е0= |  | Точки модуля (полное напр.), МПа |  |  |  | 0.04390653 | 0.07025045 | [25 empty] | φ, град:
|  |  | E50 = |  | qf (полное напр.), МПа |  |  |  | 0.06185476 | [26 empty] | E, Мпа
|  |  | Коэф. Поперечной деформации, ϑ = | [9 empty] | Эффективные значения угла внутреннего трения и удельного сцепления ϕ', С' | [13 empty] | x | 0
[13 empty] | ϕ', град. = | 7 | [12 empty] | y |  |  |  | С, кПа | φ,°
[13 empty] | С', МПа = | 0.006
| Исполнитель: | [6 empty] | Морозов Д.С. |  |  |  |  | Исполнитель: |  |  |  |  | Морозов Д.С.
| Начальник исп. лаборатории: | [6 empty] | Семиколенова Л.Г. |  |  |  |  | Начальник исп. лаборатории: |  |  |  |  | Семиколенова Л.Г.
Лист 1 , всего листов 2 | [11 empty] | Лист 2 , всего листов 2
Частичное воспроизведение протокола испытаний без письменного разрешения ООО «ИнжГео» ЗАПРЕЩАЕТСЯ | [11 empty] | Частичное воспроизведение протокола испытаний без письменного разрешения ООО «ИнжГео» ЗАПРЕЩАЕТСЯ
[5 empty] | второй график |  | первый график | [9 empty] | К Пуассона
dev50 | epsE50 | ind | devE0 | epsE0 | dev | eps | sigma |  | dev1 | eps1 | dev2 | eps2 | dev3 | eps3 |  | Глины
0.01185476 | 0.008974146 |  |  |  | 0 | 0 |  |  | 0 | 0 | 0 | 0 | 0 | 0 |  | < 0 | 0,20-0,30
ind |  |  |  |  | 0.0009991165 | 0.0007650121 |  |  | 0.001701571 | 0.0007053622 | 0.005077399 | 0.0007331376 | 0.009363189 | 0.0007367639 |  | 0-0,25 | 0,30-0,38
2 |  |  |  |  | 0.002866045 | 0.001530024 |  |  | 0.003264244 | 0.001410724 | 0.01060399 | 0.001466275 | 0.01859707 | 0.001473528 |  | 0,25< | 0,38-0,45
E0 |  |  |  |  | 0.004468599 | 0.002295036 |  |  | 0.004 | 0.001816818 | 0.015 | 0.00231737 | 0.02565171 | 0.002210292 |  | Суглинки | 0,35-0,37
epsE0 | devE0 |  |  |  | 0.00658598 | 0.002991382 |  |  | 0.005429286 | 0.002821449 | 0.01727846 | 0.00293255 | 0.032 | 0.003059904 |  | Пески и супеси | 0,30-0,35
0.002991382 | 0.00658598 |  |  |  | 0.006603862 | 0.003825061 |  |  | 0.006307507 | 0.003526811 | 0.01945691 | 0.003665688 | 0.03359479 | 0.003683819
[5 empty] | 0.008408765 | 0.004590073 |  |  | 0.007216711 | 0.004232173 | 0.02142345 | 0.004398825 | 0.03659536 | 0.004420583
График E50 |  | График E |  |  | 0.008115005 | 0.005355085 |  |  | 0.008265465 | 0.004937536 | 0.02343566 | 0.005131963 | 0.03835195 | 0.005157347
eps | q | sigma |  |  | 0.008746787 | 0.006120097 |  |  | 0.008862333 | 0.005642898 | 0.0247511 | 0.005865101 | 0.03921263 | 0.005894111
Горизонтальная линия E50 |  | Касательная |  |  | 0.01032832 | 0.006885109 |  |  | 0.009715879 | 0.00634826 | 0.02642733 | 0.006598238 | 0.04147744 | 0.00661026
0 |  | a | b |  | 0.0108838 | 0.007650121 |  |  | 0.01033467 | 0.007053622 | 0.02759917 | 0.007106388 | 0.04307118 | 0.007367639
|  |  | 0 |  | 0.009437438 | 0.008415133 |  |  | 0.01112727 | 0.007758985 | 0.02891499 | 0.008064513 | 0.04497143 | 0.008104402
Вертикальная линия E50 |  | p1 и p2 |  |  | 0.01185476 | 0.008974146 |  |  | 0.01190224 | 0.008464347 | 0.03071101 | 0.008797651 | 0.04651598 | 0.008841166
| 0 | 0 |  |  | 0.0126165 | 0.009945157 |  |  | 0.01236815 | 0.009169709 | 0.03180696 | 0.009530788 | 0.04849467 | 0.00957793
[5 empty] | 0.01224196 | 0.01071017 |  |  | 0.01303357 | 0.009875071 | 0.03329758 | 0.01026393 | 0.05069733 | 0.01031469
Касательная линия E50 |  |  |  |  | 0.01188437 | 0.01147518 |  |  | 0.0137209 | 0.01038683 | 0.03477761 | 0.01099706 | 0.05201381 | 0.01105146
0 | 0 | Горизонтальная 1 |  |  | 0.01253879 | 0.01224019 |  |  | 0.01440666 | 0.0112858 | 0.0358418 | 0.0117302 | 0.05383393 | 0.01178822
[5 empty] | 0.01320028 | 0.01300521 |  |  | 0.01533045 | 0.01199116 | 0.0376849 | 0.01246334 | 0.05634754 | 0.01252499
Горизонтальная линия qкр |  |  |  |  | 0.0158639 | 0.01377022 |  |  | 0.01587342 | 0.01269652 | 0.03870165 | 0.01319648 | 0.05754445 | 0.01326175
Горизонтальная линия q |  | Горизонтальная 2 |  |  | 0.0165247 | 0.01453523 |  |  | 0.01682992 | 0.01340188 | 0.0401868 | 0.01392961 | 0.05981452 | 0.01399851
0 |  | 0 |  |  | 0.01617776 | 0.01530024 |  |  | 0.01759432 | 0.01410724 | 0.04143509 | 0.01466275 | 0.06194758 | 0.01473528
[5 empty] | 0.01681814 | 0.01606525 |  |  | 0.01826098 | 0.01481261 | 0.04224127 | 0.01539589 | 0.06303345 | 0.01547204
Вертикальная линия q |  |  |  |  | 0.01644088 | 0.01683027 |  |  | 0.01892425 | 0.01551797 | 0.04340009 | 0.01612903 | 0.06506199 | 0.0162088
| 0 |  |  |  | 0.01904107 | 0.01759528 |  |  | 0.01967851 | 0.01622333 | 0.04500629 | 0.01686216 | 0.06652301 | 0.01694557
[5 empty] | 0.01861375 | 0.01836029 |  |  | 0.02061811 | 0.01692869 | 0.04555462 | 0.0175953 | 0.06870636 | 0.01768233
[5 empty] | 0.01815399 | 0.0191253 |  |  | 0.02113742 | 0.01763406 | 0.04673982 | 0.01832844 | 0.07020187 | 0.0184191
[5 empty] | 0.02065685 | 0.01989031 |  |  | 0.02183079 | 0.01833942 | 0.04775664 | 0.01906158 | 0.07169938 | 0.01915586
[5 empty] | 0.02011739 | 0.02065533 |  |  | 0.0224926 | 0.01904478 | 0.04849982 | 0.01979471 | 0.07288872 | 0.01989262
[5 empty] | 0.02053067 | 0.02142034 |  |  | 0.02311719 | 0.01975014 | 0.04936411 | 0.02052785 | 0.07395973 | 0.02062939
[5 empty] | 0.02089176 | 0.02218535 |  |  | 0.02379894 | 0.0204555 | 0.05004426 | 0.02126099 | 0.07490224 | 0.02136615
[5 empty] | 0.02119571 | 0.02295036 |  |  | 0.0242322 | 0.02116087 | 0.05073501 | 0.02199413 | 0.07600608 | 0.02210292
[5 empty] | 0.02143759 | 0.02371538 |  |  | 0.02471134 | 0.02186623 | 0.05093111 | 0.02272726 | 0.0763611 | 0.02283968
[5 empty] | 0.02161246 | 0.02448039 |  |  | 0.02533072 | 0.02257159 | 0.0517273 | 0.0234604 | 0.07735712 | 0.02357644
[5 empty] | 0.02171538 | 0.0252454 |  |  | 0.0256847 | 0.02327695 | 0.05191833 | 0.02419354 | 0.07708399 | 0.02431321
[5 empty] | 0.022742 | 0.02601041 |  |  | 0.02576764 | 0.02398232 | 0.05169894 | 0.02492668 | 0.07743153 | 0.02504997
[5 empty] | 0.0217148 | 0.02677542 |  |  | 0.02607391 | 0.02468768 | 0.05196389 | 0.02565982 | 0.07818912 | 0.02578674
[5 empty] | 0.02064994 | 0.02754044 |  |  | 0.02609786 | 0.02539304 | 0.051712 | 0.02639295 | 0.07803863 | 0.0265235
[5 empty] | 0.02255102 | 0.02830545 |  |  | 0.02613403 | 0.0260984 | 0.05185235 | 0.02712609 | 0.07688939 | 0.02726026
[5 empty] | 0.02242162 | 0.02907046 |  |  | 0.02609673 | 0.02680376 | 0.05159456 | 0.02785923 | 0.0766612 | 0.02799703
[5 empty] | 0.02126533 | 0.02983547 |  |  | 0.02600248 | 0.02750913 | 0.05114825 | 0.02859237 | 0.0764739 | 0.02873379
[5 empty] | 0.02008573 | 0.03060048 |  |  | 0.02595762 | 0.02821449 | 0.05072302 | 0.0293255 | 0.0753473 | 0.02947055
[5 empty] | 0.02088641 | 0.0313655 |  |  | 0.02576847 | 0.02891985 | 0.05022851 | 0.03005864 | 0.07400122 | 0.03020732
[5 empty] | 0.01967097 | 0.03213051 |  |  | 0.02544136 | 0.02962521 | 0.04997432 | 0.03079178 | 0.07285549 | 0.03094408
[5 empty] | 0.02144299 | 0.03289552 |  |  | 0.02538261 | 0.03033058 | 0.04927007 | 0.03152492 | 0.07242993 | 0.03168085
[5 empty] | 0.02020604 | 0.03366053 |  |  | 0.02509856 | 0.03103594 | 0.04862537 | 0.03225805 | 0.07134435 | 0.03241761
[5 empty] | 0.01996374 | 0.03442554 |  |  | 0.02479554 | 0.0317413 | 0.04774984 | 0.03299119 | 0.06961858 | 0.03315437
[5 empty] | 0.02071965 | 0.03519056 |  |  | 0.02447986 | 0.03244666 | 0.04685309 | 0.03372433 | 0.06827243 | 0.03389114
[5 empty] | 0.01947737 | 0.03595557 |  |  | 0.02405787 | 0.03315203 | 0.04644475 | 0.03445747 | 0.06682573 | 0.0346279
[5 empty] | 0.01924048 | 0.03672058 |  |  | 0.02363588 | 0.03385739 | 0.04543441 | 0.0351906 | 0.0655983 | 0.03536467
[5 empty] | 0.01801257 | 0.03748559 |  |  | 0.02352023 | 0.03456275 | 0.04473171 | 0.03592374 | 0.06450996 | 0.03610143
[5 empty] | 0.01779724 | 0.03825061 |  |  | 0.02301725 | 0.03526811 | 0.04434625 | 0.03665688 | 0.06348053 | 0.03683819
[5 empty] | 0.01859806 | 0.03901562 |  |  | 0.02273325 | 0.03597347 | 0.04348766 | 0.03739002 | 0.06232982 | 0.03757496
[5 empty] | 0.01841862 | 0.03978063 |  |  | 0.02247458 | 0.03667884 | 0.04276554 | 0.03812315 | 0.06147767 | 0.03831172
[5 empty] | 0.01726252 | 0.04054564 |  |  | 0.02224755 | 0.0373842 | 0.04268951 | 0.03885629 | 0.06084389 | 0.03904848
[5 empty] | 0.01713333 | 0.04131065 |  |  | 0.0221585 | 0.03808956 | 0.04206919 | 0.03958943 | 0.0603483 | 0.03978525
[5 empty] | 0.01703466 | 0.04207567 |  |  | 0.02201376 | 0.03879492 | 0.04131419 | 0.04032257 | 0.05941072 | 0.04052201
[5 empty] | 0.01897007 | 0.04284068 |  |  | 0.02181965 | 0.03950029 | 0.04103413 | 0.0410557 | 0.05895098 | 0.04125878
[5 empty] | 0.01694316 | 0.04360569 |  |  | 0.02188249 | 0.04020565 | 0.04063862 | 0.04178884 | 0.05938889 | 0.04199554
[5 empty] | 0.01896097 | 0.0443707 |  |  | 0.02189411 | 0.04091101 | 0.04063728 | 0.04252198 | 0.05943759 | 0.0427323
[5 empty] | 0.01802872 | 0.04513571 |  |  | 0.02193454 | 0.04161637 | 0.04043973 | 0.04325512 | 0.05968211 | 0.04346907
[5 empty] | 0.01714189 | 0.04590073 |  |  | 0.02200181 | 0.04232173 | 0.04055788 | 0.04398825 | 0.06010614 | 0.04420583
[5 empty] | 0.01729578 | 0.04666574 |  |  | 0.0219941 | 0.0430271 | 0.04060102 | 0.04472139 | 0.06009379 | 0.0449426
[5 empty] | 0.0174857 | 0.04743075 |  |  | 0.0221096 | 0.04373246 | 0.04086004 | 0.04545453 | 0.06072915 | 0.04567936
[5 empty] | 0.01870694 | 0.04819576 |  |  | 0.0223465 | 0.04443782 | 0.0411246 | 0.04618767 | 0.06159633 | 0.04641612
[5 empty] | 0.01895482 | 0.04896077 |  |  | 0.02260299 | 0.04514318 | 0.04148437 | 0.0469208 | 0.06277944 | 0.04715289
[5 empty] | 0.02022462 | 0.04972579 |  |  | 0.02277726 | 0.04584855 | 0.04242901 | 0.04765394 | 0.06416259 | 0.04788965
[5 empty] | 0.01851166 | 0.0504908 |  |  | 0.02276751 | 0.04655391 | 0.04284818 | 0.04838708 | 0.06522987 | 0.04862641
[5 empty] | 0.01881123 | 0.05125581 |  |  | 0.02317192 | 0.04725927 | 0.04373153 | 0.04912022 | 0.06626539 | 0.04936318
[5 empty] | 0.02011864 | 0.05202082 |  |  | 0.02328867 | 0.04796463 | 0.04406874 | 0.04985336 | 0.06815327 | 0.05009994
[5 empty] | 0.01942919 | 0.05278584 |  |  | 0.02341597 | 0.04866999 | 0.04484945 | 0.05058649 | 0.0690776 | 0.05083671
[5 empty] | 0.02073818 | 0.05355085 |  |  | 0.02365201 | 0.04937536 | 0.04566334 | 0.05131963 | 0.07022248 | 0.05157347
[5 empty] | 0.02204091 | 0.05431586 |  |  | 0.02389496 | 0.05008072 | 0.04660007 | 0.05205277 | 0.07177203 | 0.05231023
[5 empty] | 0.02133269 | 0.05508087 |  |  | 0.02424302 | 0.05078608 | 0.04774929 | 0.05278591 | 0.07271034 | 0.053047
[5 empty] | 0.02160881 | 0.05584588 |  |  | 0.02449439 | 0.05149144 | 0.04840067 | 0.05351904 | 0.07482153 | 0.05378376
[5 empty] | 0.02086458 | 0.0566109 |  |  | 0.02474725 | 0.05219681 | 0.04914386 | 0.05425218 | 0.0752897 | 0.05452053
[5 empty] | 0.02109531 | 0.05737591 |  |  | 0.02499978 | 0.05290217 | 0.05036854 | 0.05498532 | 0.07729894 | 0.05525729
[5 empty] | 0.02129628 | 0.05814092 |  |  | 0.02535019 | 0.05360753 | 0.05076436 | 0.05571846 | 0.07823338 | 0.05599405
[5 empty] | 0.02246281 | 0.05890593 |  |  | 0.02559667 | 0.05431289 | 0.05192098 | 0.05645159 | 0.07907711 | 0.05673082
[5 empty] | 0.02259019 | 0.05967094 |  |  | 0.02583739 | 0.05501825 | 0.05232806 | 0.05718473 | 0.07971423 | 0.05746758
[5 empty] | 0.02267374 | 0.06043596 |  |  | 0.02607055 | 0.05572362 | 0.05317527 | 0.05791787 | 0.08042886 | 0.05820435
[5 empty] | 0.02370953 | 0.06120097 |  |  | 0.02619435 | 0.05642898 | 0.05365226 | 0.05865101 | 0.08140509 | 0.05894111
[5 empty] | 0.02170865 | 0.06196598 |  |  | 0.02650697 | 0.05713434 | 0.0541487 | 0.05938414 | 0.08242704 | 0.05967787
[5 empty] | 0.02170531 | 0.06273099 |  |  | 0.0265066 | 0.0578397 | 0.05425425 | 0.06011728 | 0.0821788 | 0.06041464
[5 empty] | 0.02269958 | 0.063496 |  |  | 0.02669143 | 0.05854507 | 0.05465858 | 0.06085042 | 0.08295488 | 0.0611514
[5 empty] | 0.02369155 | 0.06426102 |  |  | 0.02705965 | 0.05925043 | 0.05519834 | 0.06158356 | 0.08216785 | 0.06188816
[5 empty] | 0.02268133 | 0.06502603 |  |  | 0.02700945 | 0.05995579 | 0.05523009 | 0.06231669 | 0.0828844 | 0.06262493
[5 empty] | 0.02366903 | 0.06579104 |  |  | 0.02723903 | 0.06066115 | 0.05519848 | 0.06304983 | 0.08230023 | 0.06336169
[5 empty] | 0.02365474 | 0.06655605 |  |  | 0.0274418 | 0.06136651 | 0.05526323 | 0.06378297 | 0.08231534 | 0.06409846
[5 empty] | 0.02163856 | 0.06732107 |  |  | 0.0274436 | 0.06207188 | 0.05572422 | 0.06451611 | 0.08262972 | 0.06483522
[5 empty] | 0.02162061 | 0.06808608 |  |  | 0.02754037 | 0.06277724 | 0.05558133 | 0.06524924 | 0.08294336 | 0.06557198
[5 empty] | 0.02160099 | 0.06885109 |  |  | 0.0276368 | 0.0634826 | 0.05583445 | 0.06598238 | 0.08265625 | 0.06630875
[5 empty] | 0.02157978 | 0.0696161 |  |  | 0.02783277 | 0.06418796 | 0.05618344 | 0.06671552 | 0.08306839 | 0.06704551
[5 empty] | 0.02255711 | 0.07038111 |  |  | 0.02792816 | 0.06489333 | 0.0563282 | 0.06744866 | 0.08287976 | 0.06778228
[5 empty] | 0.02153307 | 0.07114613 |  |  | 0.02782286 | 0.06559869 | 0.0562686 | 0.06818179 | 0.08299036 | 0.06851904
[5 empty] | 0.02350776 | 0.07191114 |  |  | 0.02811674 | 0.06630405 | 0.05670453 | 0.06891493 | 0.08230018 | 0.0692558
[5 empty] | 0.02248129 | 0.07267615 |  |  | 0.0282097 | 0.06700941 | 0.05663585 | 0.06964807 | 0.08310922 | 0.06999257
[5 empty] | 0.02145376 | 0.07344116 |  |  | 0.02830161 | 0.06771477 | 0.05696246 | 0.07038121 | 0.08301746 | 0.07072933
[5 empty] | 0.02142527 | 0.07420617 |  |  | 0.02829236 | 0.06842014 | 0.05698423 | 0.07111434 | 0.0824249 | 0.07146609
[5 empty] | 0.02239593 | 0.07497119 |  |  | 0.02848183 | 0.0691255 | 0.05680104 | 0.07184748 | 0.08273153 | 0.07220286
[5 empty] | 0.02336583 | 0.0757362 |  |  | 0.02856991 | 0.06983086 | 0.05691278 | 0.07258062 | 0.08253735 | 0.07293962
[5 empty] | 0.02133509 | 0.07650121 |  |  | 0.02865648 | 0.07053622 | 0.05751931 | 0.07331376 | 0.08254233 | 0.07367639
[5 empty] | 0.02330379 | 0.07726622 |  |  | 0.02864142 | 0.07124159 | 0.05752053 | 0.0740469 | 0.08264648 | 0.07441315
[5 empty] | 0.02327206 | 0.07803123 |  |  | 0.02862461 | 0.07194695 | 0.05731631 | 0.07478003 | 0.0828498 | 0.07514991
[5 empty] | 0.02223998 | 0.07879625 |  |  | 0.02880595 | 0.07265231 | 0.05780654 | 0.07551317 | 0.08285226 | 0.07588668
[5 empty] | 0.02320766 | 0.07956126 |  |  | 0.02878531 | 0.07335767 | 0.05769108 | 0.07624631 | 0.08235386 | 0.07662344
[5 empty] | 0.02117521 | 0.08032627 |  |  | 0.02906258 | 0.07406303 | 0.05796983 | 0.07697945 | 0.0828546 | 0.07736021
[5 empty] | 0.02114273 | 0.08109128 |  |  | 0.02913764 | 0.0747684 | 0.05804266 | 0.07771258 | 0.08314846 | 0.07809697
[5 empty] | 0.02211031 | 0.0818563 |  |  | 0.02901038 | 0.07547376 | 0.05810946 | 0.07844572 | 0.08261528 | 0.07883373
[5 empty] | 0.02207631 | 0.08262131 |  |  | 0.02908067 | 0.07617912 | 0.0579701 | 0.07917886 | 0.08245427 | 0.0795705
[5 empty] | 0.02103607 | 0.08338632 |  |  | 0.02924841 | 0.07688448 | 0.05822445 | 0.079912 | 0.08256639 | 0.08030726
[5 empty] | 0.02298974 | 0.08415133 |  |  | 0.02941347 | 0.07758985 | 0.05827242 | 0.08064513 | 0.08275257 | 0.08104402
[5 empty] | 0.02093776 | 0.08491634 |  |  | 0.02947573 | 0.07829521 | 0.05831386 | 0.08137827 | 0.08261377 | 0.08178079
[5 empty] | 0.02288054 | 0.08568136 |  |  | 0.02943509 | 0.07900057 | 0.05814867 | 0.08211141 | 0.08215094 | 0.08251755
[5 empty] | 0.02181854 | 0.08644637 |  |  | 0.02939143 | 0.07970593 | 0.05837672 | 0.08284455 | 0.08176501 | 0.08325432
[5 empty] | 0.02175217 | 0.08721138 |  |  | 0.02954462 | 0.08041129 | 0.05829789 | 0.08357768 | 0.08155695 | 0.08399108
[5 empty] | 0.02168188 | 0.08797639 |  |  | 0.02959456 | 0.08111666 | 0.05831207 | 0.08431082 | 0.0818277 | 0.08472784
[5 empty] | 0.02060809 | 0.0887414 |  |  | 0.02954112 | 0.08182202 | 0.05801913 | 0.08504396 | 0.0815782 | 0.08546461
[5 empty] | 0.02253123 | 0.08950642 |  |  | 0.0296842 | 0.08252738 | 0.05821176 | 0.0857771 | 0.0811094 | 0.08620137
[5 empty] | 0.02145175 | 0.09027143 |  |  | 0.02982366 | 0.08323274 | 0.05805192 | 0.08651023 | 0.08082226 | 0.08693814
[5 empty] | 0.02237008 | 0.09103644 |  |  | 0.02965941 | 0.08393811 | 0.058137 | 0.08724337 | 0.08081771 | 0.0876749
[5 empty] | 0.02028664 | 0.09180145 |  |  | 0.02979131 | 0.08464347 | 0.0576705 | 0.08797651 | 0.08009671 | 0.08841166
[5 empty] | 0.02220187 | 0.09256646 |  |  | 0.02981926 | 0.08534883 | 0.0576559 | 0.08870965 | 0.08006021 | 0.08914843
[5 empty] | 0.0201162 | 0.09333148 |  |  | 0.02974313 | 0.08605419 | 0.0574967 | 0.08944278 | 0.07960914 | 0.08988519
[5 empty] | 0.02203006 | 0.09409649 |  |  | 0.02976282 | 0.08675955 | 0.05699638 | 0.09017592 | 0.07924447 | 0.09062196
[5 empty] | 0.0199439 | 0.0948615 |  |  | 0.0298782 | 0.08746492 | 0.05655843 | 0.09090906 | 0.07856713 | 0.09135872
[5 empty] | 0.01985813 | 0.09562651 |  |  | 0.02978916 | 0.08817028 | 0.05638634 | 0.0916422 | 0.07797808 | 0.09209548
[5 empty] | 0.0217732 | 0.09639153 |  |  | 0.02999558 | 0.08887564 | 0.05618361 | 0.09237533 | 0.07817826 | 0.09283225
[5 empty] | 0.02168954 | 0.09715654 |  |  | 0.0299972 | 0.089581 | 0.05535371 | 0.09310847 | 0.07716862 | 0.09356901
[5 empty] | 0.02160758 | 0.09792155 |  |  | 0.02978287 | 0.09028637 | 0.05480015 | 0.09384161 | 0.07725011 | 0.09430577
[5 empty] | 0.01952774 | 0.09868656 |  |  | 0.02984639 | 0.09099173 | 0.0544264 | 0.09457475 | 0.07702368 | 0.09504254
[5 empty] | 0.02045048 | 0.09945157 |  |  | 0.02988874 | 0.09169709 | 0.05403596 | 0.09530788 | 0.07629027 | 0.0957793
[5 empty] | 0.01937621 | 0.1002166 |  |  | 0.02981092 | 0.09240245 | 0.05383232 | 0.09604102 | 0.07535083 | 0.09651607
[5 empty] | 0.01930537 | 0.1009816 |  |  | 0.02971391 | 0.09310782 | 0.05321896 | 0.09677416 | 0.07540631 | 0.09725283
[5 empty] | 0.0212384 | 0.1017466 |  |  | 0.02959869 | 0.09381318 | 0.05269939 | 0.0975073 | 0.07445766 | 0.09798959
[5 empty] | 0.02117572 | 0.1025116 |  |  | 0.02926626 | 0.09451854 | 0.05207707 | 0.09824044 | 0.07460582 | 0.09872636
[5 empty] | 0.02111778 | 0.1032766 |  |  | 0.0293176 | 0.0952239 | 0.05125551 | 0.09897357 | 0.07375174 | 0.09946312
[5 empty] | 0.01906499 | 0.1040416 |  |  | 0.02895369 | 0.09592926 | 0.0510382 | 0.09970671 | 0.07349637 | 0.1001999
[5 empty] | 0.0200178 | 0.1048067 |  |  | 0.02887553 | 0.09663463 | 0.05042862 | 0.1004398 | 0.07334067 | 0.1009366
[5 empty] | 0.01997664 | 0.1055717 |  |  | 0.0286841 | 0.09733999 | 0.04993026 | 0.101173 | 0.07218556 | 0.1016734
[5 empty] | 0.01894195 | 0.1063367 |  |  | 0.02838039 | 0.09804535 | 0.04924661 | 0.1019061 | 0.07223201 | 0.1024102
[5 empty] | 0.01891414 | 0.1071017 |  |  | 0.02836538 | 0.09875071 | 0.04928117 | 0.1026393 | 0.07148096 | 0.1031469
[5 empty] | 0.01889366 | 0.1078667 |  |  | 0.02794006 | 0.09945608 | 0.04863741 | 0.1033724 | 0.07123336 | 0.1038837
[5 empty] | 0.01888094 | 0.1086317 |  |  | 0.02790542 | 0.1001614 | 0.04811884 | 0.1041055 | 0.07079016 | 0.1046205
[5 empty] | 0.01887642 | 0.1093967 |  |  | 0.02756245 | 0.1008668 | 0.04782893 | 0.1048387 | 0.0706523 | 0.1053572
[5 empty] | 0.01987701 | 0.1101617 |  |  | 0.02731213 | 0.1015722 | 0.04727119 | 0.1055718 | 0.07002073 | 0.106094
[5 empty] | 0.02087888 | 0.1109268 |  |  | 0.02695544 | 0.1022775 | 0.04734909 | 0.1063049 | 0.0696964 | 0.1068308
[5 empty] | 0.02088208 | 0.1116918 |  |  | 0.02679338 | 0.1029829 | 0.04666613 | 0.1070381 | 0.06918026 | 0.1075675
[5 empty] | 0.02088662 | 0.1124568 |  |  | 0.02652694 | 0.1036882 | 0.04672579 | 0.1077712 | 0.06887326 | 0.1083043
[5 empty] | 0.02089255 | 0.1132218 |  |  | 0.02615709 | 0.1043936 | 0.04623157 | 0.1085044 | 0.06817131 | 0.1090411
[5 empty] | 0.0188999 | 0.1139868 |  |  | 0.02608483 | 0.105099 | 0.04637049 | 0.1092375 | 0.06806545 | 0.1097778
[5 empty] | 0.01890871 | 0.1147518 |  |  | 0.02571114 | 0.1058043 | 0.04631157 | 0.1099706 | 0.06765547 | 0.1105146
[5 empty] | 0.019919 | 0.1155168 |  |  | 0.02543701 | 0.1065097 | 0.04595403 | 0.1107038 | 0.06724139 | 0.1112513
[5 empty] | 0.01993081 | 0.1162818 |  |  | 0.02526342 | 0.1072151 | 0.04599796 | 0.1114369 | 0.06652324 | 0.1119881
[5 empty] | 0.01894417 | 0.1170469 |  |  | 0.02479137 | 0.1079204 | 0.04564342 | 0.11217 | 0.06630104 | 0.1127249
[5 empty] | 0.02095912 | 0.1178119 |  |  | 0.02472184 | 0.1086258 | 0.04529049 | 0.1129032 | 0.06557481 | 0.1134616
[5 empty] | 0.01897569 | 0.1185769 |  |  | 0.02435582 | 0.1093311 | 0.04513924 | 0.1136363 | 0.06554457 | 0.1141984
[5 empty] | 0.01899392 | 0.1193419 |  |  | 0.02399429 | 0.1100365 | 0.04488976 | 0.1143695 | 0.06521034 | 0.1149352
[5 empty] | 0.02101383 | 0.1201069 |  |  | 0.02373166 | 0.1107419 | 0.04474211 | 0.1151026 | 0.06487214 | 0.1156719
[5 empty] | 0.01903546 | 0.1208719 |  |  | 0.02356199 | 0.1114472 | 0.04509637 | 0.1158357 | 0.06383 | 0.1164087
[5 empty] | 0.02105885 | 0.1216369 |  |  | 0.02338534 | 0.1121526 | 0.04445262 | 0.1165689 | 0.06318393 | 0.1171455
[5 empty] | 0.02008403 | 0.1224019 |  |  | 0.02290176 | 0.112858 | 0.04461094 | 0.117302 | 0.06353396 | 0.1178822
[5 empty] | 0.02011102 | 0.1231669 |  |  | 0.02271133 | 0.1135633 | 0.04467138 | 0.1180351 | 0.06238011 | 0.118619
[5 empty] | 0.02113987 | 0.123932 |  |  | 0.02251409 | 0.1142687 | 0.04413405 | 0.1187683 | 0.06202239 | 0.1193557
[5 empty] | 0.01917062 | 0.124697 |  |  | 0.02201011 | 0.114974 | 0.044399 | 0.1195014 | 0.06186084 | 0.1200925
[5 empty] | 0.02120328 | 0.125462 |  |  | 0.02179945 | 0.1156794 | 0.04416631 | 0.1202346 | 0.06119547 | 0.1208293
[5 empty] | 0.02123789 | 0.126227 |  |  | 0.02158216 | 0.1163848 | 0.04413606 | 0.1209677 | 0.0605263 | 0.121566
[5 empty] | 0.0192745 | 0.126992 |  |  | 0.02105832 | 0.1170901 | 0.04370832 | 0.1217008 | 0.06005335 | 0.1223028
[5 empty] | 0.02031313 | 0.127757 |  |  | 0.02082797 | 0.1177955 | 0.04388318 | 0.122434 | 0.05997665 | 0.1230396
[5 empty] | 0.02035382 | 0.128522 |  |  | 0.02039118 | 0.1185009 | 0.0433607 | 0.1231671 | 0.05929622 | 0.1237763
[5 empty] | 0.02039659 | 0.129287 |  |  | 0.02014801 | 0.1192062 | 0.04324096 | 0.1239003 | 0.05901207177 | 0.1245131
[5 empty] | 0.02144149 | 0.1300521 |  |  | 0.01979852 | 0.1199116 | 0.04342403 | 0.1246334 | 0.05862423 | 0.1252499
[5 empty] | 0.02048854 | 0.1308171 |  |  | 0.01954277 | 0.1206169 | 0.04340999 | 0.1253665 | 0.05773273 | 0.1259866
[5 empty] | 0.01953779 | 0.1315821 |  |  | 0.01898082 | 0.1213223 | 0.04279892 | 0.1260997 | 0.05733757 | 0.1267234
[5 empty] | 0.01958926 | 0.1323471 |  |  | 0.01871273 | 0.1220277 | 0.04269089 | 0.1268328 | 0.05693879 | 0.1274601
[5 empty] | 0.01964298 | 0.1331121 |  |  | 0.01823855 | 0.122733 | 0.04258598 | 0.1275659 | 0.0566364 | 0.1281969
[5 empty] | 0.021699 | 0.1338771 |  |  | 0.01785836 | 0.1234384 | 0.04258426 | 0.1282991 | 0.05563043 | 0.1289337
[5 empty] | 0.02175734 | 0.1346421 |  |  | 0.0174722 | 0.1241438 | 0.04268581 | 0.1290322 | 0.05572089 | 0.1296704
[5 empty] | 0.01981804 | 0.1354071 |  |  | 0.01728015 | 0.1248491 | 0.04269069 | 0.1297654 | 0.05500781 | 0.1304072
[5 empty] | 0.02188112 | 0.1361722 |  |  | 0.01688225 | 0.1255545 | 0.042199 | 0.1304985 | 0.05399121 | 0.131144
[5 empty] | 0.02194664 | 0.1369372 |  |  | 0.01647857 | 0.1262598 | 0.0426108 | 0.1312316 | 0.05347111 | 0.1318807
[5 empty] | 0.02001461 | 0.1377022 |  |  | 0.01606918 | 0.1269652 | 0.04202617 | 0.1319648 | 0.05344753 | 0.1326175
[5 empty] | 0.02108507 | 0.1384672 |  |  | 0.01565412 | 0.1276706 | 0.04204518 | 0.1326979 | 0.05322049 | 0.1333543
[5 empty] | 0.02015806 | 0.1392322 |  |  | 0.01513346 | 0.1283759 | 0.04226791 | 0.133431 | 0.05269001 | 0.134091
[5 empty] | 0.02023361 | 0.1399972 |  |  | 0.01470726 | 0.1290813 | 0.04199443 | 0.1341642 | 0.05145613 | 0.1348278
[5 empty] | 0.02031175 | 0.1407622 |  |  | 0.01417559 | 0.1297867 | 0.04192482 | 0.1348973 | 0.05111884 | 0.1355646
[5 empty] | 0.02039252 | 0.1415272 |  |  | 0.01393849 | 0.130492 | 0.04185916 | 0.1356305 | 0.05067819 | 0.1363013
[5 empty] | 0.02047594 | 0.1422923 |  |  | 0.01339603 | 0.1311974 | 0.04209752 | 0.1363636 | 0.05013418 | 0.1370381
[5 empty] | 0.02056206 | 0.1430573 |  |  | 0.01304828 | 0.1319027 | 0.04203998 | 0.1370967 | 0.04928684 | 0.1377748
[5 empty] | 0.0226509 | 0.1438223 |  |  | 0.01259528 | 0.1326081 | 0.0418866 | 0.1378299 | 0.0492362 | 0.1385116
[5 empty] | 0.02074251 | 0.1445873 |  |  | 0.01193711 | 0.1333135 | 0.04153747 | 0.138563 | 0.04868226 | 0.1392484
[5 empty] | 0.0228369 | 0.1453523 |  |  | 0.01147381 | 0.1340188 | 0.04139266 | 0.1392961 | 0.04822506 | 0.1399851
[5 empty] | 0.02193413 | 0.1461173 |  |  | 0.01120546 | 0.1347242 | 0.04135225 | 0.1400293 | 0.04756462 | 0.1407219
[5 empty] | 0.02103421 | 0.1468823 |  |  | 0.0106321 | 0.1354295 | 0.04161632 | 0.1407624 | 0.04670095 | 0.1414587
[5 empty] | 0.02213719 | 0.1476473 |  |  | 0.01025381 | 0.1361349 | 0.04158492 | 0.1414956 | 0.04593408 | 0.1421954
[5 empty] | 0.0222431 | 0.1484123 |  |  | 0.00957064 | 0.1368403 | 0.04135816 | 0.1422287 | 0.04596402 | 0.1429322
[5 empty] | 0.02335197 | 0.1491774 |  |  | 0.009182649 | 0.1375456 | 0.04153609 | 0.1429618 | 0.04549081 | 0.143669
[5 empty] | 0.02346383 | 0.1499424 |  |  | 0.0086899 | 0.138251 | 0.04131879 | 0.143695 | 0.04411446 | 0.1444057
[5 empty] | 0.02357872 | 0.1507074 |  |  | 0.008292453 | 0.1389564 | 0.04130634 | 0.1444281 | 0.04393498 | 0.1451425
[5 empty] | 0.02369667 | 0.1514724 |  |  | 0.007790366 | 0.1396617 | 0.04169882 | 0.1451612 | 0.04375242 | 0.1458792
[5 empty] | 0.02181771 | 0.1522374 |  |  | 0.007183701 | 0.1403671 | 0.04149629 | 0.1458944 | 0.04296677 | 0.146616