## 1
Общество с ограниченной ответственностью "Инженерная геология" (ООО "ИнжГео") | [11 empty] | Общество с ограниченной ответственностью "Инженерная геология" (ООО "ИнжГео")
Юр. адрес: 117279, г. Москва, ул. Миклухо-Маклая, 36 а, этаж 5, пом. XXIII к. 76-84 | [11 empty] | Юр. адрес: 117279, г. Москва, ул. Миклухо-Маклая, 36 а, этаж 5, пом. XXIII к. 76-84 | [8 empty] | нагр |  |  | X0 | Y0 | R |  | нагр |  |  |  | X0 | Y0 | R | нагр |  |  |  | X0 | Y0 | R |  | нагр |  |  |  | X0 | Y0 | R
Телефон/факс +7 (495) 132-30-00, Адрес электронной почты inbox@inj-geo.ru | [11 empty] | Телефон/факс +7 (495) 132-30-00, Адрес электронной почты inbox@inj-geo.ru | [12 empty] | 0 | [7 empty] | 0 | [6 empty] | 0 | [7 empty] | 0
[21 empty] | девиатор | [6 empty] | девиатор | [6 empty] | девиатор | [7 empty] | девиатор
Испытательная лаборатория ООО «ИнжГео» | [11 empty] | Испытательная лаборатория ООО «ИнжГео» | [8 empty] | x0 | Угол | X | Y |  |  |  | x0 |  | Угол | X | Y |  |  | x0 |  | Угол | X | Y |  |  |  | x0 |  | Угол | X | Y
Адрес места осуществления деятельности лаборатории: г. Москва, просп. Вернадского, д. 51, стр. 1 | [11 empty] | Адрес места осуществления деятельности лаборатории: г. Москва, просп. Вернадского, д. 51, стр. 1 | [9 empty] | 0 | [7 empty] | 0 | [6 empty] | 0 | [7 empty] | 0
Телефон +7(910)4557682, E-mail: slg85@mail.ru | [11 empty] | Телефон +7(910)4557682, E-mail: slg85@mail.ru | [9 empty] | 5 | [7 empty] | 5 | [6 empty] | 5 | [7 empty] | 5
[22 empty] | 10 | [7 empty] | 10 | [6 empty] | 10 | [7 empty] | 10
[12 empty] | Протокол испытаний № 13-63/101 от 07-02-2023 | [9 empty] | 15 | [7 empty] | 15 | [6 empty] | 15 | [7 empty] | 15
[22 empty] | 20 | [7 empty] | 20 | [6 empty] | 20 | [7 empty] | 20
[12 empty] | Наименование и адрес заказчика: Переход трубопровода через р. Енисей | [9 empty] | 25 | [7 empty] | 25 | [6 empty] | 25 | [7 empty] | 25
[12 empty] | Наименование объекта: ООО Регионстрой | [9 empty] | 30 | [7 empty] | 30 | [6 empty] | 30 | [7 empty] | 30
Наименование используемого метода/методики: ГОСТ 12248.4-2020 | [11 empty] | Наименование используемого метода/методики: ГОСТ 12248.3-2020 | [9 empty] | 35 | [7 empty] | 35 | [6 empty] | 35 | [7 empty] | 35
Условия проведения испытания: температура окружающей среды (18 - 25)0С, влажность воздуха (40 - 75)% | [11 empty] | Условия проведения испытания: температура окружающей среды (18 - 25)0С, влажность воздуха (40 - 75)% | [9 empty] | 40 | [7 empty] | 40 | [6 empty] | 40 | [7 empty] | 40
[12 empty] | Дата получение объекта подлежащего испытаниям: 11-01-2023 | [9 empty] | 45 | [7 empty] | 45 | [6 empty] | 45 | [7 empty] | 45
[12 empty] | Дата испытания: 25.10.2022-19.11.2101 | [9 empty] | 50 | [7 empty] | 50 | [6 empty] | 50 | [7 empty] | 50
[22 empty] | 55 | [7 empty] | 55 | [6 empty] | 55 | [7 empty] | 55
Испытание грунтов методом трехосного сжатия | [11 empty] | Испытание грунтов методом трехосного сжатия | [9 empty] | 60 | [7 empty] | 60 | [6 empty] | 60 | [7 empty] | 60
[22 empty] | 65 | [7 empty] | 65 | [6 empty] | 65 | [7 empty] | 65
Лабораторный номер: | [6 empty] | We, д.е. = |  |  |  |  | Лабораторный номер: |  | 1136 |  |  |  | We, д.е. = | 0.728941684 |  |  | 70 | [7 empty] | 70 | [6 empty] | 70 | [7 empty] | 70
Номер скважины: | [6 empty] | ρ, г/см3 = |  |  |  |  | Номер скважины: |  | BH-043 |  |  |  | ρ, г/см3 = | 1.5 |  |  | 75 | [7 empty] | 75 | [6 empty] | 75 | [7 empty] | 75
Глубина отбора, м: | [6 empty] | ρs, г/см3 = |  |  |  |  | Глубина отбора, м: |  | 2.7 |  |  |  | ρs, г/см3 = | 2.7 |  |  | 80 | [7 empty] | 80 | [6 empty] | 80 | [7 empty] | 80
Наименование грунта: | [6 empty] | e, д.е. = |  |  |  |  | Наименование грунта: |  | Суглинок, после оттаивания текучий, тяжелый песчанистый |  |  |  | e, д.е. = | 2.112095 |  |  | 85 | [7 empty] | 85 | [6 empty] | 85 | [7 empty] | 85
Схема проведения опыта: | [6 empty] | IL, д.е. = |  |  |  |  | Схема проведения опыта: |  | КД |  |  |  | IL, д.е. = | 3.702 |  |  | 90 | [7 empty] | 90 | [6 empty] | 90 | [7 empty] | 90
[22 empty] | 95 | [7 empty] | 95 | [6 empty] | 95 | [7 empty] | 95
[22 empty] | 100 | [7 empty] | 100 | [6 empty] | 100 | [7 empty] | 100
Результаты испытаний | [11 empty] | Результаты испытаний | [9 empty] | 105 | [7 empty] | 105 | [6 empty] | 105 | [7 empty] | 105
[22 empty] | 110 | [7 empty] | 110 | [6 empty] | 110 | [7 empty] | 110
[22 empty] | 115 | [7 empty] | 115 | [6 empty] | 115 | [7 empty] | 115
[22 empty] | 120 | [7 empty] | 120 | [6 empty] | 120 | [7 empty] | 120
[22 empty] | 125 | [7 empty] | 125 | [6 empty] | 125 | [7 empty] | 125
[22 empty] | 130 | [7 empty] | 130 | [6 empty] | 130 | [7 empty] | 130
[22 empty] | 135 | [7 empty] | 135 | [6 empty] | 135 | [7 empty] | 135
[22 empty] | 140 | [7 empty] | 140 | [6 empty] | 140 | [7 empty] | 140
[22 empty] | 145 | [7 empty] | 145 | [6 empty] | 145 | [7 empty] | 145
[22 empty] | 150 | [7 empty] | 150 | [6 empty] | 150 | [7 empty] | 150
[22 empty] | 155 | [7 empty] | 155 | [6 empty] | 155 | [7 empty] | 155
[22 empty] | 160 | [7 empty] | 160 | [6 empty] | 160 | [7 empty] | 160
[22 empty] | 165 | [7 empty] | 165 | [6 empty] | 165 | [7 empty] | 165
[22 empty] | 170 | [7 empty] | 170 | [6 empty] | 170 | [7 empty] | 170
[22 empty] | 175 | [7 empty] | 175 | [6 empty] | 175 | [7 empty] | 175
[22 empty] | 180 | [7 empty] | 180 | [6 empty] | 180 | [7 empty] | 180
[13 empty] | Давление в камере, Мпа σ3 | Вертикальная нагрузка, Мпа σ1 | Поровое давление, Мпа u
| K0, д.е. | 0.7750489 |  |  |  |  | Коэфф. Точки | [5 empty] | 1 | 1.618197 | [5 empty] | 1 | [6 empty] | σ3,кПа | σ1,кПа | u, кПа |  |  |  | 4
| q_zg, МПа | 0.7750489 | [10 empty] | 1.1 | 1.776246 | [27 empty] | δ3, Мпа | δ1-δ3, МПа | δ1, МПа | δ1, КПа
|  |  | Модуль деформации, МПа: | [9 empty] | 1.2 | 1.934294 | [21 empty] | С, МПа:
|  |  | Е0= |  | Точки модуля (полное напр.), МПа |  |  |  | 0.7750489 | 1.240078 | [25 empty] | φ, град:
|  |  | E50 = |  | qf (полное напр.), МПа |  |  |  | 1.837053 | [26 empty] | E, Мпа
|  |  | Коэф. Поперечной деформации, ϑ = | [9 empty] | Эффективные значения угла внутреннего трения и удельного сцепления ϕ', С' | [13 empty] | x | 0
[13 empty] | ϕ', град. = | 13 | [12 empty] | y |  |  |  | С, кПа | φ,°
[13 empty] | С', МПа = | 0.015
| Исполнитель: | [6 empty] | Морозов Д.С. |  |  |  |  | Исполнитель: |  |  |  |  | Морозов Д.С.
| Начальник исп. лаборатории: | [6 empty] | Семиколенова Л.Г. |  |  |  |  | Начальник исп. лаборатории: |  |  |  |  | Семиколенова Л.Г.
Лист 1 , всего листов 2 | [11 empty] | Лист 2 , всего листов 2
Частичное воспроизведение протокола испытаний без письменного разрешения ООО «ИнжГео» ЗАПРЕЩАЕТСЯ | [11 empty] | Частичное воспроизведение протокола испытаний без письменного разрешения ООО «ИнжГео» ЗАПРЕЩАЕТСЯ
[5 empty] | второй график |  | первый график | [9 empty] | К Пуассона
dev50 | epsE50 | ind | devE0 | epsE0 | dev | eps | sigma |  | dev1 | eps1 | dev2 | eps2 | dev3 | eps3 |  | Глины
0.8370529 | 0.009817196 |  |  |  | 0 | 0 |  |  | 0 | 0 | 0 | 0 | 0 | 0 |  | < 0 | 0,20-0,30
ind |  |  |  |  | 0.05343338 | 0.0007539581 |  |  | 0.147 | 0.001034435 | 0.1448188 | 0.0007370292 | 0.177 | 0.001017601 |  | 0-0,25 | 0,30-0,38
2 |  |  |  |  | 0.2320417 | 0.001507916 |  |  | 0.1803604 | 0.00147331 | 0.2548258 | 0.001474058 | 0.2190465 | 0.00147277 |  | 0,25< | 0,38-0,45
E0 |  |  |  |  | 0.202 | 0.002261874 |  |  | 0.2397941 | 0.002209965 | 0.295 | 0.001965821 | 0.2889411 | 0.002209155 |  | Суглинки | 0,35-0,37
epsE0 | devE0 |  |  |  | 0.4650294 | 0.003272399 |  |  | 0.2848059 | 0.00294662 | 0.3174396 | 0.002948117 | 0.3374565 | 0.00294554 |  | Пески и супеси | 0,30-0,35
0.003272399 | 0.4650294 |  |  |  | 0.4088622 | 0.00376979 |  |  | 0.3090987 | 0.003625198 | 0.3381228 | 0.003755304 | 0.3671469 | 0.003517977
[5 empty] | 0.4211409 | 0.004523748 |  |  | 0.3252412 | 0.004419931 | 0.3434175 | 0.004422175 | 0.3827039 | 0.00441831
График E50 |  | График E |  |  | 0.4874171 | 0.005277706 |  |  | 0.3379584 | 0.005156586 | 0.3607896 | 0.005159204 | 0.4034254 | 0.005154695
eps | q | sigma |  |  | 0.5535543 | 0.006031665 |  |  | 0.3498513 | 0.005893241 | 0.3720806 | 0.005896233 | 0.4163366 | 0.00589108
Горизонтальная линия E50 |  | Касательная |  |  | 0.6404159 | 0.006785623 |  |  | 0.367424 | 0.006629896 | 0.3840811 | 0.006633263 | 0.4382427 | 0.006627465
0 |  | a | b |  | 0.6128657 | 0.007539581 |  |  | 0.3790807 | 0.007366551 | 0.3949819 | 0.007370292 | 0.452349 | 0.00736385
|  |  | 0 |  | 0.6717671 | 0.008293539 |  |  | 0.3877256 | 0.008103206 | 0.4013737 | 0.008107321 | 0.462861 | 0.008100235
Вертикальная линия E50 |  | p1 и p2 |  |  | 0.6499837 | 0.009047497 |  |  | 0.4015629 | 0.008839861 | 0.4187472 | 0.00884435 | 0.4813839 | 0.00883662
| 0 | 0 |  |  | 0.8370529 | 0.009817196 |  |  | 0.4126968 | 0.009576516 | 0.4269933 | 0.009581379 | 0.4974229 | 0.009573005
[5 empty] | 0.8248033 | 0.01055541 |  |  | 0.4277316 | 0.01031317 | 0.4355025 | 0.01031841 | 0.5124836 | 0.01030939
Касательная линия E50 |  |  |  |  | 0.8954962 | 0.01130937 |  |  | 0.4387714 | 0.01104983 | 0.4474656 | 0.01105544 | 0.520271 | 0.01104578
0 | 0 | Горизонтальная 1 |  |  | 0.8323877 | 0.01206333 |  |  | 0.4500205 | 0.01178648 | 0.4599735 | 0.01179247 | 0.5368907 | 0.01178216
[5 empty] | 0.8664081 | 0.01281729 |  |  | 0.461683 | 0.01252314 | 0.4698167 | 0.0125295 | 0.5473479 | 0.01251855
Горизонтальная линия qкр |  |  |  |  | 0.9554875 | 0.01357125 |  |  | 0.4695631 | 0.01325979 | 0.480086 | 0.01326653 | 0.5572478 | 0.01325493
Горизонтальная линия q |  | Горизонтальная 2 |  |  | 0.986556 | 0.0143252 |  |  | 0.478165 | 0.01399645 | 0.4904722 | 0.01400355 | 0.567796 | 0.01399132
0 |  | 0 |  |  | 0.9535437 | 0.01507916 |  |  | 0.4906931 | 0.0147331 | 0.505466 | 0.01474058 | 0.5804975 | 0.0147277
[5 empty] | 1.074381 | 0.01583312 |  |  | 0.5000513 | 0.01546976 | 0.5128581 | 0.01547761 | 0.5919579 | 0.01546409
Вертикальная линия q |  |  |  |  | 0.9809973 | 0.01658708 |  |  | 0.506044 | 0.01620641 | 0.5247392 | 0.01621464 | 0.6058823 | 0.01620047
| 0 |  |  |  | 1.010323 | 0.01734104 |  |  | 0.5114754 | 0.01694307 | 0.5299002 | 0.01695167 | 0.6137762 | 0.01693686
[5 empty] | 1.116289 | 0.01809499 |  |  | 0.5249496 | 0.01767972 | 0.5386316 | 0.0176887 | 0.6207448 | 0.01767324
[5 empty] | 1.175825 | 0.01884895 |  |  | 0.5322709 | 0.01841638 | 0.5469242 | 0.01842573 | 0.6274934 | 0.01840963
[5 empty] | 1.09386 | 0.01960291 |  |  | 0.5340434 | 0.01915303 | 0.5573689 | 0.01916276 | 0.6410275 | 0.01914601
[5 empty] | 1.217326 | 0.02035687 |  |  | 0.5437714 | 0.01988969 | 0.5692562 | 0.01989979 | 0.6453522 | 0.0198824
[5 empty] | 1.197152 | 0.02111083 |  |  | 0.5502591 | 0.02062634 | 0.577377 | 0.02063682 | 0.6575729 | 0.02061878
[5 empty] | 1.262268 | 0.02186478 |  |  | 0.5586106 | 0.021363 | 0.5859219 | 0.02137385 | 0.661895 | 0.02135517
[5 empty] | 1.357605 | 0.02261874 |  |  | 0.5623302 | 0.02209965 | 0.5908817 | 0.02211088 | 0.6708237 | 0.02209155
[5 empty] | 1.275092 | 0.0233727 |  |  | 0.5665221 | 0.02283631 | 0.5990471 | 0.0228479 | 0.6721644 | 0.02282794
[5 empty] | 1.28266 | 0.02412666 |  |  | 0.5711905 | 0.02357296 | 0.6076088 | 0.02358493 | 0.6831224 | 0.02356432
[5 empty] | 1.380239 | 0.02488062 |  |  | 0.5779395 | 0.02430962 | 0.6137577 | 0.02432196 | 0.683303 | 0.02430071
[5 empty] | 1.355758 | 0.02563457 |  |  | 0.5843735 | 0.02504627 | 0.6206843 | 0.02505899 | 0.6955115 | 0.02503709
[5 empty] | 1.492149 | 0.02638853 |  |  | 0.5850965 | 0.02578293 | 0.6245795 | 0.02579602 | 0.6968533 | 0.02577348
[5 empty] | 1.451341 | 0.02714249 |  |  | 0.5880128 | 0.02651958 | 0.630634 | 0.02653305 | 0.7033336 | 0.02650986
[5 empty] | 1.446264 | 0.02789645 |  |  | 0.5917266 | 0.02725624 | 0.6361384 | 0.02727008 | 0.7067578 | 0.02724625
[5 empty] | 1.472849 | 0.02865041 |  |  | 0.5981421 | 0.02799289 | 0.6396836 | 0.02800711 | 0.7062312 | 0.02798263
[5 empty] | 1.525025 | 0.02940436 |  |  | 0.6005635 | 0.02872955 | 0.6472603 | 0.02874414 | 0.7146592 | 0.02871902
[5 empty] | 1.493723 | 0.03015832 |  |  | 0.601395 | 0.0294662 | 0.6489591 | 0.02948117 | 0.713647 | 0.0294554
[5 empty] | 1.500872 | 0.03091228 |  |  | 0.6076408 | 0.03020286 | 0.6554709 | 0.0302182 | 0.7216 | 0.03019179
[5 empty] | 1.501404 | 0.03166624 |  |  | 0.6092051 | 0.03093951 | 0.6581863 | 0.03095523 | 0.7205234 | 0.03092817
[5 empty] | 1.546247 | 0.0324202 |  |  | 0.6086922 | 0.03167617 | 0.6591961 | 0.03169225 | 0.7214227 | 0.03166456
[5 empty] | 1.497333 | 0.03317415 |  |  | 0.6081061 | 0.03241282 | 0.662391 | 0.03242928 | 0.724603 | 0.03240094
[5 empty] | 1.559591 | 0.03392811 |  |  | 0.6150512 | 0.03314948 | 0.6671617 | 0.03316631 | 0.7262699 | 0.03313733
[5 empty] | 1.532951 | 0.03468207 |  |  | 0.6119315 | 0.03388613 | 0.667799 | 0.03390334 | 0.7271284 | 0.03387371
[5 empty] | 1.600344 | 0.03543603 |  |  | 0.6112514 | 0.03462279 | 0.6716937 | 0.03464037 | 0.7321841 | 0.0346101
[5 empty] | 1.674106 | 0.03618999 |  |  | 0.612915 | 0.03535944 | 0.6727363 | 0.0353774 | 0.7288422 | 0.03534648
[5 empty] | 1.656049 | 0.03694395 |  |  | 0.6181974 | 0.0360961 | 0.6762456 | 0.03611443 | 0.7342938 | 0.03608287
[5 empty] | 1.529373 | 0.0376979 |  |  | 0.6181814 | 0.03683275 | 0.6703242 | 0.03685146 | 0.7325775 | 0.03681925
[5 empty] | 1.584961 | 0.03845186 |  |  | 0.6139803 | 0.03756941 | 0.6715698 | 0.03758849 | 0.7338091 | 0.03755564
[5 empty] | 1.612848 | 0.03920582 |  |  | 0.6160579 | 0.03830607 | 0.6702444 | 0.03832552 | 0.7315162 | 0.03829202
[5 empty] | 1.591065 | 0.03995978 |  |  | 0.6110385 | 0.03904272 | 0.6722749 | 0.03906255 | 0.7295281 | 0.03902841
[5 empty] | 1.629647 | 0.04071374 |  |  | 0.6082465 | 0.03977938 | 0.6706879 | 0.03979958 | 0.7236738 | 0.03976479
[5 empty] | 1.581627 | 0.04146769 |  |  | 0.6103063 | 0.04051603 | 0.6638102 | 0.0405366 | 0.7205827 | 0.04050118
[5 empty] | 1.556039 | 0.04222165 |  |  | 0.6034423 | 0.04125269 | 0.6593684 | 0.04127363 | 0.7185839 | 0.04123756
[5 empty] | 1.528915 | 0.04297561 |  |  | 0.6001789 | 0.04198934 | 0.6575894 | 0.04201066 | 0.7177067 | 0.04197395
[5 empty] | 1.610289 | 0.04372957 |  |  | 0.6016405 | 0.042726 | 0.6519998 | 0.04274769 | 0.7077802 | 0.04271033
[5 empty] | 1.493195 | 0.04448353 |  |  | 0.5975515 | 0.04346265 | 0.6480263 | 0.04348472 | 0.7047337 | 0.04344672
[5 empty] | 1.595666 | 0.04523748 |  |  | 0.5888362 | 0.04419931 | 0.6442957 | 0.04422175 | 0.6986963 | 0.0441831
[5 empty] | 1.486735 | 0.04599144 |  |  | 0.585719 | 0.04493596 | 0.6412346 | 0.04495878 | 0.6977974 | 0.04491949
[5 empty] | 1.473436 | 0.0467454 |  |  | 0.5810244 | 0.04567262 | 0.6387699 | 0.04569581 | 0.6886661 | 0.04565587
[5 empty] | 1.451802 | 0.04749936 |  |  | 0.5770767 | 0.04640927 | 0.6325281 | 0.04643284 | 0.6876316 | 0.04639226
[5 empty] | 1.461866 | 0.04825332 |  |  | 0.5711004 | 0.04714593 | 0.6247361 | 0.04716987 | 0.6808231 | 0.04712864
[5 empty] | 1.576662 | 0.04900727 |  |  | 0.5624197 | 0.04788258 | 0.6214206 | 0.0479069 | 0.6691698 | 0.04786503
[5 empty] | 1.459223 | 0.04976123 |  |  | 0.5617591 | 0.04861924 | 0.6116083 | 0.04864393 | 0.666201 | 0.04860141
[5 empty] | 1.474583 | 0.05051519 |  |  | 0.552543 | 0.04935589 | 0.6058258 | 0.04938095 | 0.6566458 | 0.0493378
[5 empty] | 1.536775 | 0.05126915 |  |  | 0.5466958 | 0.05009255 | 0.6023999 | 0.05011798 | 0.6500335 | 0.05007418
[5 empty] | 1.409833 | 0.05202311 |  |  | 0.5426419 | 0.0508292 | 0.5949574 | 0.05085501 | 0.6448933 | 0.05081057
[5 empty] | 1.421789 | 0.05277706 |  |  | 0.5377056 | 0.05156586 | 0.582425 | 0.05159204 | 0.6386544 | 0.05154695
[5 empty] | 1.393677 | 0.05353102 |  |  | 0.5300113 | 0.05230251 | 0.5785293 | 0.05232907 | 0.626246 | 0.05228334
[5 empty] | 1.530531 | 0.05428498 |  |  | 0.5226835 | 0.05303917 | 0.5708971 | 0.0530661 | 0.6227973 | 0.05301972
[5 empty] | 1.488384 | 0.05503894 |  |  | 0.5191465 | 0.05377582 | 0.5646551 | 0.05380313 | 0.6144375 | 0.05375611
[5 empty] | 1.448269 | 0.0557929 |  |  | 0.5137247 | 0.05451248 | 0.5557301 | 0.05454016 | 0.6083958 | 0.05449249
[5 empty] | 1.44122 | 0.05654686 |  |  | 0.5020425 | 0.05524913 | 0.5504487 | 0.05527719 | 0.6021015 | 0.05522888
[5 empty] | 1.39227 | 0.05730081 |  |  | 0.4984243 | 0.05598579 | 0.5479377 | 0.05601422 | 0.5912838 | 0.05596526
[5 empty] | 1.372453 | 0.05805477 |  |  | 0.4949945 | 0.05672244 | 0.5381237 | 0.05675125 | 0.5807718 | 0.05670165
[5 empty] | 1.453801 | 0.05880873 |  |  | 0.4843774 | 0.0574591 | 0.5311336 | 0.05748828 | 0.5786948 | 0.05743803
[5 empty] | 1.321349 | 0.05956269 |  |  | 0.4816975 | 0.05819575 | 0.523594 | 0.0582253 | 0.5692819 | 0.05817442
[5 empty] | 1.45313 | 0.06031665 |  |  | 0.4752792 | 0.05893241 | 0.5167317 | 0.05896233 | 0.5663625 | 0.0589108
[5 empty] | 1.307176 | 0.0610706 |  |  | 0.4713468 | 0.05966906 | 0.5135733 | 0.05969936 | 0.5586657 | 0.05964719
[5 empty] | 1.369522 | 0.06182456 |  |  | 0.4653247 | 0.06040572 | 0.5065457 | 0.06043639 | 0.5537207 | 0.06038357
[5 empty] | 1.384201 | 0.06257852 |  |  | 0.4579374 | 0.06114237 | 0.4988754 | 0.06117342 | 0.5444567 | 0.06111996
[5 empty] | 1.387246 | 0.06333248 |  |  | 0.4532091 | 0.06187903 | 0.4957893 | 0.06191045 | 0.537903 | 0.06185634
[5 empty] | 1.30369 | 0.06408644 |  |  | 0.4491644 | 0.06261568 | 0.489114 | 0.06264748 | 0.5356887 | 0.06259273
[5 empty] | 1.303568 | 0.06484039 |  |  | 0.4473275 | 0.06335234 | 0.4888763 | 0.06338451 | 0.5256431 | 0.06332911
[5 empty] | 1.316912 | 0.06559435 |  |  | 0.4428229 | 0.06408899 | 0.4825028 | 0.06412154 | 0.5277953 | 0.0640655
[5 empty] | 1.375689 | 0.06634831 |  |  | 0.4384268 | 0.06482565 | 0.4817668 | 0.06485857 | 0.5185162 | 0.06480188
[5 empty] | 1.29746 | 0.06710227 |  |  | 0.4345327 | 0.0655623 | 0.4736322 | 0.0655956 | 0.5123389 | 0.06553827
[5 empty] | 1.234149 | 0.06785623 |  |  | 0.4289878 | 0.06629896 | 0.4689417 | 0.06633263 | 0.512901 | 0.06627465
[5 empty] | 1.288764 | 0.06861018 |  |  | 0.4290989 | 0.06703561 | 0.4711029 | 0.06706965 | 0.5103107 | 0.06701104
[5 empty] | 1.298318 | 0.06936414 |  |  | 0.4236728 | 0.06777227 | 0.4640232 | 0.06780668 | 0.501276 | 0.06774742
[5 empty] | 1.350821 | 0.0701181 |  |  | 0.4185162 | 0.06850892 | 0.4574099 | 0.06854371 | 0.497105 | 0.06848381
[5 empty] | 1.267282 | 0.07087206 |  |  | 0.4163359 | 0.06924558 | 0.4554706 | 0.06928074 | 0.4913058 | 0.06922019
[5 empty] | 1.312713 | 0.07162602 |  |  | 0.4133386 | 0.06998223 | 0.4539127 | 0.07001777 | 0.4924864 | 0.06995658
[5 empty] | 1.290124 | 0.07237997 |  |  | 0.4118312 | 0.07071889 | 0.4458435 | 0.0707548 | 0.487155 | 0.07069296
[5 empty] | 1.285525 | 0.07313393 |  |  | 0.4072204 | 0.07145554 | 0.4453706 | 0.07149183 | 0.4839197 | 0.07142935
[5 empty] | 1.324927 | 0.07388789 |  |  | 0.4034129 | 0.0721922 | 0.4427013 | 0.07222886 | 0.4785885 | 0.07216573
[5 empty] | 1.221341 | 0.07464185 |  |  | 0.4003156 | 0.07292885 | 0.4347432 | 0.07296589 | 0.4736694 | 0.07290212
[5 empty] | 1.189776 | 0.07539581 |  |  | 0.3961352 | 0.07366551 | 0.4308036 | 0.07370292 | 0.4666707 | 0.0736385
[5 empty] | 1.189243 | 0.07614976 |  |  | 0.3897785 | 0.07440216 | 0.4248899 | 0.07443995 | 0.4612003 | 0.07437489
[5 empty] | 1.253754 | 0.07690372 |  |  | 0.3862523 | 0.07513882 | 0.4245097 | 0.07517698 | 0.4604664 | 0.07511127
[5 empty] | 1.197318 | 0.07765768 |  |  | 0.3831632 | 0.07587548 | 0.4208703 | 0.075914 | 0.4551771 | 0.07584766
[5 empty] | 1.211945 | 0.07841164 |  |  | 0.3837182 | 0.07661213 | 0.4181791 | 0.07665103 | 0.4529404 | 0.07658404
[5 empty] | 1.162647 | 0.0791656 |  |  | 0.3748239 | 0.07734879 | 0.4086437 | 0.07738806 | 0.4456644 | 0.07732043
[5 empty] | 1.154433 | 0.07991956 |  |  | 0.3724872 | 0.07808544 | 0.4114714 | 0.07812509 | 0.4451572 | 0.07805681
[5 empty] | 1.210315 | 0.08067351 |  |  | 0.3693147 | 0.0788221 | 0.4041697 | 0.07886212 | 0.4395268 | 0.0787932
[5 empty] | 1.250302 | 0.08142747 |  |  | 0.3689133 | 0.07955875 | 0.3991459 | 0.07959915 | 0.4346815 | 0.07952958
[5 empty] | 1.274405 | 0.08218143 |  |  | 0.3639898 | 0.08029541 | 0.3952076 | 0.08033618 | 0.4340291 | 0.08026597
[5 empty] | 1.241635 | 0.08293539 |  |  | 0.3635509 | 0.08103206 | 0.3954622 | 0.08107321 | 0.428478 | 0.08100235
[5 empty] | 1.285002 | 0.08368935 |  |  | 0.3552033 | 0.08176872 | 0.3874171 | 0.08181024 | 0.421236 | 0.08173874
[5 empty] | 1.241517 | 0.0844433 |  |  | 0.3543539 | 0.08250537 | 0.3897797 | 0.08254727 | 0.4230113 | 0.08247512
[5 empty] | 1.166189 | 0.08519726 |  |  | 0.3529095 | 0.08324203 | 0.3853575 | 0.0832843 | 0.4130121 | 0.08321151
[5 empty] | 1.172031 | 0.08595122 |  |  | 0.3516767 | 0.08397868 | 0.3809579 | 0.08402133 | 0.4099463 | 0.08394789
[5 empty] | 1.247051 | 0.08670518 |  |  | 0.3496623 | 0.08471534 | 0.3801883 | 0.08475836 | 0.408322 | 0.08468428
[5 empty] | 1.18926 | 0.08745914 |  |  | 0.3416732 | 0.08545199 | 0.3763563 | 0.08549538 | 0.4084474 | 0.08542066
[5 empty] | 1.17067 | 0.08821309 |  |  | 0.3408161 | 0.08618865 | 0.3718691 | 0.08623241 | 0.4048305 | 0.08615705
[5 empty] | 1.11529 | 0.08896705 |  |  | 0.3403978 | 0.0869253 | 0.3703342 | 0.08696944 | 0.3979794 | 0.08689343
[5 empty] | 1.087131 | 0.08972101 |  |  | 0.339525 | 0.08766196 | 0.3692592 | 0.08770647 | 0.3977022 | 0.08762982
[5 empty] | 1.091203 | 0.09047497 |  |  | 0.3384045 | 0.08839861 | 0.3671513 | 0.0884435 | 0.394707 | 0.0883662
[5 empty] | 1.219517 | 0.09122893 |  |  | 0.3330431 | 0.08913527 | 0.3671181 | 0.08918053 | 0.3938019 | 0.08910259
[5 empty] | 1.083084 | 0.09198288 |  |  | 0.3351476 | 0.08987192 | 0.3615669 | 0.08991756 | 0.3919949 | 0.08983897
[5 empty] | 1.189913 | 0.09273684 |  |  | 0.3320246 | 0.09060858 | 0.3608053 | 0.09065459 | 0.3887941 | 0.09057536
[5 empty] | 1.207016 | 0.0934908 |  |  | 0.3319811 | 0.09134523 | 0.3596406 | 0.09139162 | 0.3885076 | 0.09131174
[5 empty] | 1.074402 | 0.09424476 |  |  | 0.3255237 | 0.09208189 | 0.3589803 | 0.09212865 | 0.3873436 | 0.09204813
[5 empty] | 1.239083 | 0.09499872 |  |  | 0.3275592 | 0.09281854 | 0.3579317 | 0.09286568 | 0.38631 | 0.09278451
[5 empty] | 1.155068 | 0.09575267 |  |  | 0.3295944 | 0.0935552 | 0.3539025 | 0.09360271 | 0.385215 | 0.0935209
[5 empty] | 1.204369 | 0.09650663 |  |  | 0.3248361 | 0.09429185 | 0.3569999 | 0.09433973 | 0.3877666 | 0.09425728
[5 empty] | 1.168995 | 0.09726059 |  |  | 0.329091 | 0.09502851 | 0.3551314 | 0.09507676 | 0.3866729 | 0.09499367
[5 empty] | 1.123948 | 0.09801455 |  |  | 0.3236599 | 0.09576516 | 0.3584977 | 0.09581379 | 0.387335 | 0.09573005
[5 empty] | 1.16414 | 0.09876851 |  |  | 0.3269864 | 0.09650182 | 0.3589369 | 0.09655082 | 0.3852857 | 0.09646644
[5 empty] | 1.147542 | 0.09952246 |  |  | 0.3264509 | 0.09723847 | 0.3548277 | 0.09728785 | 0.3827016 | 0.09720282
[5 empty] | 1.212145 | 0.1002764 |  |  | 0.3264488 | 0.09797513 | 0.3559647 | 0.09802488 | 0.3830769 | 0.09793921
[5 empty] | 1.238942 | 0.1010304 |  |  | 0.3270749 | 0.09871178 | 0.3606426 | 0.09876191 | 0.3874056 | 0.09867559
[5 empty] | 1.145927 | 0.1017843 |  |  | 0.3305244 | 0.09944844 | 0.3571559 | 0.09949894 | 0.3912818 | 0.09941198
[5 empty] | 1.134091 | 0.1025383 |  |  | 0.3283923 | 0.1001851 | 0.3554992 | 0.100236 | 0.3922997 | 0.1001484
[5 empty] | 1.115427 | 0.1032923 |  |  | 0.3292737 | 0.1009217 | 0.3601671 | 0.100973 | 0.3890534 | 0.1008847
[5 empty] | 1.122927 | 0.1040462 |  |  | 0.3296637 | 0.1016584 | 0.3580542 | 0.10171 | 0.3922369 | 0.1016211
[5 empty] | 1.188584 | 0.1048002 |  |  | 0.3327574 | 0.1023951 | 0.365155 | 0.1024471 | 0.3893444 | 0.1023575
[5 empty] | 1.159391 | 0.1055541 |  |  | 0.3339497 | 0.1031317 | 0.3629642 | 0.1031841 | 0.3936699 | 0.1030939
[5 empty] | 1.16434 | 0.1063081 |  |  | 0.3326359 | 0.1038684 | 0.3630764 | 0.1039211 | 0.3916076 | 0.1038303
[5 empty] | 1.133423 | 0.107062 |  |  | 0.3372109 | 0.104605 | 0.369086 | 0.1046581 | 0.3938515 | 0.1045667
[5 empty] | 1.219634 | 0.107816 |  |  | 0.3390698 | 0.1053417 | 0.3666878 | 0.1053952 | 0.3954958 | 0.1053031
[5 empty] | 1.251964 | 0.10857 |  |  | 0.3388077 | 0.1060783 | 0.3666763 | 0.1061322 | 0.4040346 | 0.1060394
[5 empty] | 1.209406 | 0.1093239 |  |  | 0.3379197 | 0.106815 | 0.3745462 | 0.1068692 | 0.4040619 | 0.1067758
[5 empty] | 1.096952 | 0.1100779 |  |  | 0.3397008 | 0.1075516 | 0.3714918 | 0.1076063 | 0.4071718 | 0.1075122
[5 empty] | 1.245596 | 0.1108318 |  |  | 0.3457461 | 0.1082883 | 0.376808 | 0.1083433 | 0.4087585 | 0.1082486
[5 empty] | 1.22433 | 0.1115858 |  |  | 0.3441506 | 0.109025 | 0.3784892 | 0.1090803 | 0.4100161 | 0.108985
[5 empty] | 1.161146 | 0.1123398 |  |  | 0.3490095 | 0.1097616 | 0.3790301 | 0.1098173 | 0.4093386 | 0.1097214
[5 empty] | 1.138036 | 0.1130937 |  |  | 0.3502179 | 0.1104983 | 0.3779252 | 0.1105544 | 0.4132202 | 0.1104578
[5 empty] | 1.153994 | 0.1138477 |  |  | 0.3501706 | 0.1112349 | 0.3815692 | 0.1112914 | 0.417955 | 0.1111941
[5 empty] | 1.133011 | 0.1146016 |  |  | 0.353463 | 0.1119716 | 0.3871565 | 0.1120284 | 0.416537 | 0.1119305
[5 empty] | 1.277081 | 0.1153556 |  |  | 0.3535899 | 0.1127082 | 0.3867818 | 0.1127655 | 0.4166603 | 0.1126669
[5 empty] | 1.160196 | 0.1161095 |  |  | 0.3586465 | 0.1134449 | 0.3927398 | 0.1135025 | 0.4242191 | 0.1134033
[5 empty] | 1.271348 | 0.1168635 |  |  | 0.3599279 | 0.1141815 | 0.3909249 | 0.1142395 | 0.4239075 | 0.1141397
[5 empty] | 1.223529 | 0.1176175 |  |  | 0.3598291 | 0.1149182 | 0.3933318 | 0.1149766 | 0.4273195 | 0.1148761
[5 empty] | 1.222733 | 0.1183714 |  |  | 0.3661452 | 0.1156549 | 0.395455 | 0.1157136 | 0.4312493 | 0.1156124
[5 empty] | 1.222952 | 0.1191254 |  |  | 0.3654712 | 0.1163915 | 0.4026892 | 0.1164506 | 0.431591 | 0.1163488
[5 empty] | 1.159179 | 0.1198793 |  |  | 0.3692023 | 0.1171282 | 0.4050289 | 0.1171876 | 0.4360386 | 0.1170852
[5 empty] | 1.252405 | 0.1206333 |  |  | 0.3707334 | 0.1178648 | 0.4058687 | 0.1179247 | 0.4349862 | 0.1178216
[5 empty] | 1.249695 | 0.1213872 |  |  | 0.3714053 | 0.1186015 | 0.408454 | 0.1186617 | 0.4394828 | 0.118558
[5 empty] | 1.295194 | 0.1221412 |  |  | 0.3732141 | 0.1193381 | 0.4055902 | 0.1193987 | 0.445543 | 0.1192944
[5 empty] | 1.249905 | 0.1228952 |  |  | 0.3766638 | 0.1200748 | 0.4115815 | 0.1201358 | 0.4481715 | 0.1200308
[5 empty] | 1.216831 | 0.1236491 |  |  | 0.3816549 | 0.1208114 | 0.4120285 | 0.1208728 | 0.4521689 | 0.1207671
[5 empty] | 1.168971 | 0.1244031 |  |  | 0.3828882 | 0.1215481 | 0.4186318 | 0.1216098 | 0.4550361 | 0.1215035
[5 empty] | 1.178327 | 0.125157 |  |  | 0.3860641 | 0.1222847 | 0.420392 | 0.1223468 | 0.4588737 | 0.1222399
[5 empty] | 1.2859 | 0.125911 |  |  | 0.3867835 | 0.1230214 | 0.4242098 | 0.1230839 | 0.4617826 | 0.1229763
[5 empty] | 1.221691 | 0.126665 |  |  | 0.3925467 | 0.1237581 | 0.4260858 | 0.1238209 | 0.4651634 | 0.1237127
[5 empty] | 1.2697 | 0.1274189 |  |  | 0.3974545 | 0.1244947 | 0.4277206 | 0.1245579 | 0.4704169 | 0.1244491
[5 empty] | 1.267928 | 0.1281729 |  |  | 0.3968076 | 0.1252314 | 0.4343149 | 0.125295 | 0.4715439 | 0.1251855
[5 empty] | 1.324378 | 0.1289268 |  |  | 0.4032064 | 0.125968 | 0.4408693 | 0.126032 | 0.4782451 | 0.1259218
[5 empty] | 1.257048 | 0.1296808 |  |  | 0.4034516 | 0.1267047 | 0.4452845 | 0.126769 | 0.4774213 | 0.1266582
[5 empty] | 1.316941 | 0.1304347 |  |  | 0.4094438 | 0.1274413 | 0.4460611 | 0.127506 | 0.4857732 | 0.1273946
[5 empty] | 1.347057 | 0.1311887 |  |  | 0.4137837 | 0.128178 | 0.4504996 | 0.1282431 | 0.4872015 | 0.128131
[5 empty] | 1.218397 | 0.1319427 |  |  | 0.4170719 | 0.1289146 | 0.4575008 | 0.1289801 | 0.4981071 | 0.1288674
[5 empty] | 1.365963 | 0.1326966 |  |  | 0.422709 | 0.1296513 | 0.4584653 | 0.1297171 | 0.4967906 | 0.1296038
[5 empty] | 1.232754 | 0.1334506 |  |  | 0.4251955 | 0.130388 | 0.4653936 | 0.1304542 | 0.5038528 | 0.1303401
[5 empty] | 1.385772 | 0.1342045 |  |  | 0.4338321 | 0.1311246 | 0.4713866 | 0.1311912 | 0.5108945 | 0.1310765
[5 empty] | 1.250019 | 0.1349585 |  |  | 0.4348195 | 0.1318613 | 0.4784447 | 0.1319282 | 0.5170163 | 0.1318129
[5 empty] | 1.256494 | 0.1357125 |  |  | 0.4403582 | 0.1325979 | 0.4799686 | 0.1326653 | 0.5202192 | 0.1325493
[5 empty] | 1.282199 | 0.1364664 |  |  | 0.446849 | 0.1333346 | 0.4888592 | 0.1334023 | 0.5263038 | 0.1332857
[5 empty] | 1.374425 | 0.1372204 |  |  | 0.4484803 | 0.1340712 | 0.494928 | 0.1341393 | 0.5354955 | 0.1340221
[5 empty] | 1.378404 | 0.1379743 |  |  | 0.4550098 | 0.1348079 | 0.5020415 | 0.1348763 | 0.5439828 | 0.1347585
[5 empty] | 1.334102 | 0.1387283 |  |  | 0.4647158 | 0.1355445 | 0.5036763 | 0.1356134 | 0.5504398 | 0.1354948
[5 empty] | 1.299486 | 0.1394822 |  |  | 0.4699768 | 0.1362812 | 0.5135086 | 0.1363504 | 0.5565408 | 0.1362312
[5 empty] | 1.407525 | 0.1402362 |  |  | 0.4756711 | 0.1370178 | 0.524315 | 0.1370874 | 0.5679599 | 0.1369676
[5 empty] | 1.350186 | 0.1409902 |  |  | 0.4832773 | 0.1377545 | 0.5339718 | 0.1378245 | 0.5741713 | 0.137704
[5 empty] | 1.392436 | 0.1417441 |  |  | 0.4951736 | 0.1384912 | 0.5382556 | 0.1385615 | 0.5822492 | 0.1384404
[5 empty] | 1.369242 | 0.1424981 |  |  | 0.5025386 | 0.1392278 | 0.5476427 | 0.1392985 | 0.5924678 | 0.1391768
[5 empty] | 1.489573 | 0.143252 |  |  | 0.5104506 | 0.1399645 | 0.5565096 | 0.1400355 | 0.6081013 | 0.1399132
[5 empty] | 1.422395 | 0.144006 |  |  | 0.5207881 | 0.1407011 | 0.5700327 | 0.1407726 | 0.6158239 | 0.1406495
[5 empty] | 1.468676 | 0.1447599 |  |  | 0.5293294 | 0.1414378 | 0.5776885 | 0.1415096 | 0.6256096 | 0.1413859
[5 empty] | 1.446383 | 0.1455139 |  |  | 0.542153 | 0.1421744 | 0.5923533 | 0.1422466 | 0.6388329 | 0.1421223
[5 empty] | 1.565484 | 0.1462679 |  |  | 0.5503373 | 0.1429111 | 0.6006036 | 0.1429837 | 0.6554677 | 0.1428587
[5 empty] | 1.495946 | 0.1470218 |  |  | 0.5586607 | 0.1436477 | 0.6107159 | 0.1437207 | 0.6615884 | 0.1435951
[5 empty] | 1.461738 | 0.1477758 |  |  | 0.5684016 | 0.1443844 | 0.6222666 | 0.1444577 | 0.674069 | 0.1443315
[5 empty] | 1.496825 | 0.1485297 |  |  | 0.5781385 | 0.1451211 | 0.6317321 | 0.1451947 | 0.6906839 | 0.1450678
[5 empty] | 1.638176 | 0.1492837 |  |  | 0.5944496 | 0.1458577 | 0.6501888 | 0.1459318 | 0.7059071 | 0.1458042
[5 empty] | 1.585757 | 0.1500377 |  |  | 0.6013136 | 0.1465944 | 0.6557132 | 0.1466688 | 0.7124129 | 0.1465406