## 1
Общество с ограниченной ответственностью "Инженерная геология" (ООО "ИнжГео") | [11 empty] | Общество с ограниченной ответственностью "Инженерная геология" (ООО "ИнжГео")
Юр. адрес: 117279, г. Москва, ул. Миклухо-Маклая, 36 а, этаж 5, пом. XXIII к. 76-84 | [11 empty] | Юр. адрес: 117279, г. Москва, ул. Миклухо-Маклая, 36 а, этаж 5, пом. XXIII к. 76-84 | [8 empty] | нагр |  |  | X0 | Y0 | R |  | нагр |  |  |  | X0 | Y0 | R | нагр |  |  |  | X0 | Y0 | R |  | нагр |  |  |  | X0 | Y0 | R
Телефон/факс +7 (495) 132-30-00, Адрес электронной почты inbox@inj-geo.ru | [11 empty] | Телефон/факс +7 (495) 132-30-00, Адрес электронной почты inbox@inj-geo.ru | [12 empty] | 0 | [7 empty] | 0 | [6 empty] | 0 | [7 empty] | 0
[21 empty] | девиатор | [6 empty] | девиатор | [6 empty] | девиатор | [7 empty] | девиатор
Испытательная лаборатория ООО «ИнжГео» | [11 empty] | Испытательная лаборатория ООО «ИнжГео» | [8 empty] | x0 | Угол | X | Y |  |  |  | x0 |  | Угол | X | Y |  |  | x0 |  | Угол | X | Y |  |  |  | x0 |  | Угол | X | Y
Адрес места осуществления деятельности лаборатории: г. Москва, просп. Вернадского, д. 51, стр. 1 | [11 empty] | Адрес места осуществления деятельности лаборатории: г. Москва, просп. Вернадского, д. 51, стр. 1 | [9 empty] | 0 | [7 empty] | 0 | [6 empty] | 0 | [7 empty] | 0
Телефон +7(910)4557682, E-mail: slg85@mail.ru | [11 empty] | Телефон +7(910)4557682, E-mail: slg85@mail.ru | [9 empty] | 5 | [7 empty] | 5 | [6 empty] | 5 | [7 empty] | 5
[22 empty] | 10 | [7 empty] | 10 | [6 empty] | 10 | [7 empty] | 10
[12 empty] | Протокол испытаний № 13-63/102 от 08-02-2023 | [9 empty] | 15 | [7 empty] | 15 | [6 empty] | 15 | [7 empty] | 15
[22 empty] | 20 | [7 empty] | 20 | [6 empty] | 20 | [7 empty] | 20
[12 empty] | Наименование и адрес заказчика: Переход трубопровода через р. Енисей | [9 empty] | 25 | [7 empty] | 25 | [6 empty] | 25 | [7 empty] | 25
[12 empty] | Наименование объекта: ООО Регионстрой | [9 empty] | 30 | [7 empty] | 30 | [6 empty] | 30 | [7 empty] | 30
Наименование используемого метода/методики: ГОСТ 12248.4-2020 | [11 empty] | Наименование используемого метода/методики: ГОСТ 12248.3-2020 | [9 empty] | 35 | [7 empty] | 35 | [6 empty] | 35 | [7 empty] | 35
Условия проведения испытания: температура окружающей среды (18 - 25)0С, влажность воздуха (40 - 75)% | [11 empty] | Условия проведения испытания: температура окружающей среды (18 - 25)0С, влажность воздуха (40 - 75)% | [9 empty] | 40 | [7 empty] | 40 | [6 empty] | 40 | [7 empty] | 40
[12 empty] | Дата получение объекта подлежащего испытаниям: 12-01-2023 | [9 empty] | 45 | [7 empty] | 45 | [6 empty] | 45 | [7 empty] | 45
[12 empty] | Дата испытания: 25.10.2022-19.11.2102 | [9 empty] | 50 | [7 empty] | 50 | [6 empty] | 50 | [7 empty] | 50
[22 empty] | 55 | [7 empty] | 55 | [6 empty] | 55 | [7 empty] | 55
Испытание грунтов методом трехосного сжатия | [11 empty] | Испытание грунтов методом трехосного сжатия | [9 empty] | 60 | [7 empty] | 60 | [6 empty] | 60 | [7 empty] | 60
[22 empty] | 65 | [7 empty] | 65 | [6 empty] | 65 | [7 empty] | 65
Лабораторный номер: | [6 empty] | We, д.е. = |  |  |  |  | Лабораторный номер: |  | 1137 |  |  |  | We, д.е. = | 0.519650726 |  |  | 70 | [7 empty] | 70 | [6 empty] | 70 | [7 empty] | 70
Номер скважины: | [6 empty] | ρ, г/см3 = |  |  |  |  | Номер скважины: |  | BH-044 |  |  |  | ρ, г/см3 = | 1.52 |  |  | 75 | [7 empty] | 75 | [6 empty] | 75 | [7 empty] | 75
Глубина отбора, м: | [6 empty] | ρs, г/см3 = |  |  |  |  | Глубина отбора, м: |  | 0.9 |  |  |  | ρs, г/см3 = | 2.73 |  |  | 80 | [7 empty] | 80 | [6 empty] | 80 | [7 empty] | 80
Наименование грунта: | [6 empty] | e, д.е. = |  |  |  |  | Наименование грунта: |  | Суглинок, после оттаивания текучий, легкий песчанистый |  |  |  | e, д.е. = | 1.729373 |  |  | 85 | [7 empty] | 85 | [6 empty] | 85 | [7 empty] | 85
Схема проведения опыта: | [6 empty] | IL, д.е. = |  |  |  |  | Схема проведения опыта: |  | КД |  |  |  | IL, д.е. = | 2.509 |  |  | 90 | [7 empty] | 90 | [6 empty] | 90 | [7 empty] | 90
[22 empty] | 95 | [7 empty] | 95 | [6 empty] | 95 | [7 empty] | 95
[22 empty] | 100 | [7 empty] | 100 | [6 empty] | 100 | [7 empty] | 100
Результаты испытаний | [11 empty] | Результаты испытаний | [9 empty] | 105 | [7 empty] | 105 | [6 empty] | 105 | [7 empty] | 105
[22 empty] | 110 | [7 empty] | 110 | [6 empty] | 110 | [7 empty] | 110
[22 empty] | 115 | [7 empty] | 115 | [6 empty] | 115 | [7 empty] | 115
[22 empty] | 120 | [7 empty] | 120 | [6 empty] | 120 | [7 empty] | 120
[22 empty] | 125 | [7 empty] | 125 | [6 empty] | 125 | [7 empty] | 125
[22 empty] | 130 | [7 empty] | 130 | [6 empty] | 130 | [7 empty] | 130
[22 empty] | 135 | [7 empty] | 135 | [6 empty] | 135 | [7 empty] | 135
[22 empty] | 140 | [7 empty] | 140 | [6 empty] | 140 | [7 empty] | 140
[22 empty] | 145 | [7 empty] | 145 | [6 empty] | 145 | [7 empty] | 145
[22 empty] | 150 | [7 empty] | 150 | [6 empty] | 150 | [7 empty] | 150
[22 empty] | 155 | [7 empty] | 155 | [6 empty] | 155 | [7 empty] | 155
[22 empty] | 160 | [7 empty] | 160 | [6 empty] | 160 | [7 empty] | 160
[22 empty] | 165 | [7 empty] | 165 | [6 empty] | 165 | [7 empty] | 165
[22 empty] | 170 | [7 empty] | 170 | [6 empty] | 170 | [7 empty] | 170
[22 empty] | 175 | [7 empty] | 175 | [6 empty] | 175 | [7 empty] | 175
[22 empty] | 180 | [7 empty] | 180 | [6 empty] | 180 | [7 empty] | 180
[13 empty] | Давление в камере, Мпа σ3 | Вертикальная нагрузка, Мпа σ1 | Поровое давление, Мпа u
| K0, д.е. | 0.8781307 |  |  |  |  | Коэфф. Точки | [5 empty] | 0.05 | 0.07518121 | [5 empty] | 1 | [6 empty] | σ3,кПа | σ1,кПа | u, кПа |  |  |  | 4
| q_zg, МПа | 0.04390653 | [10 empty] | 0.15 | 0.2029378 | [27 empty] | δ3, Мпа | δ1-δ3, МПа | δ1, МПа | δ1, КПа
|  |  | Модуль деформации, МПа: | [9 empty] | 0.25 | 0.3306943 | [21 empty] | С, МПа:
|  |  | Е0= |  | Точки модуля (полное напр.), МПа |  |  |  | 0.04390653 | 0.07025045 | [25 empty] | φ, град:
|  |  | E50 = |  | qf (полное напр.), МПа |  |  |  | 0.06185476 | [26 empty] | E, Мпа
|  |  | Коэф. Поперечной деформации, ϑ = | [9 empty] | Эффективные значения угла внутреннего трения и удельного сцепления ϕ', С' | [13 empty] | x | 0
[13 empty] | ϕ', град. = | 7 | [12 empty] | y |  |  |  | С, кПа | φ,°
[13 empty] | С', МПа = | 0.005
| Исполнитель: | [6 empty] | Морозов Д.С. |  |  |  |  | Исполнитель: |  |  |  |  | Морозов Д.С.
| Начальник исп. лаборатории: | [6 empty] | Семиколенова Л.Г. |  |  |  |  | Начальник исп. лаборатории: |  |  |  |  | Семиколенова Л.Г.
Лист 1 , всего листов 2 | [11 empty] | Лист 2 , всего листов 2
Частичное воспроизведение протокола испытаний без письменного разрешения ООО «ИнжГео» ЗАПРЕЩАЕТСЯ | [11 empty] | Частичное воспроизведение протокола испытаний без письменного разрешения ООО «ИнжГео» ЗАПРЕЩАЕТСЯ
[5 empty] | второй график |  | первый график | [9 empty] | К Пуассона
dev50 | epsE50 | ind | devE0 | epsE0 | dev | eps | sigma |  | dev1 | eps1 | dev2 | eps2 | dev3 | eps3 |  | Глины
0.01185476 | 0.009401486 |  |  |  | 0 | 0 |  |  | 0 | 0 | 0 | 0 | 0 | 0 |  | < 0 | 0,20-0,30
ind |  |  |  |  | 0.001938659 | 0.0007766831 |  |  | 0.001861305 | 0.0007848577 | 0.00562661 | 0.000743084 | 0.008604876 | 0.0007728236 |  | 0-0,25 | 0,30-0,38
2 |  |  |  |  | 0.001757006 | 0.001553366 |  |  | 0.003812547 | 0.001569715 | 0.01123975 | 0.001486168 | 0.01768665 | 0.001545647 |  | 0,25< | 0,38-0,45
E0 |  |  |  |  | 0.004334729 | 0.002330049 |  |  | 0.005443803 | 0.002354573 | 0.016 | 0.002328236 | 0.02453635 | 0.002318471 |  | Суглинки | 0,35-0,37
epsE0 | devE0 |  |  |  | 0.00658598 | 0.003133829 |  |  | 0.007 | 0.003330833 | 0.0179231 | 0.002972336 | 0.03 | 0.003172222 |  | Пески и супеси | 0,30-0,35
0.003133829 | 0.00658598 |  |  |  | 0.006467253 | 0.003883416 |  |  | 0.007708194 | 0.003924288 | 0.02029504 | 0.00371542 | 0.03218933 | 0.003864118
[5 empty] | 0.007260845 | 0.004660099 |  |  | 0.008534845 | 0.004709146 | 0.02240974 | 0.004458504 | 0.03416939 | 0.004636942
График E50 |  | График E |  |  | 0.00795629 | 0.005436782 |  |  | 0.009058183 | 0.005494004 | 0.02365094 | 0.005201588 | 0.03631666 | 0.005409765
eps | q | sigma |  |  | 0.009577373 | 0.006213465 |  |  | 0.009902051 | 0.006278861 | 0.02520242 | 0.005944672 | 0.03765204 | 0.006182589
Горизонтальная линия E50 |  | Касательная |  |  | 0.009147881 | 0.006990148 |  |  | 0.01049029 | 0.007063719 | 0.02646888 | 0.006419355 | 0.04034715 | 0.007110562
0 |  | a | b |  | 0.009691602 | 0.007766831 |  |  | 0.01084675 | 0.007848577 | 0.02798757 | 0.00743084 | 0.0414871 | 0.007728236
|  |  | 0 |  | 0.01123232 | 0.008543515 |  |  | 0.01149527 | 0.008633434 | 0.02912335 | 0.008173923 | 0.04334633 | 0.00850106
Вертикальная линия E50 |  | p1 и p2 |  |  | 0.01185476 | 0.009401486 |  |  | 0.01205969 | 0.009418292 | 0.03055395 | 0.008917007 | 0.04515805 | 0.009273884
| 0 | 0 |  |  | 0.01239135 | 0.01009688 |  |  | 0.01259061 | 0.009985051 | 0.03187497 | 0.009660091 | 0.04730991 | 0.01004671
[5 empty] | 0.01201826 | 0.01087356 |  |  | 0.01331153 | 0.01098801 | 0.03318201 | 0.01040318 | 0.04898956 | 0.01081953
Касательная линия E50 |  |  |  |  | 0.01266866 | 0.01165025 |  |  | 0.01399593 | 0.01177287 | 0.03437068 | 0.01114626 | 0.05148466 | 0.01159235
0 | 0 | Горизонтальная 1 |  |  | 0.01333671 | 0.01242693 |  |  | 0.01480906 | 0.01255772 | 0.0356366 | 0.01188934 | 0.05288285 | 0.01236518
[5 empty] | 0.01501658 | 0.01320361 |  |  | 0.01554345 | 0.01334258 | 0.03697536 | 0.01263243 | 0.05527178 | 0.013138
Горизонтальная линия qкр |  |  |  |  | 0.01370241 | 0.0139803 |  |  | 0.01609167 | 0.01412744 | 0.03808258 | 0.01337551 | 0.0573391 | 0.01391083
Горизонтальная линия q |  | Горизонтальная 2 |  |  | 0.01638838 | 0.01475698 |  |  | 0.01694625 | 0.0149123 | 0.03955385 | 0.0141186 | 0.05917248 | 0.01468365
0 |  | 0 |  |  | 0.01506865 | 0.01553366 |  |  | 0.01759974 | 0.01569715 | 0.04058479 | 0.01486168 | 0.06065954 | 0.01545647
[5 empty] | 0.01773738 | 0.01631035 |  |  | 0.0183447 | 0.01648201 | 0.04147101 | 0.01560476 | 0.06258796 | 0.0162293
Вертикальная линия q |  |  |  |  | 0.01738872 | 0.01708703 |  |  | 0.01927367 | 0.01726687 | 0.04250811 | 0.01634785 | 0.06474537 | 0.01700212
| 0 |  |  |  | 0.01901685 | 0.01786371 |  |  | 0.0197792 | 0.01805173 | 0.04349169 | 0.01709093 | 0.06621943 | 0.01777494
[5 empty] | 0.01961593 | 0.0186404 |  |  | 0.02045384 | 0.01883658 | 0.04461737 | 0.01783401 | 0.06789778 | 0.01854777
[5 empty] | 0.01818011 | 0.01941708 |  |  | 0.02119012 | 0.01962144 | 0.04538075 | 0.0185771 | 0.06946809 | 0.01932059
[5 empty] | 0.01870356 | 0.02019376 |  |  | 0.02188061 | 0.0204063 | 0.04647743 | 0.01932018 | 0.070918 | 0.02009341
[5 empty] | 0.02118043 | 0.02097044 |  |  | 0.02221785 | 0.02119116 | 0.04680303 | 0.02006327 | 0.07193515 | 0.02086624
[5 empty] | 0.0206049 | 0.02174713 |  |  | 0.02269438 | 0.02197601 | 0.04755315 | 0.02080635 | 0.07270721 | 0.02163906
[5 empty] | 0.02197112 | 0.02252381 |  |  | 0.02330276 | 0.02276087 | 0.0484234 | 0.02154943 | 0.07402182 | 0.02241189
[5 empty] | 0.02227326 | 0.02330049 |  |  | 0.02363553 | 0.02354573 | 0.04860939 | 0.02229252 | 0.07436664 | 0.02318471
[5 empty] | 0.02150547 | 0.02407718 |  |  | 0.02388524 | 0.02433059 | 0.04930671 | 0.0230356 | 0.0749293 | 0.02395753
[5 empty] | 0.02066192 | 0.02485386 |  |  | 0.02404444 | 0.02511545 | 0.04921099 | 0.02377869 | 0.07559747 | 0.02473036
[5 empty] | 0.02073677 | 0.02563054 |  |  | 0.02410567 | 0.0259003 | 0.04981782 | 0.02452177 | 0.0756588 | 0.02550318
[5 empty] | 0.02073328 | 0.02640723 |  |  | 0.02397887 | 0.02668516 | 0.05002281 | 0.02526485 | 0.07591986 | 0.026276
[5 empty] | 0.02168287 | 0.02718391 |  |  | 0.02379006 | 0.02747002 | 0.04981992 | 0.02600794 | 0.07532634 | 0.02704883
[5 empty] | 0.02159253 | 0.02796059 |  |  | 0.02374647 | 0.02825488 | 0.04950096 | 0.02675102 | 0.07479232 | 0.02782165
[5 empty] | 0.02246651 | 0.02873728 |  |  | 0.02365521 | 0.02903973 | 0.0492743 | 0.02749411 | 0.07443019 | 0.02859447
[5 empty] | 0.02130906 | 0.02951396 |  |  | 0.02332335 | 0.02982459 | 0.04935044 | 0.02823719 | 0.07405232 | 0.0293673
[5 empty] | 0.02112444 | 0.03029064 |  |  | 0.02315799 | 0.03060945 | 0.04843988 | 0.02898027 | 0.07317108 | 0.03014012
[5 empty] | 0.0219169 | 0.03106733 |  |  | 0.02286622 | 0.03139431 | 0.04825312 | 0.02972336 | 0.07239885 | 0.03091295
[5 empty] | 0.0206907 | 0.03184401 |  |  | 0.02235512 | 0.03217916 | 0.04790066 | 0.03046644 | 0.07174801 | 0.03168577
[5 empty] | 0.02145009 | 0.03262069 |  |  | 0.02223179 | 0.03296402 | 0.046893 | 0.03120953 | 0.07093092 | 0.03245859
[5 empty] | 0.02119932 | 0.03339738 |  |  | 0.02170332 | 0.03374888 | 0.04664064 | 0.03195261 | 0.06955997 | 0.03323142
[5 empty] | 0.02094265 | 0.03417406 |  |  | 0.02137679 | 0.03453374 | 0.04595408 | 0.03269569 | 0.06874753 | 0.03400424
[5 empty] | 0.01968434 | 0.03495074 |  |  | 0.02105929 | 0.0353186 | 0.04504381 | 0.03343878 | 0.06800598 | 0.03477706
[5 empty] | 0.02042863 | 0.03572742 |  |  | 0.02095792 | 0.03610345 | 0.04442034 | 0.03418186 | 0.06674768 | 0.03554989
[5 empty] | 0.01917978 | 0.03650411 |  |  | 0.02067976 | 0.03688831 | 0.04369417 | 0.03492495 | 0.06598503 | 0.03632271
[5 empty] | 0.01794205 | 0.03728079 |  |  | 0.02043191 | 0.03767317 | 0.0427758 | 0.03566803 | 0.06413038 | 0.03709553
[5 empty] | 0.01771969 | 0.03805747 |  |  | 0.02002144 | 0.03845803 | 0.04207572 | 0.03641111 | 0.06339613 | 0.03786836
[5 empty] | 0.01851695 | 0.03883416 |  |  | 0.02005546 | 0.03924288 | 0.04130443 | 0.0371542 | 0.06279463 | 0.03864118
[5 empty] | 0.01733809 | 0.03961084 |  |  | 0.01974104 | 0.04002774 | 0.04057244 | 0.03789728 | 0.06133827 | 0.03941401
[5 empty] | 0.01918737 | 0.04038752 |  |  | 0.01988529 | 0.0408126 | 0.04029024 | 0.03864037 | 0.06093943 | 0.04018683
[5 empty] | 0.01806902 | 0.04116421 |  |  | 0.01978859 | 0.04159746 | 0.03966834 | 0.03938345 | 0.05991048 | 0.04095965
[5 empty] | 0.01798732 | 0.04194089 |  |  | 0.01992993 | 0.04238231 | 0.03911722 | 0.04012653 | 0.05906378 | 0.04173248
[5 empty] | 0.01694652 | 0.04271757 |  |  | 0.01990489 | 0.04316717 | 0.0388474 | 0.04086962 | 0.05801173 | 0.0425053
[5 empty] | 0.01895003 | 0.04349426 |  |  | 0.01991091 | 0.04395203 | 0.03876937 | 0.0416127 | 0.05816669 | 0.04327812
[5 empty] | 0.01799537 | 0.04427094 |  |  | 0.02004547 | 0.04473689 | 0.03849363 | 0.04235579 | 0.05734104 | 0.04405095
[5 empty] | 0.01707897 | 0.04504762 |  |  | 0.02030601 | 0.04552174 | 0.03863068 | 0.04309887 | 0.05734716 | 0.04482377
[5 empty] | 0.01719747 | 0.04582431 |  |  | 0.02049 | 0.0463066 | 0.03859678 | 0.04384195 | 0.05709742 | 0.04559659
[5 empty] | 0.01834751 | 0.04660099 |  |  | 0.0206949 | 0.04709146 | 0.03869438 | 0.04458504 | 0.05662552 | 0.04636942
[5 empty] | 0.01752572 | 0.04737767 |  |  | 0.02081817 | 0.04787632 | 0.03901183 | 0.04532812 | 0.05723726 | 0.04714224
[5 empty] | 0.01772872 | 0.04815436 |  |  | 0.02115726 | 0.04866118 | 0.03963746 | 0.04607121 | 0.05801975 | 0.04791506
[5 empty] | 0.01795316 | 0.04893104 |  |  | 0.02150964 | 0.04944603 | 0.04015962 | 0.04681429 | 0.05864298 | 0.04868789
[5 empty] | 0.02019567 | 0.04970772 |  |  | 0.02167277 | 0.05023089 | 0.04036666 | 0.04755737 | 0.0598769 | 0.04946071
[5 empty] | 0.01845288 | 0.0504844 |  |  | 0.0220441 | 0.05101575 | 0.04094692 | 0.04830046 | 0.06129149 | 0.05023354
[5 empty] | 0.01872144 | 0.05126109 |  |  | 0.0221211 | 0.05180061 | 0.04168873 | 0.04904354 | 0.0621567 | 0.05100636
[5 empty] | 0.01899796 | 0.05203777 |  |  | 0.02260123 | 0.05258546 | 0.04288045 | 0.04978662 | 0.0639425 | 0.05177918
[5 empty] | 0.01927908 | 0.05281445 |  |  | 0.02268194 | 0.05337032 | 0.04381041 | 0.05052971 | 0.06541887 | 0.05255201
[5 empty] | 0.02156145 | 0.05359114 |  |  | 0.02316069 | 0.05415518 | 0.04446696 | 0.05127279 | 0.06705576 | 0.05332483
[5 empty] | 0.02184168 | 0.05436782 |  |  | 0.02323495 | 0.05494004 | 0.04553844 | 0.05201588 | 0.06912314 | 0.05409765
[5 empty] | 0.02111643 | 0.0551445 |  |  | 0.02350217 | 0.05572489 | 0.04611319 | 0.05275896 | 0.07029099 | 0.05487048
[5 empty] | 0.02238231 | 0.05592119 |  |  | 0.02395981 | 0.05650975 | 0.04727956 | 0.05350204 | 0.07172925 | 0.0556433
[5 empty] | 0.02163597 | 0.05669787 |  |  | 0.02410534 | 0.05729461 | 0.04812588 | 0.05424513 | 0.0738079 | 0.05641612
[5 empty] | 0.02087403 | 0.05747455 |  |  | 0.02423621 | 0.05807947 | 0.04844051 | 0.05498821 | 0.07499691 | 0.05718895
[5 empty] | 0.02109314 | 0.05825124 |  |  | 0.02464988 | 0.05886433 | 0.04971178 | 0.0557313 | 0.07676624 | 0.05796177
[5 empty] | 0.02128992 | 0.05902792 |  |  | 0.02474381 | 0.05964918 | 0.04992803 | 0.05647438 | 0.07788585 | 0.0587346
[5 empty] | 0.02146102 | 0.0598046 |  |  | 0.02481546 | 0.06043404 | 0.05107762 | 0.05721746 | 0.07892572 | 0.05950742
[5 empty] | 0.02260305 | 0.06058129 |  |  | 0.02518121 | 0.0612189 | 0.05134887 | 0.05796055 | 0.07915581 | 0.06028024
[5 empty] | 0.02370953 | 0.06135797 |  |  | 0.02519282 | 0.06200376 | 0.05173015 | 0.05870363 | 0.08069429 | 0.06105307
[5 empty] | 0.02380588 | 0.06213465 |  |  | 0.02522443 | 0.06278861 | 0.05230977 | 0.05944672 | 0.08032367 | 0.06182589
[5 empty] | 0.02189835 | 0.06291133 |  |  | 0.02535692 | 0.06357347 | 0.0524761 | 0.0601898 | 0.08127623 | 0.06259871
[5 empty] | 0.0229898 | 0.06368802 |  |  | 0.02548979 | 0.06435833 | 0.05293775 | 0.06093288 | 0.08092114 | 0.06337154
[5 empty] | 0.02407999 | 0.0644647 |  |  | 0.02572251 | 0.06514319 | 0.05283586 | 0.06167597 | 0.08135825 | 0.06414436
[5 empty] | 0.02416862 | 0.06524138 |  |  | 0.02595458 | 0.06592804 | 0.05251917 | 0.06241905 | 0.08178742 | 0.06491718
[5 empty] | 0.02425543 | 0.06601807 |  |  | 0.02598548 | 0.0667129 | 0.0525861 | 0.06316214 | 0.08240849 | 0.06569001
[5 empty] | 0.02234014 | 0.06679475 |  |  | 0.02611469 | 0.06749776 | 0.05233763 | 0.06390522 | 0.08252132 | 0.06646283
[5 empty] | 0.02442249 | 0.06757143 |  |  | 0.02634172 | 0.06828262 | 0.05277476 | 0.0646483 | 0.08272576 | 0.06723566
[5 empty] | 0.0235022 | 0.06834812 |  |  | 0.02646603 | 0.06906747 | 0.05219849 | 0.06539139 | 0.08282166 | 0.06800848
[5 empty] | 0.022579 | 0.0691248 |  |  | 0.02658712 | 0.06985233 | 0.05260979 | 0.06613447 | 0.08310887 | 0.0687813
[5 empty] | 0.02365261 | 0.06990148 |  |  | 0.02660449 | 0.07063719 | 0.05230968 | 0.06687756 | 0.08408723 | 0.06955413
[5 empty] | 0.02272277 | 0.07067817 |  |  | 0.0268176 | 0.07142205 | 0.05229915 | 0.06762064 | 0.08355661 | 0.07032695
[5 empty] | 0.0247892 | 0.07145485 |  |  | 0.02692596 | 0.07220691 | 0.05217918 | 0.06836372 | 0.08401685 | 0.07109977
[5 empty] | 0.02485162 | 0.07223153 |  |  | 0.02692904 | 0.07299176 | 0.05215077 | 0.06910681 | 0.08416781 | 0.0718726
[5 empty] | 0.02490978 | 0.07300822 |  |  | 0.02702634 | 0.07377662 | 0.05191491 | 0.06984989 | 0.08430933 | 0.07264542
[5 empty] | 0.02396339 | 0.0737849 |  |  | 0.02721734 | 0.07456148 | 0.0518726 | 0.07059298 | 0.08514126 | 0.07341824
[5 empty] | 0.02401218 | 0.07456158 |  |  | 0.02720154 | 0.07534634 | 0.05122484 | 0.07133606 | 0.08536346 | 0.07419107
[5 empty] | 0.02305588 | 0.07533827 |  |  | 0.0272784 | 0.07613119 | 0.05147261 | 0.07207914 | 0.08517578 | 0.07496389
[5 empty] | 0.02409422 | 0.07611495 |  |  | 0.02744744 | 0.07691605 | 0.0510169 | 0.07282223 | 0.08597807 | 0.07573672
[5 empty] | 0.02412693 | 0.07689163 |  |  | 0.02730812 | 0.07770091 | 0.05095872 | 0.07356531 | 0.08587018 | 0.07650954
[5 empty] | 0.02515373 | 0.07766831 |  |  | 0.02735994 | 0.07848577 | 0.05079906 | 0.0743084 | 0.08635195 | 0.07728236
[5 empty] | 0.02317434 | 0.078445 |  |  | 0.02760238 | 0.07927062 | 0.05083891 | 0.07505148 | 0.08602325 | 0.07805519
[5 empty] | 0.02418851 | 0.07922168 |  |  | 0.02753494 | 0.08005548 | 0.05047925 | 0.07579456 | 0.08588393 | 0.07882801
[5 empty] | 0.02419595 | 0.07999836 |  |  | 0.0276571 | 0.08084034 | 0.0504211 | 0.07653765 | 0.08683382 | 0.07960083
[5 empty] | 0.02419535 | 0.08077505 |  |  | 0.02766834 | 0.0816252 | 0.05046544 | 0.07728073 | 0.0868728 | 0.08037366
[5 empty] | 0.0241786 | 0.08155173 |  |  | 0.02766738 | 0.08241006 | 0.05001326 | 0.07802382 | 0.08710069 | 0.08114648
[5 empty] | 0.02314487 | 0.08232841 |  |  | 0.02764978 | 0.08319491 | 0.05016556 | 0.0787669 | 0.08711737 | 0.0819193
[5 empty] | 0.02309514 | 0.0831051 |  |  | 0.02751552 | 0.08397977 | 0.04992333 | 0.07950998 | 0.08692267 | 0.08269213
[5 empty] | 0.02403038 | 0.08388178 |  |  | 0.02746537 | 0.08476463 | 0.04968756 | 0.08025307 | 0.08711645 | 0.08346495
[5 empty] | 0.02395158 | 0.08465846 |  |  | 0.02730006 | 0.08554949 | 0.04955784 | 0.08099615 | 0.08689856 | 0.08423778
[5 empty] | 0.02385971 | 0.08543515 |  |  | 0.02732035 | 0.08633434 | 0.04923092 | 0.08173923 | 0.08686885 | 0.0850106
[5 empty] | 0.02475575 | 0.08621183 |  |  | 0.02712697 | 0.0871192 | 0.04910634 | 0.08248232 | 0.08722718 | 0.08578342
[5 empty] | 0.02464069 | 0.08698851 |  |  | 0.02722067 | 0.08790406 | 0.04888382 | 0.0832254 | 0.08707338 | 0.08655625
[5 empty] | 0.02351551 | 0.0877652 |  |  | 0.0271022 | 0.08868892 | 0.04926306 | 0.08396849 | 0.08740732 | 0.08732907
[5 empty] | 0.02338117 | 0.08854188 |  |  | 0.0268723 | 0.08947377 | 0.04914379 | 0.08471157 | 0.08762885 | 0.08810189
[5 empty] | 0.02223867 | 0.08931856 |  |  | 0.02673172 | 0.09025863 | 0.04892572 | 0.08545465 | 0.08733781 | 0.08887472
[5 empty] | 0.02208898 | 0.09009524 |  |  | 0.0265812 | 0.09104349 | 0.04860856 | 0.08619774 | 0.08719963 | 0.08964754
[5 empty] | 0.02193309 | 0.09087193 |  |  | 0.02632149 | 0.09182835 | 0.04839202 | 0.08694082 | 0.08714535 | 0.09042036
[5 empty] | 0.02377196 | 0.09164861 |  |  | 0.02625334 | 0.0926132 | 0.04827581 | 0.08768391 | 0.08727957 | 0.09119319
[5 empty] | 0.02360659 | 0.09242529 |  |  | 0.02617749 | 0.09339806 | 0.04855966 | 0.08842699 | 0.08670928 | 0.09196601
[5 empty] | 0.02343795 | 0.09320198 |  |  | 0.02579468 | 0.09418292 | 0.04844327 | 0.08917007 | 0.08574145 | 0.09273884
[5 empty] | 0.02326702 | 0.09397866 |  |  | 0.02580566 | 0.09496778 | 0.04822636 | 0.08991316 | 0.08548309 | 0.09351166
[5 empty] | 0.02309478 | 0.09475534 |  |  | 0.02551118 | 0.09575264 | 0.04780864 | 0.09065624 | 0.08474117 | 0.09428448
[5 empty] | 0.02092221 | 0.09553203 |  |  | 0.02521198 | 0.09653749 | 0.04808982 | 0.09139933 | 0.08432267 | 0.09505731
[5 empty] | 0.02175029 | 0.09630871 |  |  | 0.02510881 | 0.09732235 | 0.04786962 | 0.09214241 | 0.0830346 | 0.09583013
[5 empty] | 0.02158001 | 0.09708539 |  |  | 0.02500241 | 0.09810721 | 0.04784774 | 0.09288549 | 0.08278392 | 0.09660295
[5 empty] | 0.02141233 | 0.09786208 |  |  | 0.02469353 | 0.09889207 | 0.04752392 | 0.09362858 | 0.08157764 | 0.09737578
[5 empty] | 0.02224824 | 0.09863876 |  |  | 0.02438292 | 0.09967692 | 0.04759785 | 0.09437166 | 0.08072272 | 0.0981486
[5 empty] | 0.02208872 | 0.09941544 |  |  | 0.02417131 | 0.1004618 | 0.04746924 | 0.09511475 | 0.07952617 | 0.09892142
[5 empty] | 0.01993475 | 0.1001921 |  |  | 0.02405946 | 0.1012466 | 0.04733783 | 0.09585783 | 0.07879496 | 0.09969425
[5 empty] | 0.02078731 | 0.1009688 |  |  | 0.02394811 | 0.1020315 | 0.04680331 | 0.09660091 | 0.07753608 | 0.1004671
[5 empty] | 0.02164737 | 0.1017455 |  |  | 0.023738 | 0.1028164 | 0.0466654 | 0.097344 | 0.07605652 | 0.1012399
[5 empty] | 0.02051593 | 0.1025222 |  |  | 0.02352989 | 0.1036012 | 0.04692381 | 0.09808708 | 0.07496326 | 0.1020127
[5 empty] | 0.02139395 | 0.1032989 |  |  | 0.02332451 | 0.1043861 | 0.04667826 | 0.09883017 | 0.07386329 | 0.1027855
[5 empty] | 0.02128242 | 0.1040755 |  |  | 0.02312262 | 0.1051709 | 0.04622846 | 0.09957325 | 0.0727636 | 0.1035584
[5 empty] | 0.01918231 | 0.1048522 |  |  | 0.02292495 | 0.1059558 | 0.04647413 | 0.1003163 | 0.07217117 | 0.1043312
[5 empty] | 0.02009462 | 0.1056289 |  |  | 0.02253225 | 0.1067406 | 0.04611497 | 0.1010594 | 0.07119298 | 0.105104
[5 empty] | 0.02102031 | 0.1064056 |  |  | 0.02244528 | 0.1075255 | 0.0458507 | 0.1018025 | 0.07023603 | 0.1058768
[5 empty] | 0.01996036 | 0.1071823 |  |  | 0.02216477 | 0.1083104 | 0.04588104 | 0.1025456 | 0.06890729 | 0.1066497
[5 empty] | 0.01991576 | 0.107959 |  |  | 0.02219147 | 0.1090952 | 0.04550569 | 0.1032887 | 0.06751376 | 0.1074225
[5 empty] | 0.01988749 | 0.1087356 |  |  | 0.02202612 | 0.1098801 | 0.04522438 | 0.1040318 | 0.06706242 | 0.1081953
[5 empty] | 0.01887652 | 0.1095123 |  |  | 0.02186468 | 0.1106649 | 0.04493681 | 0.1047748 | 0.06645502 | 0.1089681
[5 empty] | 0.02087642 | 0.110289 |  |  | 0.02170315 | 0.1114498 | 0.04504269 | 0.1055179 | 0.06535315 | 0.109741
[5 empty] | 0.01987648 | 0.1110657 |  |  | 0.02134153 | 0.1122346 | 0.04464175 | 0.106261 | 0.06424766 | 0.1105138
[5 empty] | 0.01887666 | 0.1118424 |  |  | 0.02117983 | 0.1130195 | 0.04463369 | 0.1070041 | 0.06303852 | 0.1112866
[5 empty] | 0.02087702 | 0.1126191 |  |  | 0.02101803 | 0.1138044 | 0.04451822 | 0.1077472 | 0.0628257 | 0.1120594
[5 empty] | 0.02087762 | 0.1133957 |  |  | 0.02085614 | 0.1145892 | 0.0442949 | 0.1084903 | 0.06160918 | 0.1128322
[5 empty] | 0.01887852 | 0.1141724 |  |  | 0.02089415 | 0.1153741 | 0.04365648 | 0.1092333 | 0.06088893 | 0.1136051
[5 empty] | 0.01987979 | 0.1149491 |  |  | 0.02073207 | 0.1161589 | 0.04359941 | 0.1099764 | 0.05956493 | 0.1143779
[5 empty] | 0.01888148 | 0.1157258 |  |  | 0.0203699 | 0.1169438 | 0.04352392 | 0.1107195 | 0.05833713 | 0.1151507
[5 empty] | 0.01888367 | 0.1165025 |  |  | 0.02020763 | 0.1177287 | 0.04303026 | 0.1114626 | 0.05740553 | 0.1159235
[5 empty] | 0.0188864 | 0.1172792 |  |  | 0.02004527 | 0.1185135 | 0.04271866 | 0.1122057 | 0.05727008 | 0.1166964
[5 empty] | 0.01988974 | 0.1180558 |  |  | 0.02008281 | 0.1192984 | 0.04268937 | 0.1129488 | 0.05573076 | 0.1174692
[5 empty] | 0.01889376 | 0.1188325 |  |  | 0.01992025 | 0.1200832 | 0.04214263 | 0.1136918 | 0.05528755 | 0.118242
[5 empty] | 0.01889852 | 0.1196092 |  |  | 0.01975759 | 0.1208681 | 0.04147868 | 0.1144349 | 0.05394042 | 0.1190148
[5 empty] | 0.01990407 | 0.1203859 |  |  | 0.01949484 | 0.1216529 | 0.04139777 | 0.115178 | 0.05268934 | 0.1197877
[5 empty] | 0.01991048 | 0.1211626 |  |  | 0.01933199 | 0.1224378 | 0.04110013 | 0.1159211 | 0.05193427 | 0.1205605
[5 empty] | 0.01991781 | 0.1219393 |  |  | 0.01916903 | 0.1232227 | 0.040386 | 0.1166642 | 0.05107521 | 0.1213333
[5 empty] | 0.01992613 | 0.1227159 |  |  | 0.01890598 | 0.1240075 | 0.03985563 | 0.1174073 | 0.05041211 | 0.1221061
[5 empty] | 0.02093549 | 0.1234926 |  |  | 0.01894282 | 0.1247924 | 0.03990926 | 0.1181503 | 0.04934494 | 0.122879
[5 empty] | 0.01994597 | 0.1242693 |  |  | 0.01857956 | 0.1255772 | 0.03894712 | 0.1188934 | 0.0486737 | 0.1236518
[5 empty] | 0.0199576 | 0.125046 |  |  | 0.0184162 | 0.1263621 | 0.03846946 | 0.1196365 | 0.04709833 | 0.1244246
[5 empty] | 0.02097048 | 0.1258227 |  |  | 0.01845274 | 0.1271469 | 0.03837653 | 0.1203796 | 0.04611882 | 0.1251974
[5 empty] | 0.02098464 | 0.1265994 |  |  | 0.01818917 | 0.1279318 | 0.03776855 | 0.1211227 | 0.04503514 | 0.1259703
[5 empty] | 0.02000016 | 0.127376 |  |  | 0.0179255 | 0.1287167 | 0.03734578 | 0.1218658 | 0.04414727 | 0.1267431
[5 empty] | 0.02101709 | 0.1281527 |  |  | 0.01776172 | 0.1295015 | 0.03680845 | 0.1226089 | 0.04375517 | 0.1275159
[5 empty] | 0.01903551 | 0.1289294 |  |  | 0.01779783 | 0.1302864 | 0.03595681 | 0.1233519 | 0.04255881 | 0.1282887
[5 empty] | 0.02005546 | 0.1297061 |  |  | 0.01763384 | 0.1310712 | 0.0354911 | 0.124095 | 0.04125818 | 0.1290615
[5 empty] | 0.02007702 | 0.1304828 |  |  | 0.01726973 | 0.1318561 | 0.03521155 | 0.1248381 | 0.04055323 | 0.1298344
[5 empty] | 0.02110024 | 0.1312595 |  |  | 0.01730552 | 0.1326409 | 0.03431841 | 0.1255812 | 0.03904395 | 0.1306072
[5 empty] | 0.02112519 | 0.1320361 |  |  | 0.01704121 | 0.1334258 | 0.03381192 | 0.1263243 | 0.03863031 | 0.13138
[5 empty] | 0.02015193 | 0.1328128 |  |  | 0.01687678 | 0.1342107 | 0.03329233 | 0.1270674 | 0.03731228 | 0.1321528
[5 empty] | 0.02018051 | 0.1335895 |  |  | 0.01671224 | 0.1349955 | 0.03255986 | 0.1278104 | 0.03648983 | 0.1329257
[5 empty] | 0.02121101 | 0.1343662 |  |  | 0.01644758 | 0.1357804 | 0.03171477 | 0.1285535 | 0.03536293 | 0.1336985
[5 empty] | 0.01924349 | 0.1351429 |  |  | 0.01628282 | 0.1365652 | 0.0309573 | 0.1292966 | 0.03463157 | 0.1344713
[5 empty] | 0.02127799 | 0.1359196 |  |  | 0.01611794 | 0.1373501 | 0.03078768 | 0.1300397 | 0.0334957 | 0.1352441
[5 empty] | 0.0213146 | 0.1366962 |  |  | 0.01595296 | 0.1381349 | 0.03010616 | 0.1307828 | 0.0322553 | 0.136017
[5 empty] | 0.02035336 | 0.1374729 |  |  | 0.01578785 | 0.1389198 | 0.02921297 | 0.1315259 | 0.03141035 | 0.1367898
[5 empty] | 0.02139435 | 0.1382496 |  |  | 0.01562263 | 0.1397047 | 0.02840837 | 0.1322689 | 0.02966081 | 0.1375626
[5 empty] | 0.02043762 | 0.1390263 |  |  | 0.0154573 | 0.1404895 | 0.02789259 | 0.133012 | 0.02940667 | 0.1383354
[5 empty] | 0.02048324 | 0.139803 |  |  | 0.01549185 | 0.1412744 | 0.02716587 | 0.1337551 | 0.02784788 | 0.1391083
[5 empty] | 0.01953126 | 0.1405796 |  |  | 0.01532628 | 0.1420592 | 0.02632845 | 0.1344982 | 0.02698443 | 0.1398811
[5 empty] | 0.02058175 | 0.1413563 |  |  | 0.01516059 | 0.1428441 | 0.02538058 | 0.1352413 | 0.02601629 | 0.1406539
[5 empty] | 0.02063477 | 0.142133 |  |  | 0.01489479 | 0.143629 | 0.02452249 | 0.1359844 | 0.02464343 | 0.1414267
[5 empty] | 0.01969039 | 0.1429097 |  |  | 0.01472886 | 0.1444138 | 0.02385443 | 0.1367274 | 0.02406582 | 0.1421995
[5 empty] | 0.01974866 | 0.1436864 |  |  | 0.01466282 | 0.1451987 | 0.02297664 | 0.1374705 | 0.02288343 | 0.1429724
[5 empty] | 0.02080965 | 0.1444631 |  |  | 0.01449666 | 0.1459835 | 0.02248936 | 0.1382136 | 0.02119625 | 0.1437452
[5 empty] | 0.02087341 | 0.1452397 |  |  | 0.01423037 | 0.1467684 | 0.02169283 | 0.1389567 | 0.02060423 | 0.144518
[5 empty] | 0.02094002 | 0.1460164 |  |  | 0.01416396 | 0.1475532 | 0.02108729 | 0.1396998 | 0.01910735 | 0.1452908
[5 empty] | 0.02100953 | 0.1467931 |  |  | 0.01379743 | 0.1483381 | 0.01977298 | 0.1404429 | 0.01860559 | 0.1460637
[5 empty] | 0.022082 | 0.1475698 |  |  | 0.01373078 | 0.149123 | 0.01895015 | 0.141186 | 0.01699892 | 0.1468365
[5 empty] | 0.0221575 | 0.1483465 |  |  | 0.013664 | 0.1499078 | 0.01841904 | 0.141929 | 0.0157873 | 0.1476093
[5 empty] | 0.02023608 | 0.1491232 |  |  | 0.0134971 | 0.1506927 | 0.01777988 | 0.1426721 | 0.01457072 | 0.1483821
[5 empty] | 0.02231782 | 0.1498998 |  |  | 0.01323007 | 0.1514775 | 0.01653291 | 0.1434152 | 0.01414914 | 0.149155
[5 empty] | 0.02040277 | 0.1506765 |  |  | 0.01316292 | 0.1522624 | 0.01607839 | 0.1441583 | 0.01302254 | 0.1499278
[5 empty] | 0.02249099 | 0.1514532 |  |  | 0.01299564 | 0.1530472 | 0.01471655 | 0.1449014 | 0.01159089 | 0.1507006
[5 empty] | 0.02058255 | 0.1522299 |  |  | 0.01262823 | 0.1538321 | 0.01394763 | 0.1456445 | 0.01005416 | 0.1514734
[5 empty] | 0.0206775 | 0.1530066 |  |  | 0.01246069 | 0.154617 | 0.01307187 | 0.1463875 | 0.009612324 | 0.1522463
[5 empty] | 0.02177592 | 0.1537833 |  |  | 0.01229302 | 0.1554018 | 0.01258951 | 0.1471306 | 0.007765357 | 0.1530191
[5 empty] | 0.02287785 | 0.1545599 |  |  | 0.01212523 | 0.1561867 | 0.0116008 | 0.1478737 | 0.00671323 | 0.1537919