## 1
Общество с ограниченной ответственностью "Инженерная геология" (ООО "ИнжГео") | [11 empty] | Общество с ограниченной ответственностью "Инженерная геология" (ООО "ИнжГео")
Юр. адрес: 117279, г. Москва, ул. Миклухо-Маклая, 36 а, этаж 5, пом. XXIII к. 76-84 | [11 empty] | Юр. адрес: 117279, г. Москва, ул. Миклухо-Маклая, 36 а, этаж 5, пом. XXIII к. 76-84 | [8 empty] | нагр |  |  | X0 | Y0 | R |  | нагр |  |  |  | X0 | Y0 | R | нагр |  |  |  | X0 | Y0 | R |  | нагр |  |  |  | X0 | Y0 | R
Телефон/факс +7 (495) 132-30-00, Адрес электронной почты inbox@inj-geo.ru | [11 empty] | Телефон/факс +7 (495) 132-30-00, Адрес электронной почты inbox@inj-geo.ru | [12 empty] | 0 | [7 empty] | 0 | [6 empty] | 0 | [7 empty] | 0
[21 empty] | девиатор | [6 empty] | девиатор | [6 empty] | девиатор | [7 empty] | девиатор
Испытательная лаборатория ООО «ИнжГео» | [11 empty] | Испытательная лаборатория ООО «ИнжГео» | [8 empty] | x0 | Угол | X | Y |  |  |  | x0 |  | Угол | X | Y |  |  | x0 |  | Угол | X | Y |  |  |  | x0 |  | Угол | X | Y
Адрес места осуществления деятельности лаборатории: г. Москва, просп. Вернадского, д. 51, стр. 1 | [11 empty] | Адрес места осуществления деятельности лаборатории: г. Москва, просп. Вернадского, д. 51, стр. 1 | [9 empty] | 0 | [7 empty] | 0 | [6 empty] | 0 | [7 empty] | 0
Телефон +7(910)4557682, E-mail: slg85@mail.ru | [11 empty] | Телефон +7(910)4557682, E-mail: slg85@mail.ru | [9 empty] | 5 | [7 empty] | 5 | [6 empty] | 5 | [7 empty] | 5
[22 empty] | 10 | [7 empty] | 10 | [6 empty] | 10 | [7 empty] | 10
[12 empty] | Протокол испытаний № 13-63/104 от 10-02-2023 | [9 empty] | 15 | [7 empty] | 15 | [6 empty] | 15 | [7 empty] | 15
[22 empty] | 20 | [7 empty] | 20 | [6 empty] | 20 | [7 empty] | 20
[12 empty] | Наименование и адрес заказчика: Переход трубопровода через р. Енисей | [9 empty] | 25 | [7 empty] | 25 | [6 empty] | 25 | [7 empty] | 25
[12 empty] | Наименование объекта: ООО Регионстрой | [9 empty] | 30 | [7 empty] | 30 | [6 empty] | 30 | [7 empty] | 30
Наименование используемого метода/методики: ГОСТ 12248.4-2020 | [11 empty] | Наименование используемого метода/методики: ГОСТ 12248.3-2020 | [9 empty] | 35 | [7 empty] | 35 | [6 empty] | 35 | [7 empty] | 35
Условия проведения испытания: температура окружающей среды (18 - 25)0С, влажность воздуха (40 - 75)% | [11 empty] | Условия проведения испытания: температура окружающей среды (18 - 25)0С, влажность воздуха (40 - 75)% | [9 empty] | 40 | [7 empty] | 40 | [6 empty] | 40 | [7 empty] | 40
[12 empty] | Дата получение объекта подлежащего испытаниям: 14-01-2023 | [9 empty] | 45 | [7 empty] | 45 | [6 empty] | 45 | [7 empty] | 45
[12 empty] | Дата испытания: 25.10.2022-19.11.2104 | [9 empty] | 50 | [7 empty] | 50 | [6 empty] | 50 | [7 empty] | 50
[22 empty] | 55 | [7 empty] | 55 | [6 empty] | 55 | [7 empty] | 55
Испытание грунтов методом трехосного сжатия | [11 empty] | Испытание грунтов методом трехосного сжатия | [9 empty] | 60 | [7 empty] | 60 | [6 empty] | 60 | [7 empty] | 60
[22 empty] | 65 | [7 empty] | 65 | [6 empty] | 65 | [7 empty] | 65
Лабораторный номер: | [6 empty] | We, д.е. = |  |  |  |  | Лабораторный номер: |  | 1139 |  |  |  | We, д.е. = | 0.567704655 |  |  | 70 | [7 empty] | 70 | [6 empty] | 70 | [7 empty] | 70
Номер скважины: | [6 empty] | ρ, г/см3 = |  |  |  |  | Номер скважины: |  | BH-045 |  |  |  | ρ, г/см3 = | 1.55 |  |  | 75 | [7 empty] | 75 | [6 empty] | 75 | [7 empty] | 75
Глубина отбора, м: | [6 empty] | ρs, г/см3 = |  |  |  |  | Глубина отбора, м: |  | 1.9 |  |  |  | ρs, г/см3 = | 2.7 |  |  | 80 | [7 empty] | 80 | [6 empty] | 80 | [7 empty] | 80
Наименование грунта: | [6 empty] | e, д.е. = |  |  |  |  | Наименование грунта: |  | Суглинок, после оттаивания текучий, легкий пылеватый |  |  |  | e, д.е. = | 1.73084 |  |  | 85 | [7 empty] | 85 | [6 empty] | 85 | [7 empty] | 85
Схема проведения опыта: | [6 empty] | IL, д.е. = |  |  |  |  | Схема проведения опыта: |  | КД |  |  |  | IL, д.е. = | 2.515 |  |  | 90 | [7 empty] | 90 | [6 empty] | 90 | [7 empty] | 90
[22 empty] | 95 | [7 empty] | 95 | [6 empty] | 95 | [7 empty] | 95
[22 empty] | 100 | [7 empty] | 100 | [6 empty] | 100 | [7 empty] | 100
Результаты испытаний | [11 empty] | Результаты испытаний | [9 empty] | 105 | [7 empty] | 105 | [6 empty] | 105 | [7 empty] | 105
[22 empty] | 110 | [7 empty] | 110 | [6 empty] | 110 | [7 empty] | 110
[22 empty] | 115 | [7 empty] | 115 | [6 empty] | 115 | [7 empty] | 115
[22 empty] | 120 | [7 empty] | 120 | [6 empty] | 120 | [7 empty] | 120
[22 empty] | 125 | [7 empty] | 125 | [6 empty] | 125 | [7 empty] | 125
[22 empty] | 130 | [7 empty] | 130 | [6 empty] | 130 | [7 empty] | 130
[22 empty] | 135 | [7 empty] | 135 | [6 empty] | 135 | [7 empty] | 135
[22 empty] | 140 | [7 empty] | 140 | [6 empty] | 140 | [7 empty] | 140
[22 empty] | 145 | [7 empty] | 145 | [6 empty] | 145 | [7 empty] | 145
[22 empty] | 150 | [7 empty] | 150 | [6 empty] | 150 | [7 empty] | 150
[22 empty] | 155 | [7 empty] | 155 | [6 empty] | 155 | [7 empty] | 155
[22 empty] | 160 | [7 empty] | 160 | [6 empty] | 160 | [7 empty] | 160
[22 empty] | 165 | [7 empty] | 165 | [6 empty] | 165 | [7 empty] | 165
[22 empty] | 170 | [7 empty] | 170 | [6 empty] | 170 | [7 empty] | 170
[22 empty] | 175 | [7 empty] | 175 | [6 empty] | 175 | [7 empty] | 175
[22 empty] | 180 | [7 empty] | 180 | [6 empty] | 180 | [7 empty] | 180
[13 empty] | Давление в камере, Мпа σ3 | Вертикальная нагрузка, Мпа σ1 | Поровое давление, Мпа u
| K0, д.е. | 0.809191 |  |  |  |  | Коэфф. Точки | [5 empty] | 1 | 1.532259 | [5 empty] | 1 | [6 empty] | σ3,кПа | σ1,кПа | u, кПа |  |  |  | 4
| q_zg, МПа | 0.809191 | [10 empty] | 1.1 | 1.67942 | [27 empty] | δ3, Мпа | δ1-δ3, МПа | δ1, МПа | δ1, КПа
|  |  | Модуль деформации, МПа: | [9 empty] | 1.2 | 1.82658 | [21 empty] | С, МПа:
|  |  | Е0= |  | Точки модуля (полное напр.), МПа |  |  |  | 0.809191 | 1.294706 | [25 empty] | φ, град:
|  |  | E50 = |  | qf (полное напр.), МПа |  |  |  | 1.436963 | [26 empty] | E, Мпа
|  |  | Коэф. Поперечной деформации, ϑ = | [9 empty] | Эффективные значения угла внутреннего трения и удельного сцепления ϕ', С' | [13 empty] | x | 0
[13 empty] | ϕ', град. = | 11 | [12 empty] | y |  |  |  | С, кПа | φ,°
[13 empty] | С', МПа = | 0.025
| Исполнитель: | [6 empty] | Морозов Д.С. |  |  |  |  | Исполнитель: |  |  |  |  | Морозов Д.С.
| Начальник исп. лаборатории: | [6 empty] | Семиколенова Л.Г. |  |  |  |  | Начальник исп. лаборатории: |  |  |  |  | Семиколенова Л.Г.
Лист 1 , всего листов 2 | [11 empty] | Лист 2 , всего листов 2
Частичное воспроизведение протокола испытаний без письменного разрешения ООО «ИнжГео» ЗАПРЕЩАЕТСЯ | [11 empty] | Частичное воспроизведение протокола испытаний без письменного разрешения ООО «ИнжГео» ЗАПРЕЩАЕТСЯ
[5 empty] | второй график |  | первый график | [9 empty] | К Пуассона
dev50 | epsE50 | ind | devE0 | epsE0 | dev | eps | sigma |  | dev1 | eps1 | dev2 | eps2 | dev3 | eps3 |  | Глины
0.4369631 | 0.008874704 |  |  |  | 0 | 0 |  |  | 0.018 | 0.0002193476 | 0 | 0 | 0 | 0 |  | < 0 | 0,20-0,30
ind |  |  |  |  | 0.005174297 | 0.0007511553 |  |  | 0.04728325 | 0.0007414304 | 0.08417819 | 0.0007425205 | 0.09685769 | 0.0007417678 |  | 0-0,25 | 0,30-0,38
2 |  |  |  |  | 0.0885794 | 0.001502311 |  |  | 0.09690188 | 0.001482861 | 0.1636355 | 0.001485041 | 0.1827313 | 0.001483536 |  | 0,25< | 0,38-0,45
E0 |  |  |  |  | 0.1584461 | 0.002253466 |  |  | 0.140643 | 0.002224291 | 0.2251485 | 0.002227562 | 0.2446019 | 0.002225303 |  | Суглинки | 0,35-0,37
epsE0 | devE0 |  |  |  | 0.2427573 | 0.002958235 |  |  | 0.176561 | 0.002965722 | 0.268 | 0.003227116 | 0.282 | 0.002983025 |  | Пески и супеси | 0,30-0,35
0.002958235 | 0.2427573 |  |  |  | 0.2186467 | 0.003755777 |  |  | 0.2128102 | 0.003707152 | 0.2724022 | 0.003712603 | 0.2883227 | 0.003708839
[5 empty] | 0.2683795 | 0.004506932 |  |  | 0.2403449 | 0.004448583 | 0.2788742 | 0.004455123 | 0.2972699 | 0.004450607
График E50 |  | График E |  |  | 0.3227112 | 0.005258087 |  |  | 0.2661296 | 0.005405081 | 0.2809334 | 0.005197644 | 0.31329 | 0.005523357
eps | q | sigma |  |  | 0.325122 | 0.006009243 |  |  | 0.2725783 | 0.005931443 | 0.2897098 | 0.005814224 | 0.3147131 | 0.005934142
Горизонтальная линия E50 |  | Касательная |  |  | 0.3240919 | 0.006760398 |  |  | 0.2858499 | 0.006672874 | 0.2970433 | 0.006682685 | 0.3257326 | 0.00667591
0 |  | a | b |  | 0.329101 | 0.007511553 |  |  | 0.2987012 | 0.007414304 | 0.3006256 | 0.007425205 | 0.3303789 | 0.007417678
|  |  | 0 |  | 0.4116292 | 0.008262709 |  |  | 0.3110329 | 0.008155735 | 0.3094352 | 0.008167726 | 0.3388301 | 0.008159445
Вертикальная линия E50 |  | p1 и p2 |  |  | 0.4369631 | 0.008874704 |  |  | 0.318646 | 0.008897165 | 0.314246 | 0.008910246 | 0.3515639 | 0.008901213
| 0 | 0 |  |  | 0.3904835 | 0.009765019 |  |  | 0.3318411 | 0.009638596 | 0.3245321 | 0.009652767 | 0.3581585 | 0.009642981
[5 empty] | 0.4648132 | 0.01051617 |  |  | 0.3428191 | 0.01038003 | 0.3326674 | 0.01039529 | 0.3717917 | 0.01038475
Касательная линия E50 |  |  |  |  | 0.4101287 | 0.01126733 |  |  | 0.3546808 | 0.01112146 | 0.3444261 | 0.01113781 | 0.3788416 | 0.01112652
0 | 0 | Горизонтальная 1 |  |  | 0.4814022 | 0.01201849 |  |  | 0.3633268 | 0.01186289 | 0.3515821 | 0.01188033 | 0.392486 | 0.01186828
[5 empty] | 0.464606 | 0.01276964 |  |  | 0.3746581 | 0.01260432 | 0.3610094 | 0.01262285 | 0.3989029 | 0.01261005
Горизонтальная линия qкр |  |  |  |  | 0.5387122 | 0.0135208 |  |  | 0.3802753 | 0.01334575 | 0.3658821 | 0.01336537 | 0.4076703 | 0.01335182
Горизонтальная линия q |  | Горизонтальная 2 |  |  | 0.518693 | 0.01427195 |  |  | 0.3932793 | 0.01408718 | 0.3755742 | 0.01410789 | 0.4221662 | 0.01409359
0 |  | 0 |  |  | 0.4995206 | 0.01502311 |  |  | 0.4017709 | 0.01482861 | 0.3847597 | 0.01485041 | 0.4272684 | 0.01483536
[5 empty] | 0.5351672 | 0.01577426 |  |  | 0.4085508 | 0.01557004 | 0.3983126 | 0.01559293 | 0.437555 | 0.01557712
Вертикальная линия q |  |  |  |  | 0.586605 | 0.01652542 |  |  | 0.4172198 | 0.01631147 | 0.4063069 | 0.01633545 | 0.4465039 | 0.01631889
| 0 |  |  |  | 0.5968062 | 0.01727657 |  |  | 0.4236787 | 0.0170529 | 0.4120167 | 0.01707797 | 0.4580931 | 0.01706066
[5 empty] | 0.630743 | 0.01802773 |  |  | 0.4339283 | 0.01779433 | 0.4222159 | 0.01782049 | 0.4712004 | 0.01780243
[5 empty] | 0.5963876 | 0.01877888 |  |  | 0.4432694 | 0.01853576 | 0.4323786 | 0.01856301 | 0.479004 | 0.01854419
[5 empty] | 0.5877122 | 0.01953004 |  |  | 0.4479027 | 0.01927719 | 0.4407788 | 0.01930553 | 0.4884816 | 0.01928596
[5 empty] | 0.6346889 | 0.02028119 |  |  | 0.456929 | 0.02001862 | 0.4526905 | 0.02004805 | 0.5007113 | 0.02002773
[5 empty] | 0.6642901 | 0.02103235 |  |  | 0.4628492 | 0.02076005 | 0.4586878 | 0.02079057 | 0.5101711 | 0.0207695
[5 empty] | 0.6674878 | 0.02178351 |  |  | 0.466264 | 0.02150148 | 0.4670446 | 0.0215331 | 0.5160389 | 0.02151127
[5 empty] | 0.6612543 | 0.02253466 |  |  | 0.4730741 | 0.02224291 | 0.476735 | 0.02227562 | 0.5257926 | 0.02225303
[5 empty] | 0.7425618 | 0.02328582 |  |  | 0.4774804 | 0.02298434 | 0.4848329 | 0.02301814 | 0.5347102 | 0.0229948
[5 empty] | 0.6703824 | 0.02403697 |  |  | 0.4827837 | 0.02372577 | 0.4953125 | 0.02376066 | 0.5410696 | 0.02373657
[5 empty] | 0.6856884 | 0.02478813 |  |  | 0.4909847 | 0.0244672 | 0.5009477 | 0.02450318 | 0.5516489 | 0.02447834
[5 empty] | 0.770452 | 0.02553928 |  |  | 0.4923842 | 0.02520863 | 0.5083125 | 0.0252457 | 0.5606259 | 0.0252201
[5 empty] | 0.7176453 | 0.02629044 |  |  | 0.4992831 | 0.02595006 | 0.517081 | 0.02598822 | 0.5674787 | 0.02596187
[5 empty] | 0.7262406 | 0.02704159 |  |  | 0.501482 | 0.0266915 | 0.5220272 | 0.02673074 | 0.5749851 | 0.02670364
[5 empty] | 0.78521 | 0.02779275 |  |  | 0.5053817 | 0.02743293 | 0.533825 | 0.02747326 | 0.5816231 | 0.02744541
[5 empty] | 0.7625258 | 0.0285439 |  |  | 0.5113831 | 0.02817436 | 0.5405486 | 0.02821578 | 0.5848708 | 0.02818718
[5 empty] | 0.8171601 | 0.02929506 |  |  | 0.513287 | 0.02891579 | 0.5434718 | 0.0289583 | 0.594106 | 0.02892894
[5 empty] | 0.8060852 | 0.03004621 |  |  | 0.515494 | 0.02965722 | 0.5516689 | 0.02970082 | 0.5999067 | 0.02967071
[5 empty] | 0.8072731 | 0.03079737 |  |  | 0.5172051 | 0.03039865 | 0.5528136 | 0.03044334 | 0.6039508 | 0.03041248
[5 empty] | 0.8336963 | 0.03154852 |  |  | 0.5199209 | 0.03114008 | 0.5584802 | 0.03118586 | 0.6067164 | 0.03115425
[5 empty] | 0.8173267 | 0.03229968 |  |  | 0.5236423 | 0.03188151 | 0.5663425 | 0.03192838 | 0.6115813 | 0.03189601
[5 empty] | 0.8531367 | 0.03305084 |  |  | 0.5247701 | 0.03262294 | 0.5682747 | 0.0326709 | 0.6170235 | 0.03263778
[5 empty] | 0.8390984 | 0.03380199 |  |  | 0.529105 | 0.03336437 | 0.5683507 | 0.03341342 | 0.616021 | 0.03337955
[5 empty] | 0.796184 | 0.03455315 |  |  | 0.5293478 | 0.0341058 | 0.5741445 | 0.03415594 | 0.6169517 | 0.03412132
[5 empty] | 0.8353657 | 0.0353043 |  |  | 0.5272992 | 0.03484723 | 0.5719302 | 0.03489846 | 0.6243937 | 0.03486309
[5 empty] | 0.8739263 | 0.03605546 |  |  | 0.5322592 | 0.03558866 | 0.5794196 | 0.03564098 | 0.6265801 | 0.03560485
[5 empty] | 0.7939153 | 0.03680661 |  |  | 0.5307314 | 0.03633009 | 0.5777733 | 0.03638351 | 0.6240229 | 0.03634662
[5 empty] | 0.8495411 | 0.03755777 |  |  | 0.531779 | 0.03707152 | 0.5782082 | 0.03712603 | 0.6251769 | 0.03708839
[5 empty] | 0.788652 | 0.03830892 |  |  | 0.5274483 | 0.03781295 | 0.5746907 | 0.03786855 | 0.6205321 | 0.03783016
[5 empty] | 0.8102714 | 0.03906008 |  |  | 0.5277398 | 0.03855438 | 0.5749538 | 0.03861107 | 0.6202193 | 0.03857192
[5 empty] | 0.8294225 | 0.03981123 |  |  | 0.524676 | 0.03929581 | 0.5750219 | 0.03935359 | 0.6213652 | 0.03931369
[5 empty] | 0.8471286 | 0.04056239 |  |  | 0.5256795 | 0.04003724 | 0.5725196 | 0.04009611 | 0.6179964 | 0.04005546
[5 empty] | 0.8294132 | 0.04131354 |  |  | 0.5227726 | 0.04077867 | 0.5655711 | 0.04083863 | 0.6146398 | 0.04079723
[5 empty] | 0.8592994 | 0.0420647 |  |  | 0.5175777 | 0.0415201 | 0.563701 | 0.04158115 | 0.6142219 | 0.04153899
[5 empty] | 0.8338106 | 0.04281585 |  |  | 0.5166174 | 0.04226153 | 0.5648337 | 0.04232367 | 0.6102696 | 0.04228076
[5 empty] | 0.7889702 | 0.04356701 |  |  | 0.5108141 | 0.04300296 | 0.5560935 | 0.04306619 | 0.6010094 | 0.04302253
[5 empty] | 0.7978014 | 0.04431817 |  |  | 0.5119903 | 0.0437444 | 0.552105 | 0.04380871 | 0.6015681 | 0.0437643
[5 empty] | 0.8303275 | 0.04506932 |  |  | 0.5067683 | 0.04448583 | 0.5482925 | 0.04455123 | 0.5919724 | 0.04450607
[5 empty] | 0.840572 | 0.04582048 |  |  | 0.5022707 | 0.04522726 | 0.5458805 | 0.04529375 | 0.587149 | 0.04524783
[5 empty] | 0.814558 | 0.04657163 |  |  | 0.4988199 | 0.04596869 | 0.5428933 | 0.04603627 | 0.5856246 | 0.0459896
[5 empty] | 0.7833089 | 0.04732279 |  |  | 0.4944384 | 0.04671012 | 0.5320555 | 0.04677879 | 0.5786258 | 0.04673137
[5 empty] | 0.791848 | 0.04807394 |  |  | 0.4841485 | 0.04745155 | 0.5319914 | 0.04752131 | 0.5698795 | 0.04747314
[5 empty] | 0.7681986 | 0.0488251 |  |  | 0.4818728 | 0.04819298 | 0.5225254 | 0.04826383 | 0.5685123 | 0.0482149
[5 empty] | 0.7633841 | 0.04957625 |  |  | 0.4775338 | 0.04893441 | 0.5181821 | 0.04900635 | 0.5572508 | 0.04895667
[5 empty] | 0.7444277 | 0.05032741 |  |  | 0.4720538 | 0.04967584 | 0.5105857 | 0.04974887 | 0.5514219 | 0.04969844
[5 empty] | 0.7563529 | 0.05107856 |  |  | 0.4647553 | 0.05041727 | 0.5063608 | 0.0504914 | 0.5462521 | 0.05044021
[5 empty] | 0.7351828 | 0.05182972 |  |  | 0.4594608 | 0.0511587 | 0.5005317 | 0.05123392 | 0.5417682 | 0.05118198
[5 empty] | 0.7819408 | 0.05258087 |  |  | 0.4559927 | 0.05190013 | 0.496023 | 0.05197644 | 0.532797 | 0.05192374
[5 empty] | 0.7416502 | 0.05333203 |  |  | 0.4495735 | 0.05264156 | 0.4846589 | 0.05271896 | 0.527165 | 0.05266551
[5 empty] | 0.7083344 | 0.05408318 |  |  | 0.4441256 | 0.05338299 | 0.478864 | 0.05346148 | 0.520399 | 0.05340728
[5 empty] | 0.7660166 | 0.05483434 |  |  | 0.4353715 | 0.05412442 | 0.4768626 | 0.054204 | 0.5140258 | 0.05414905
[5 empty] | 0.6877202 | 0.0555855 |  |  | 0.4295336 | 0.05486585 | 0.4665792 | 0.05494652 | 0.5030719 | 0.05489081
[5 empty] | 0.6964685 | 0.05633665 |  |  | 0.4224344 | 0.05560728 | 0.4607382 | 0.05568904 | 0.4958641 | 0.05563258
[5 empty] | 0.7172848 | 0.05708781 |  |  | 0.4205964 | 0.05634871 | 0.457764 | 0.05643156 | 0.4911291 | 0.05637435
[5 empty] | 0.6831923 | 0.05783896 |  |  | 0.4117419 | 0.05709014 | 0.4489811 | 0.05717408 | 0.4858937 | 0.05711612
[5 empty] | 0.6672146 | 0.05859012 |  |  | 0.4057935 | 0.05783157 | 0.4418139 | 0.0579166 | 0.4779844 | 0.05785789
[5 empty] | 0.6853747 | 0.05934127 |  |  | 0.3997736 | 0.058573 | 0.4397868 | 0.05865912 | 0.473128 | 0.05859965
[5 empty] | 0.6886961 | 0.06009243 |  |  | 0.3985046 | 0.05931443 | 0.4330242 | 0.05940164 | 0.4662513 | 0.05934142
[5 empty] | 0.6642021 | 0.06084358 |  |  | 0.389809 | 0.06005586 | 0.4256505 | 0.06014416 | 0.4590808 | 0.06008319
[5 empty] | 0.638916 | 0.06159474 |  |  | 0.3859093 | 0.0607973 | 0.4206903 | 0.06088668 | 0.4529434 | 0.06082496
[5 empty] | 0.6768611 | 0.06234589 |  |  | 0.3803279 | 0.06153873 | 0.4144678 | 0.0616292 | 0.4499656 | 0.06156672
[5 empty] | 0.6450607 | 0.06309705 |  |  | 0.3773872 | 0.06228016 | 0.4090076 | 0.06237172 | 0.4422743 | 0.06230849
[5 empty] | 0.6565382 | 0.0638482 |  |  | 0.3734098 | 0.06302159 | 0.404334 | 0.06311424 | 0.438096 | 0.06305026
[5 empty] | 0.6293168 | 0.06459936 |  |  | 0.367818 | 0.06376302 | 0.4035715 | 0.06385676 | 0.4316576 | 0.06379203
[5 empty] | 0.6624199 | 0.06535052 |  |  | 0.3651344 | 0.06450445 | 0.3953445 | 0.06459929 | 0.4302857 | 0.0645338
[5 empty] | 0.6358237 | 0.06610167 |  |  | 0.3611359 | 0.06524588 | 0.3936304 | 0.06534181 | 0.4257541 | 0.06527556
[5 empty] | 0.6012242 | 0.06685283 |  |  | 0.3586367 | 0.06598731 | 0.3912179 | 0.06608433 | 0.419323 | 0.06601733
[5 empty] | 0.6795684 | 0.06760398 |  |  | 0.3578884 | 0.06672874 | 0.388451 | 0.06682685 | 0.4169331 | 0.0667591
[5 empty] | 0.6438635 | 0.06835514 |  |  | 0.3512973 | 0.06747017 | 0.3842369 | 0.06756937 | 0.4108922 | 0.06750087
[5 empty] | 0.6341166 | 0.06910629 |  |  | 0.3518699 | 0.0682116 | 0.3792826 | 0.06831189 | 0.4094078 | 0.06824263
[5 empty] | 0.653335 | 0.06985745 |  |  | 0.3452128 | 0.06895303 | 0.3742952 | 0.06905441 | 0.4025878 | 0.0689844
[5 empty] | 0.6675258 | 0.0706086 |  |  | 0.3425322 | 0.06969446 | 0.3690819 | 0.06979693 | 0.3992399 | 0.06972617
[5 empty] | 0.6366962 | 0.07135976 |  |  | 0.3384347 | 0.07043589 | 0.3679496 | 0.07053945 | 0.3955716 | 0.07046794
[5 empty] | 0.5988534 | 0.07211091 |  |  | 0.3347268 | 0.07117732 | 0.3636056 | 0.07128197 | 0.3901908 | 0.07120971
[5 empty] | 0.6140044 | 0.07286207 |  |  | 0.3330149 | 0.07191875 | 0.358557 | 0.07202449 | 0.3900051 | 0.07195147
[5 empty] | 0.5831566 | 0.07361322 |  |  | 0.3259055 | 0.07266018 | 0.3550107 | 0.07276701 | 0.3809223 | 0.07269324
[5 empty] | 0.630317 | 0.07436438 |  |  | 0.3228051 | 0.07340161 | 0.3538739 | 0.07350953 | 0.37735 | 0.07343501
[5 empty] | 0.6144928 | 0.07511553 |  |  | 0.32022 | 0.07414304 | 0.3458537 | 0.07425205 | 0.3762959 | 0.07417678
[5 empty] | 0.5906912 | 0.07586669 |  |  | 0.3170568 | 0.07488447 | 0.3454573 | 0.07499457 | 0.3728678 | 0.07491854
[5 empty] | 0.5959194 | 0.07661785 |  |  | 0.3123219 | 0.0756259 | 0.3422916 | 0.07573709 | 0.3668733 | 0.07566031
[5 empty] | 0.5591846 | 0.077369 |  |  | 0.3102217 | 0.07636733 | 0.3397638 | 0.07647961 | 0.3651202 | 0.07640208
[5 empty] | 0.5914938 | 0.07812016 |  |  | 0.3064628 | 0.07710876 | 0.332181 | 0.07722213 | 0.3576161 | 0.07714385
[5 empty] | 0.6108544 | 0.07887131 |  |  | 0.3041516 | 0.07785019 | 0.3319503 | 0.07796465 | 0.3542687 | 0.07788562
[5 empty] | 0.5762733 | 0.07962247 |  |  | 0.3037946 | 0.07859163 | 0.3285787 | 0.07870718 | 0.3541858 | 0.07862738
[5 empty] | 0.5907579 | 0.08037362 |  |  | 0.2957982 | 0.07933306 | 0.3256734 | 0.0794497 | 0.3448751 | 0.07936915
[5 empty] | 0.5503153 | 0.08112478 |  |  | 0.2969688 | 0.08007449 | 0.3176415 | 0.08019222 | 0.3448442 | 0.08011092
[5 empty] | 0.6129527 | 0.08187593 |  |  | 0.290613 | 0.08081592 | 0.31539 | 0.08093474 | 0.3370009 | 0.08085269
[5 empty] | 0.5726772 | 0.08262709 |  |  | 0.2911372 | 0.08155735 | 0.3104261 | 0.08167726 | 0.3382528 | 0.08159445
[5 empty] | 0.551496 | 0.08337824 |  |  | 0.2852478 | 0.08229878 | 0.3107569 | 0.08241978 | 0.3327077 | 0.08233622
[5 empty] | 0.5874163 | 0.0841294 |  |  | 0.2847514 | 0.08304021 | 0.3039894 | 0.0831623 | 0.3285732 | 0.08307799
[5 empty] | 0.5324452 | 0.08488055 |  |  | 0.2825543 | 0.08378164 | 0.3025307 | 0.08390482 | 0.3256571 | 0.08381976
[5 empty] | 0.5225899 | 0.08563171 |  |  | 0.2804631 | 0.08452307 | 0.302188 | 0.08464734 | 0.3257671 | 0.08456153
[5 empty] | 0.5548576 | 0.08638286 |  |  | 0.2739842 | 0.0852645 | 0.2996683 | 0.08538986 | 0.3222108 | 0.08530329
[5 empty] | 0.5062555 | 0.08713402 |  |  | 0.270424 | 0.08600593 | 0.2966788 | 0.08613238 | 0.318596 | 0.08604506
[5 empty] | 0.5677907 | 0.08788518 |  |  | 0.2694891 | 0.08674736 | 0.2955264 | 0.0868749 | 0.3156304 | 0.08678683
[5 empty] | 0.5104704 | 0.08863633 |  |  | 0.2660858 | 0.08748879 | 0.2895184 | 0.08761742 | 0.3121216 | 0.0875286
[5 empty] | 0.5003017 | 0.08938749 |  |  | 0.2688206 | 0.08823022 | 0.2891618 | 0.08835994 | 0.3073774 | 0.08827036
[5 empty] | 0.5592919 | 0.09013864 |  |  | 0.2659001 | 0.08897165 | 0.2867637 | 0.08910246 | 0.3103055 | 0.08901213
[5 empty] | 0.5404481 | 0.0908898 |  |  | 0.2648306 | 0.08971308 | 0.2844313 | 0.08984498 | 0.3047136 | 0.0897539
[5 empty] | 0.5527775 | 0.09164095 |  |  | 0.2616186 | 0.09045451 | 0.2821715 | 0.0905875 | 0.3068093 | 0.09049567
[5 empty] | 0.5732872 | 0.09239211 |  |  | 0.2585707 | 0.09119594 | 0.2794915 | 0.09133002 | 0.3046004 | 0.09123744
[5 empty] | 0.5589844 | 0.09314326 |  |  | 0.2575931 | 0.09193737 | 0.2791985 | 0.09207254 | 0.3004946 | 0.0919792
[5 empty] | 0.5468763 | 0.09389442 |  |  | 0.2562924 | 0.0926788 | 0.2786994 | 0.09281506 | 0.3002996 | 0.09272097
[5 empty] | 0.5269701 | 0.09464557 |  |  | 0.2565752 | 0.09342023 | 0.2769014 | 0.09355759 | 0.297823 | 0.09346274
[5 empty] | 0.4992729 | 0.09539673 |  |  | 0.2550477 | 0.09416166 | 0.2785116 | 0.09430011 | 0.2982727 | 0.09420451
[5 empty] | 0.4867919 | 0.09614788 |  |  | 0.2542165 | 0.09490309 | 0.277837 | 0.09504263 | 0.2958562 | 0.09494627
[5 empty] | 0.4925343 | 0.09689904 |  |  | 0.254488 | 0.09564453 | 0.2775848 | 0.09578515 | 0.2944813 | 0.09568804
[5 empty] | 0.5005009 | 0.09765019 |  |  | 0.2537623 | 0.09638596 | 0.2771553 | 0.09652767 | 0.2955484 | 0.09642981
[5 empty] | 0.538632 | 0.09840135 |  |  | 0.2549847 | 0.09712739 | 0.2771886 | 0.09727019 | 0.2998929 | 0.09717158
[5 empty] | 0.5719071 | 0.09915251 |  |  | 0.2591375 | 0.09786882 | 0.2781653 | 0.09801271 | 0.2960933 | 0.09791335
[5 empty] | 0.5483209 | 0.09990366 |  |  | 0.2575163 | 0.09861025 | 0.2781802 | 0.09875523 | 0.296044 | 0.09865511
[5 empty] | 0.4958684 | 0.1006548 |  |  | 0.2579162 | 0.09935168 | 0.2782281 | 0.09949775 | 0.3013394 | 0.09939688
[5 empty] | 0.5465443 | 0.101406 |  |  | 0.2570327 | 0.1000931 | 0.281404 | 0.1002403 | 0.3003741 | 0.1001386
[5 empty] | 0.5533435 | 0.1021571 |  |  | 0.2606612 | 0.1008345 | 0.2812027 | 0.1009828 | 0.3026424 | 0.1008804
[5 empty] | 0.502261 | 0.1029083 |  |  | 0.2604968 | 0.101576 | 0.2817191 | 0.1017253 | 0.3016388 | 0.1016222
[5 empty] | 0.5522915 | 0.1036594 |  |  | 0.261735 | 0.1023174 | 0.2818481 | 0.1024678 | 0.3051577 | 0.102364
[5 empty] | 0.5004299 | 0.1044106 |  |  | 0.2625712 | 0.1030588 | 0.2846846 | 0.1032104 | 0.3035935 | 0.1031057
[5 empty] | 0.565671 | 0.1051617 |  |  | 0.2623007 | 0.1038003 | 0.2831235 | 0.1039529 | 0.3064407 | 0.1038475
[5 empty] | 0.5500098 | 0.1059129 |  |  | 0.2620187 | 0.1045417 | 0.2831596 | 0.1046954 | 0.3080937 | 0.1045893
[5 empty] | 0.4974411 | 0.1066641 |  |  | 0.2644208 | 0.1052831 | 0.2859878 | 0.1054379 | 0.305547 | 0.105331
[5 empty] | 0.5479597 | 0.1074152 |  |  | 0.2656022 | 0.1060246 | 0.285503 | 0.1061804 | 0.3120949 | 0.1060728
[5 empty] | 0.5385606 | 0.1081664 |  |  | 0.2657582 | 0.106766 | 0.2880001 | 0.106923 | 0.3086319 | 0.1068146
[5 empty] | 0.5042384 | 0.1089175 |  |  | 0.2689842 | 0.1075074 | 0.2889739 | 0.1076655 | 0.3136524 | 0.1075563
[5 empty] | 0.5099882 | 0.1096687 |  |  | 0.2698756 | 0.1082488 | 0.2904195 | 0.108408 | 0.316451 | 0.1082981
[5 empty] | 0.5048048 | 0.1104198 |  |  | 0.2745277 | 0.1089903 | 0.2957315 | 0.1091505 | 0.3181219 | 0.1090399
[5 empty] | 0.533683 | 0.111171 |  |  | 0.2719359 | 0.1097317 | 0.294805 | 0.109893 | 0.3211597 | 0.1097816
[5 empty] | 0.5296177 | 0.1119221 |  |  | 0.2744954 | 0.1104731 | 0.3012347 | 0.1106356 | 0.3212587 | 0.1105234
[5 empty] | 0.5866037 | 0.1126733 |  |  | 0.2765017 | 0.1112146 | 0.2994156 | 0.1113781 | 0.3248135 | 0.1112652
[5 empty] | 0.594636 | 0.1134245 |  |  | 0.2806501 | 0.111956 | 0.3057426 | 0.1121206 | 0.3256184 | 0.1120069
[5 empty] | 0.5657093 | 0.1141756 |  |  | 0.2801359 | 0.1126974 | 0.3061105 | 0.1128631 | 0.3292678 | 0.1127487
[5 empty] | 0.5798185 | 0.1149268 |  |  | 0.2830544 | 0.1134389 | 0.3084142 | 0.1136056 | 0.3323563 | 0.1134905
[5 empty] | 0.6029586 | 0.1156779 |  |  | 0.2857011 | 0.1141803 | 0.3089486 | 0.1143482 | 0.3357783 | 0.1142322
[5 empty] | 0.5971242 | 0.1164291 |  |  | 0.2876713 | 0.1149217 | 0.3133086 | 0.1150907 | 0.3326281 | 0.114974
[5 empty] | 0.5973104 | 0.1171802 |  |  | 0.2875602 | 0.1156631 | 0.3141891 | 0.1158332 | 0.3386002 | 0.1157158
[5 empty] | 0.5345119 | 0.1179314 |  |  | 0.2897633 | 0.1164046 | 0.3180849 | 0.1165757 | 0.337889 | 0.1164575
[5 empty] | 0.5287236 | 0.1186825 |  |  | 0.295476 | 0.117146 | 0.3190909 | 0.1173182 | 0.3416891 | 0.1171993
[5 empty] | 0.6069404 | 0.1194337 |  |  | 0.2952934 | 0.1178874 | 0.318702 | 0.1180608 | 0.3472947 | 0.1179411
[5 empty] | 0.6131571 | 0.1201849 |  |  | 0.2993111 | 0.1186289 | 0.3220132 | 0.1188033 | 0.3478004 | 0.1186828
[5 empty] | 0.6204171 | 0.120936 |  |  | 0.3013679 | 0.1193703 | 0.3233676 | 0.1195458 | 0.3471537 | 0.1194246
[5 empty] | 0.5528191 | 0.1216872 |  |  | 0.3044553 | 0.1201117 | 0.3273642 | 0.1202883 | 0.3540621 | 0.1201664
[5 empty] | 0.603367 | 0.1224383 |  |  | 0.3022767 | 0.1208532 | 0.3278065 | 0.1210308 | 0.3547297 | 0.1209081
[5 empty] | 0.6180616 | 0.1231895 |  |  | 0.3054326 | 0.1215946 | 0.3340953 | 0.1217734 | 0.3599571 | 0.1216499
[5 empty] | 0.5569034 | 0.1239406 |  |  | 0.3100236 | 0.122336 | 0.3357312 | 0.1225159 | 0.3623451 | 0.1223917
[5 empty] | 0.5788932 | 0.1246918 |  |  | 0.3139503 | 0.1230775 | 0.3404149 | 0.1232584 | 0.3660943 | 0.1231334
[5 empty] | 0.6280317 | 0.1254429 |  |  | 0.3158131 | 0.1238189 | 0.340147 | 0.1240009 | 0.3686053 | 0.1238752
[5 empty] | 0.5663195 | 0.1261941 |  |  | 0.3154125 | 0.1245603 | 0.3431283 | 0.1247434 | 0.3680789 | 0.124617
[5 empty] | 0.5947574 | 0.1269453 |  |  | 0.3195492 | 0.1253017 | 0.3454595 | 0.125486 | 0.3738156 | 0.1253588
[5 empty] | 0.581346 | 0.1276964 |  |  | 0.3217235 | 0.1260432 | 0.351541 | 0.1262285 | 0.3760162 | 0.1261005
[5 empty] | 0.641086 | 0.1284476 |  |  | 0.327936 | 0.1267846 | 0.3547738 | 0.126971 | 0.3806814 | 0.1268423
[5 empty] | 0.6279781 | 0.1291987 |  |  | 0.3316873 | 0.127526 | 0.3572583 | 0.1277135 | 0.3901118 | 0.1275841
[5 empty] | 0.5740231 | 0.1299499 |  |  | 0.3346779 | 0.1282675 | 0.3622953 | 0.128456 | 0.394408 | 0.1283258
[5 empty] | 0.6242215 | 0.130701 |  |  | 0.3404082 | 0.1290089 | 0.3699855 | 0.1291986 | 0.3973708 | 0.1290676
[5 empty] | 0.5915741 | 0.1314522 |  |  | 0.3446788 | 0.1297503 | 0.3704295 | 0.1299411 | 0.3995008 | 0.1298094
[5 empty] | 0.6620816 | 0.1322033 |  |  | 0.3441903 | 0.1304918 | 0.377128 | 0.1306836 | 0.4044987 | 0.1305511
[5 empty] | 0.6337446 | 0.1329545 |  |  | 0.3488431 | 0.1312332 | 0.3816816 | 0.1314261 | 0.4088651 | 0.1312929
[5 empty] | 0.6815639 | 0.1337057 |  |  | 0.3530377 | 0.1319746 | 0.3880911 | 0.1321687 | 0.4170008 | 0.1320347
[5 empty] | 0.6015401 | 0.1344568 |  |  | 0.3618748 | 0.132716 | 0.390957 | 0.1329112 | 0.4197063 | 0.1327764
[5 empty] | 0.6476739 | 0.135208 |  |  | 0.3637547 | 0.1334575 | 0.3928801 | 0.1336537 | 0.4245824 | 0.1335182
[5 empty] | 0.6479661 | 0.1359591 |  |  | 0.3718784 | 0.1341989 | 0.4015612 | 0.1343962 | 0.43033 | 0.13426
[5 empty] | 0.6266113 | 0.1367103 |  |  | 0.3762288 | 0.1349403 | 0.4081953 | 0.1351387 | 0.4385665 | 0.1350017
[5 empty] | 0.6797758 | 0.1374614 |  |  | 0.3786488 | 0.1356818 | 0.4109471 | 0.1358813 | 0.4459634 | 0.1357435
[5 empty] | 0.6654368 | 0.1382126 |  |  | 0.387318 | 0.1364232 | 0.420894 | 0.1366238 | 0.4500967 | 0.1364853
[5 empty] | 0.6565719 | 0.1389637 |  |  | 0.391116 | 0.1371646 | 0.4287137 | 0.1373663 | 0.4616419 | 0.137227
[5 empty] | 0.6911586 | 0.1397149 |  |  | 0.4020227 | 0.1379061 | 0.4329836 | 0.1381088 | 0.4703749 | 0.1379688
[5 empty] | 0.6741743 | 0.140466 |  |  | 0.4072176 | 0.1386475 | 0.4420814 | 0.1388513 | 0.4802714 | 0.1387106
[5 empty] | 0.7365965 | 0.1412172 |  |  | 0.4167806 | 0.1393889 | 0.4496845 | 0.1395939 | 0.4837071 | 0.1394523
[5 empty] | 0.7464028 | 0.1419684 |  |  | 0.4210912 | 0.1401304 | 0.4567705 | 0.1403364 | 0.4991578 | 0.1401941
[5 empty] | 0.6855705 | 0.1427195 |  |  | 0.4334292 | 0.1408718 | 0.468817 | 0.1410789 | 0.5085992 | 0.1409359
[5 empty] | 0.7010771 | 0.1434707 |  |  | 0.4415743 | 0.1416132 | 0.4801015 | 0.1418214 | 0.517607 | 0.1416776
[5 empty] | 0.7469002 | 0.1442218 |  |  | 0.4492062 | 0.1423546 | 0.4878016 | 0.1425639 | 0.529657 | 0.1424194
[5 empty] | 0.7540172 | 0.144973 |  |  | 0.4603046 | 0.1430961 | 0.4983948 | 0.1433065 | 0.5382249 | 0.1431612
[5 empty] | 0.7884055 | 0.1457241 |  |  | 0.4679492 | 0.1438375 | 0.5062587 | 0.144049 | 0.5513865 | 0.1439029
[5 empty] | 0.7440427 | 0.1464753 |  |  | 0.4748197 | 0.1445789 | 0.5214708 | 0.1447915 | 0.5637175 | 0.1446447
[5 empty] | 0.7469063 | 0.1472264 |  |  | 0.4846957 | 0.1453204 | 0.5302086 | 0.145534 | 0.5748936 | 0.1453865
[5 empty] | 0.8329736 | 0.1479776 |  |  | 0.4944571 | 0.1460618 | 0.5414498 | 0.1462765 | 0.5875905 | 0.1461283
[5 empty] | 0.8492223 | 0.1487288 |  |  | 0.5097834 | 0.1468032 | 0.5547718 | 0.1470191 | 0.5997841 | 0.14687
[5 empty] | 0.7766297 | 0.1494799 |  |  | 0.5196543 | 0.1475447 | 0.5638522 | 0.1477616 | 0.6066501 | 0.1476118