## 1
Общество с ограниченной ответственностью "Инженерная геология" (ООО "ИнжГео") | [11 empty] | Общество с ограниченной ответственностью "Инженерная геология" (ООО "ИнжГео")
Юр. адрес: 117279, г. Москва, ул. Миклухо-Маклая, 36 а, этаж 5, пом. XXIII к. 76-84 | [11 empty] | Юр. адрес: 117279, г. Москва, ул. Миклухо-Маклая, 36 а, этаж 5, пом. XXIII к. 76-84 | [8 empty] | нагр |  |  | X0 | Y0 | R |  | нагр |  |  |  | X0 | Y0 | R | нагр |  |  |  | X0 | Y0 | R |  | нагр |  |  |  | X0 | Y0 | R
Телефон/факс +7 (495) 132-30-00, Адрес электронной почты inbox@inj-geo.ru | [11 empty] | Телефон/факс +7 (495) 132-30-00, Адрес электронной почты inbox@inj-geo.ru | [12 empty] | 0 | [7 empty] | 0 | [6 empty] | 0 | [7 empty] | 0
[21 empty] | девиатор | [6 empty] | девиатор | [6 empty] | девиатор | [7 empty] | девиатор
Испытательная лаборатория ООО «ИнжГео» | [11 empty] | Испытательная лаборатория ООО «ИнжГео» | [8 empty] | x0 | Угол | X | Y |  |  |  | x0 |  | Угол | X | Y |  |  | x0 |  | Угол | X | Y |  |  |  | x0 |  | Угол | X | Y
Адрес места осуществления деятельности лаборатории: г. Москва, просп. Вернадского, д. 51, стр. 1 | [11 empty] | Адрес места осуществления деятельности лаборатории: г. Москва, просп. Вернадского, д. 51, стр. 1 | [9 empty] | 0 | [7 empty] | 0 | [6 empty] | 0 | [7 empty] | 0
Телефон +7(910)4557682, E-mail: slg85@mail.ru | [11 empty] | Телефон +7(910)4557682, E-mail: slg85@mail.ru | [9 empty] | 5 | [7 empty] | 5 | [6 empty] | 5 | [7 empty] | 5
[22 empty] | 10 | [7 empty] | 10 | [6 empty] | 10 | [7 empty] | 10
[12 empty] | Протокол испытаний № 13-63/109 от 15-02-2023 | [9 empty] | 15 | [7 empty] | 15 | [6 empty] | 15 | [7 empty] | 15
[22 empty] | 20 | [7 empty] | 20 | [6 empty] | 20 | [7 empty] | 20
[12 empty] | Наименование и адрес заказчика: Переход трубопровода через р. Енисей | [9 empty] | 25 | [7 empty] | 25 | [6 empty] | 25 | [7 empty] | 25
[12 empty] | Наименование объекта: ООО Регионстрой | [9 empty] | 30 | [7 empty] | 30 | [6 empty] | 30 | [7 empty] | 30
Наименование используемого метода/методики: ГОСТ 12248.4-2020 | [11 empty] | Наименование используемого метода/методики: ГОСТ 12248.3-2020 | [9 empty] | 35 | [7 empty] | 35 | [6 empty] | 35 | [7 empty] | 35
Условия проведения испытания: температура окружающей среды (18 - 25)0С, влажность воздуха (40 - 75)% | [11 empty] | Условия проведения испытания: температура окружающей среды (18 - 25)0С, влажность воздуха (40 - 75)% | [9 empty] | 40 | [7 empty] | 40 | [6 empty] | 40 | [7 empty] | 40
[12 empty] | Дата получение объекта подлежащего испытаниям: 19-01-2023 | [9 empty] | 45 | [7 empty] | 45 | [6 empty] | 45 | [7 empty] | 45
[12 empty] | Дата испытания: 25.10.2022-19.11.2109 | [9 empty] | 50 | [7 empty] | 50 | [6 empty] | 50 | [7 empty] | 50
[22 empty] | 55 | [7 empty] | 55 | [6 empty] | 55 | [7 empty] | 55
Испытание грунтов методом трехосного сжатия | [11 empty] | Испытание грунтов методом трехосного сжатия | [9 empty] | 60 | [7 empty] | 60 | [6 empty] | 60 | [7 empty] | 60
[22 empty] | 65 | [7 empty] | 65 | [6 empty] | 65 | [7 empty] | 65
Лабораторный номер: | [6 empty] | We, д.е. = |  |  |  |  | Лабораторный номер: |  | 1144 |  |  |  | We, д.е. = | 0.660670872 |  |  | 70 | [7 empty] | 70 | [6 empty] | 70 | [7 empty] | 70
Номер скважины: | [6 empty] | ρ, г/см3 = |  |  |  |  | Номер скважины: |  | BH-050 |  |  |  | ρ, г/см3 = | 1.51 |  |  | 75 | [7 empty] | 75 | [6 empty] | 75 | [7 empty] | 75
Глубина отбора, м: | [6 empty] | ρs, г/см3 = |  |  |  |  | Глубина отбора, м: |  | 1 |  |  |  | ρs, г/см3 = | 2.71 |  |  | 80 | [7 empty] | 80 | [6 empty] | 80 | [7 empty] | 80
Наименование грунта: | [6 empty] | e, д.е. = |  |  |  |  | Наименование грунта: |  | Суглинок, после оттаивания текучий, тяжелый песчанистый |  |  |  | e, д.е. = | 1.980409 |  |  | 85 | [7 empty] | 85 | [6 empty] | 85 | [7 empty] | 85
Схема проведения опыта: | [6 empty] | IL, д.е. = |  |  |  |  | Схема проведения опыта: |  | КД |  |  |  | IL, д.е. = | 3.601 |  |  | 90 | [7 empty] | 90 | [6 empty] | 90 | [7 empty] | 90
[22 empty] | 95 | [7 empty] | 95 | [6 empty] | 95 | [7 empty] | 95
[22 empty] | 100 | [7 empty] | 100 | [6 empty] | 100 | [7 empty] | 100
Результаты испытаний | [11 empty] | Результаты испытаний | [9 empty] | 105 | [7 empty] | 105 | [6 empty] | 105 | [7 empty] | 105
[22 empty] | 110 | [7 empty] | 110 | [6 empty] | 110 | [7 empty] | 110
[22 empty] | 115 | [7 empty] | 115 | [6 empty] | 115 | [7 empty] | 115
[22 empty] | 120 | [7 empty] | 120 | [6 empty] | 120 | [7 empty] | 120
[22 empty] | 125 | [7 empty] | 125 | [6 empty] | 125 | [7 empty] | 125
[22 empty] | 130 | [7 empty] | 130 | [6 empty] | 130 | [7 empty] | 130
[22 empty] | 135 | [7 empty] | 135 | [6 empty] | 135 | [7 empty] | 135
[22 empty] | 140 | [7 empty] | 140 | [6 empty] | 140 | [7 empty] | 140
[22 empty] | 145 | [7 empty] | 145 | [6 empty] | 145 | [7 empty] | 145
[22 empty] | 150 | [7 empty] | 150 | [6 empty] | 150 | [7 empty] | 150
[22 empty] | 155 | [7 empty] | 155 | [6 empty] | 155 | [7 empty] | 155
[22 empty] | 160 | [7 empty] | 160 | [6 empty] | 160 | [7 empty] | 160
[22 empty] | 165 | [7 empty] | 165 | [6 empty] | 165 | [7 empty] | 165
[22 empty] | 170 | [7 empty] | 170 | [6 empty] | 170 | [7 empty] | 170
[22 empty] | 175 | [7 empty] | 175 | [6 empty] | 175 | [7 empty] | 175
[22 empty] | 180 | [7 empty] | 180 | [6 empty] | 180 | [7 empty] | 180
[13 empty] | Давление в камере, Мпа σ3 | Вертикальная нагрузка, Мпа σ1 | Поровое давление, Мпа u
| K0, д.е. | 0.8781307 |  |  |  |  | Коэфф. Точки | [5 empty] | 0.05 | 0.0774418 | [5 empty] | 1 | [6 empty] | σ3,кПа | σ1,кПа | u, кПа |  |  |  | 4
| q_zg, МПа | 0.04390653 | [10 empty] | 0.15 | 0.2051983 | [27 empty] | δ3, Мпа | δ1-δ3, МПа | δ1, МПа | δ1, КПа
|  |  | Модуль деформации, МПа: | [9 empty] | 0.25 | 0.3329549 | [21 empty] | С, МПа:
|  |  | Е0= |  | Точки модуля (полное напр.), МПа |  |  |  | 0.04390653 | 0.07025045 | [25 empty] | φ, град:
|  |  | E50 = |  | qf (полное напр.), МПа |  |  |  | 0.06185476 | [26 empty] | E, Мпа
|  |  | Коэф. Поперечной деформации, ϑ = | [9 empty] | Эффективные значения угла внутреннего трения и удельного сцепления ϕ', С' | [13 empty] | x | 0
[13 empty] | ϕ', град. = | 7 | [12 empty] | y |  |  |  | С, кПа | φ,°
[13 empty] | С', МПа = | 0.006
| Исполнитель: | [6 empty] | Морозов Д.С. |  |  |  |  | Исполнитель: |  |  |  |  | Морозов Д.С.
| Начальник исп. лаборатории: | [6 empty] | Семиколенова Л.Г. |  |  |  |  | Начальник исп. лаборатории: |  |  |  |  | Семиколенова Л.Г.
Лист 1 , всего листов 2 | [11 empty] | Лист 2 , всего листов 2
Частичное воспроизведение протокола испытаний без письменного разрешения ООО «ИнжГео» ЗАПРЕЩАЕТСЯ | [11 empty] | Частичное воспроизведение протокола испытаний без письменного разрешения ООО «ИнжГео» ЗАПРЕЩАЕТСЯ
[5 empty] | второй график |  | первый график | [9 empty] | К Пуассона
dev50 | epsE50 | ind | devE0 | epsE0 | dev | eps | sigma |  | dev1 | eps1 | dev2 | eps2 | dev3 | eps3 |  | Глины
0.01185476 | 0.01316208 |  |  |  | 0 | 0 |  |  | 0 | 0 | 0 | 0 | 0 | 0 |  | < 0 | 0,20-0,30
ind |  |  |  |  | 0.001458155 | 0.0008141512 |  |  | 0.001389043 | 0.0007810332 | 0.003848358 | 0.0007521499 | 0.005668659 | 0.0007359788 |  | 0-0,25 | 0,30-0,38
2 |  |  |  |  | 0.001865809 | 0.001628302 |  |  | 0.003028487 | 0.001562066 | 0.007527127 | 0.0015043 | 0.010924 | 0.001471958 |  | 0,25< | 0,38-0,45
E0 |  |  |  |  | 0.002172458 | 0.002442454 |  |  | 0.004498093 | 0.0023431 | 0.01 | 0.002018687 | 0.014 | 0.001846799 |  | Суглинки | 0,35-0,37
epsE0 | devE0 |  |  |  | 0.003327603 | 0.003256605 |  |  | 0.00587762 | 0.003124133 | 0.01293834 | 0.003008599 | 0.01945678 | 0.002943915 |  | Пески и супеси | 0,30-0,35
0.00438736 | 0.00658598 |  |  |  | 0.00658598 | 0.00438736 |  |  | 0.007046829 | 0.003905166 | 0.01534829 | 0.003760749 | 0.02240379 | 0.003679894
[5 empty] | 0.007015299 | 0.004884907 |  |  | 0.008385479 | 0.004686199 | 0.01737039 | 0.004512899 | 0.02538291 | 0.004415873
График E50 |  | График E |  |  | 0.007643732 | 0.005699059 |  |  | 0.009173331 | 0.005467233 | 0.0191305 | 0.005265049 | 0.02802659 | 0.005151851
eps | q | sigma |  |  | 0.006194431 | 0.00651321 |  |  | 0.009990144 | 0.006248266 | 0.02095445 | 0.006017199 | 0.0314673 | 0.00588783
Горизонтальная линия E50 |  | Касательная |  |  | 0.007683737 | 0.007327361 |  |  | 0.011 | 0.007327833 | 0.02226807 | 0.006769349 | 0.03383749 | 0.006623809
0 |  | a | b |  | 0.008127988 | 0.008141512 |  |  | 0.01105516 | 0.007810332 | 0.02409721 | 0.007521499 | 0.03546961 | 0.007359788
|  |  | 0 |  | 0.007543523 | 0.008955664 |  |  | 0.01150316 | 0.008591366 | 0.02556769 | 0.008273648 | 0.03809613 | 0.008095767
Вертикальная линия E50 |  | p1 и p2 |  |  | 0.00894668 | 0.009769815 |  |  | 0.01168615 | 0.009372399 | 0.02759917 | 0.009285681 | 0.04147744 | 0.009119105
| 0 | 0 |  |  | 0.008353799 | 0.01058397 |  |  | 0.0121218 | 0.01015343 | 0.02834348 | 0.009777948 | 0.04217553 | 0.009567724
[5 empty] | 0.008781218 | 0.01139812 |  |  | 0.01232775 | 0.01093447 | 0.02981677 | 0.0105301 | 0.04464016 | 0.0103037
Касательная линия E50 |  |  |  |  | 0.01024528 | 0.01221227 |  |  | 0.01232168 | 0.0117155 | 0.03101813 | 0.01128225 | 0.04693722 | 0.01103968
0 | 0 | Горизонтальная 1 |  |  | 0.01185476 | 0.01316208 |  |  | 0.01252123 | 0.01249653 | 0.03273771 | 0.0120344 | 0.04875392 | 0.01177566
[5 empty] | 0.01135905 | 0.01384057 |  |  | 0.01294407 | 0.01327757 | 0.03446561 | 0.01278655 | 0.05147747 | 0.01251164
Горизонтальная линия qкр |  |  |  |  | 0.01205161 | 0.01465472 |  |  | 0.01320786 | 0.0140586 | 0.03609197 | 0.0135387 | 0.05339507 | 0.01324762
Горизонтальная линия q |  | Горизонтальная 2 |  |  | 0.01382247 | 0.01546887 |  |  | 0.01353024 | 0.01483963 | 0.03750692 | 0.01429085 | 0.05559395 | 0.0139836
0 |  | 0 |  |  | 0.01465354 | 0.01628302 |  |  | 0.0137209 | 0.01523401 | 0.03910058 | 0.015043 | 0.05766129 | 0.01471958
[5 empty] | 0.01352671 | 0.01709718 |  |  | 0.01437513 | 0.0164017 | 0.04026307 | 0.01579515 | 0.06008432 | 0.01545555
Вертикальная линия q |  |  |  |  | 0.01542388 | 0.01791133 |  |  | 0.01539545 | 0.01718273 | 0.04178453 | 0.0165473 | 0.06155023 | 0.01619153
| 0 |  |  |  | 0.01732695 | 0.01872548 |  |  | 0.01627059 | 0.01796376 | 0.04305508 | 0.01729945 | 0.06384624 | 0.01692751
[5 empty] | 0.01621782 | 0.01953963 |  |  | 0.01736215 | 0.0187448 | 0.04416484 | 0.0180516 | 0.06595956 | 0.01766349
[5 empty] | 0.01807839 | 0.02035378 |  |  | 0.01843174 | 0.01952583 | 0.04570395 | 0.01880375 | 0.06807739 | 0.01839947
[5 empty] | 0.01989055 | 0.02116793 |  |  | 0.01964097 | 0.02030686 | 0.04696252 | 0.0195559 | 0.06958694 | 0.01913545
[5 empty] | 0.02063621 | 0.02198208 |  |  | 0.02095144 | 0.0210879 | 0.04813069 | 0.02030805 | 0.07097542 | 0.01987143
[5 empty] | 0.01929726 | 0.02279623 |  |  | 0.02212476 | 0.02186893 | 0.04899858 | 0.0210602 | 0.07273004 | 0.02060741
[5 empty] | 0.02085561 | 0.02361039 |  |  | 0.02322253 | 0.02264996 | 0.04985633 | 0.02181235 | 0.073838 | 0.02134338
[5 empty] | 0.02029316 | 0.02442454 |  |  | 0.02430636 | 0.023431 | 0.05019404 | 0.0225645 | 0.07508651 | 0.02207936
[5 empty] | 0.02159179 | 0.02523869 |  |  | 0.02493785 | 0.02421203 | 0.05090186 | 0.02331665 | 0.07546279 | 0.02281534
[5 empty] | 0.02073341 | 0.02605284 |  |  | 0.02567862 | 0.02499306 | 0.0513699 | 0.0240688 | 0.07645403 | 0.02355132
[5 empty] | 0.02272249 | 0.02686699 |  |  | 0.02619026 | 0.0257741 | 0.0520883 | 0.02482095 | 0.07754745 | 0.0242873
[5 empty] | 0.02162488 | 0.02768114 |  |  | 0.02613438 | 0.02655513 | 0.05174718 | 0.0255731 | 0.07743025 | 0.02502328
[5 empty] | 0.0214564 | 0.02849529 |  |  | 0.02630802 | 0.02733616 | 0.05224316 | 0.02632524 | 0.07808965 | 0.02575926
[5 empty] | 0.02122832 | 0.02930944 |  |  | 0.026033 | 0.0281172 | 0.05200637 | 0.02707739 | 0.07794734 | 0.02649524
[5 empty] | 0.0199519 | 0.0301236 |  |  | 0.02611419 | 0.02889823 | 0.05155224 | 0.02782954 | 0.07717022 | 0.02723122
[5 empty] | 0.02163842 | 0.03093775 |  |  | 0.02575643 | 0.02967926 | 0.05139287 | 0.02858169 | 0.07716992 | 0.02796719
[5 empty] | 0.01929916 | 0.0317519 |  |  | 0.02566456 | 0.0304603 | 0.05094033 | 0.02933384 | 0.07645649 | 0.02870317
[5 empty] | 0.02094538 | 0.03256605 |  |  | 0.02554344 | 0.03124133 | 0.05050669 | 0.03008599 | 0.07593997 | 0.02943915
[5 empty] | 0.01858837 | 0.0333802 |  |  | 0.02529791 | 0.03202236 | 0.04950403 | 0.03083814 | 0.07553038 | 0.03017513
[5 empty] | 0.01923938 | 0.03419435 |  |  | 0.02493282 | 0.0328034 | 0.04914444 | 0.03159029 | 0.07533777 | 0.03091111
[5 empty] | 0.01990971 | 0.0350085 |  |  | 0.02455301 | 0.03358443 | 0.04823999 | 0.03234244 | 0.07467217 | 0.03164709
[5 empty] | 0.01761061 | 0.03582265 |  |  | 0.02436334 | 0.03436546 | 0.04730276 | 0.03309459 | 0.07334362 | 0.03238307
[5 empty] | 0.01835336 | 0.03663681 |  |  | 0.02416865 | 0.0351465 | 0.04654483 | 0.03384674 | 0.07276216 | 0.03311905
[5 empty] | 0.01714924 | 0.03745096 |  |  | 0.02387379 | 0.03592753 | 0.04617829 | 0.03459889 | 0.07133783 | 0.03385502
[5 empty] | 0.01800952 | 0.03826511 |  |  | 0.02358361 | 0.03670856 | 0.0453152 | 0.03535104 | 0.07068066 | 0.034591
[5 empty] | 0.01794546 | 0.03907926 |  |  | 0.02310295 | 0.0374896 | 0.04436764 | 0.03610319 | 0.06960069 | 0.03532698
[5 empty] | 0.01695044 | 0.03989341 |  |  | 0.02283667 | 0.03827063 | 0.04364771 | 0.03685534 | 0.06910796 | 0.03606296
[5 empty] | 0.01798471 | 0.04070756 |  |  | 0.02278961 | 0.03905166 | 0.04326747 | 0.03760749 | 0.06811251 | 0.03679894
[5 empty] | 0.0170446 | 0.04152171 |  |  | 0.02236661 | 0.0398327 | 0.042739 | 0.03835964 | 0.06672437 | 0.03753492
[5 empty] | 0.01812838 | 0.04233586 |  |  | 0.02227253 | 0.04061373 | 0.04167439 | 0.03911179 | 0.06545357 | 0.0382709
[5 empty] | 0.0172343 | 0.04315002 |  |  | 0.02221221 | 0.04139476 | 0.0415857 | 0.03986394 | 0.06491017 | 0.03900688
[5 empty] | 0.01736065 | 0.04396417 |  |  | 0.02209051 | 0.04217579 | 0.04098503 | 0.04061609 | 0.06420419 | 0.03974285
[5 empty] | 0.01750568 | 0.04477832 |  |  | 0.02191226 | 0.04295683 | 0.04078445 | 0.04136824 | 0.06284567 | 0.04047883
[5 empty] | 0.01866767 | 0.04559247 |  |  | 0.02198232 | 0.04373786 | 0.04039604 | 0.04212039 | 0.06254465 | 0.04121481
[5 empty] | 0.01884488 | 0.04640662 |  |  | 0.0219081 | 0.04451889 | 0.04023187 | 0.04287254 | 0.06151117 | 0.04195079
[5 empty] | 0.01903558 | 0.04722077 |  |  | 0.02209156 | 0.04529993 | 0.04059395 | 0.04362469 | 0.06085526 | 0.04268677
[5 empty] | 0.02023803 | 0.04803492 |  |  | 0.02222723 | 0.04608096 | 0.04067042 | 0.04437684 | 0.06018697 | 0.04342275
[5 empty] | 0.02045051 | 0.04884907 |  |  | 0.02240961 | 0.04686199 | 0.04075201 | 0.04512899 | 0.06021632 | 0.04415873
[5 empty] | 0.01867127 | 0.04966323 |  |  | 0.02243322 | 0.04764303 | 0.04162946 | 0.04588114 | 0.05915336 | 0.04489471
[5 empty] | 0.02089859 | 0.05047738 |  |  | 0.02279256 | 0.04842406 | 0.04179351 | 0.04663329 | 0.05880812 | 0.04563068
[5 empty] | 0.02013074 | 0.05129153 |  |  | 0.02308214 | 0.04920509 | 0.04223491 | 0.04738544093 | 0.05889065 | 0.04636666
[5 empty] | 0.02036597 | 0.05210568 |  |  | 0.02349647 | 0.04998613 | 0.04314439 | 0.04813759 | 0.05935233 | 0.04710264
[5 empty] | 0.01960257 | 0.05291983 |  |  | 0.02383006 | 0.05076716 | 0.0438127 | 0.04888974 | 0.05993036 | 0.04783862
[5 empty] | 0.02083878 | 0.05373398 |  |  | 0.02417742 | 0.05154819 | 0.04433056 | 0.04964189 | 0.05990344 | 0.0485746
[5 empty] | 0.02007289 | 0.05454813 |  |  | 0.02433304 | 0.05232923 | 0.04528873 | 0.05039404 | 0.06103623 | 0.04931058
[5 empty] | 0.02030316 | 0.05536228 |  |  | 0.02489145 | 0.05311026 | 0.04587794 | 0.05114619 | 0.06269338 | 0.05004656
[5 empty] | 0.02252786 | 0.05617644 |  |  | 0.02524715 | 0.05389129 | 0.04648894 | 0.05189834 | 0.06343953 | 0.05078254
[5 empty] | 0.02074525 | 0.05699059 |  |  | 0.02549465 | 0.05467233 | 0.04741246 | 0.05265049 | 0.06533934 | 0.05151851
[5 empty] | 0.02295359 | 0.05780474 |  |  | 0.02592845 | 0.05545336 | 0.04843924 | 0.05340264 | 0.06665745 | 0.05225449
[5 empty] | 0.02215117 | 0.05861889 |  |  | 0.02624307 | 0.05623439 | 0.04936002 | 0.05415479 | 0.06865853 | 0.05299047
[5 empty] | 0.02133624 | 0.05943304 |  |  | 0.026533 | 0.05701543 | 0.05026554 | 0.05490694 | 0.06980721 | 0.05372645
[5 empty] | 0.02150707 | 0.06024719 |  |  | 0.02669277 | 0.05779646 | 0.05054655 | 0.05565909 | 0.07166814 | 0.05446243
[5 empty] | 0.02370953 | 0.06106134 |  |  | 0.02701688 | 0.05857749 | 0.05169377 | 0.05641124 | 0.07340599 | 0.05519841
[5 empty] | 0.02380415 | 0.06187549 |  |  | 0.02699983 | 0.05935853 | 0.05229796 | 0.05716339 | 0.07508539 | 0.05593439
[5 empty] | 0.02294894 | 0.06268965 |  |  | 0.02733613 | 0.06013956 | 0.05314985 | 0.05791554 | 0.076571 | 0.05667037
[5 empty] | 0.02409699 | 0.0635038 |  |  | 0.0273203 | 0.06092059 | 0.05344018 | 0.05866769 | 0.07812747 | 0.05740635
[5 empty] | 0.02224777 | 0.06431795 |  |  | 0.0274418 | 0.06170163 | 0.0540597 | 0.05941984 | 0.08001945 | 0.05814232
[5 empty] | 0.02240072 | 0.0651321 |  |  | 0.02737805 | 0.06248266 | 0.05459913 | 0.06017199 | 0.08041159 | 0.0588783
[5 empty] | 0.02255532 | 0.06594625 |  |  | 0.0275017 | 0.06326369 | 0.05474923 | 0.06092414 | 0.08126854 | 0.05961428
[5 empty] | 0.02271102 | 0.0667604 |  |  | 0.02742457 | 0.06404473 | 0.05519834 | 0.06167629 | 0.08245494 | 0.06035026
[5 empty] | 0.02386727 | 0.06757455 |  |  | 0.02734667 | 0.06482576 | 0.0551566 | 0.06242844 | 0.08295488 | 0.06108624
[5 empty] | 0.02402355 | 0.0683887 |  |  | 0.027468 | 0.06560679 | 0.05549869 | 0.06318059 | 0.08245421 | 0.06182222
[5 empty] | 0.02417931 | 0.06920286 |  |  | 0.02738857 | 0.06638783 | 0.0555373 | 0.06393274 | 0.08275067 | 0.0625582
[5 empty] | 0.02533401 | 0.07001701 |  |  | 0.02750838 | 0.06716886 | 0.05587194 | 0.06468489 | 0.08244414 | 0.06329418
[5 empty] | 0.02348711 | 0.07083116 |  |  | 0.02752741 | 0.06794989 | 0.05620213 | 0.06543704 | 0.08253466 | 0.06403015
[5 empty] | 0.02363806 | 0.07164531 |  |  | 0.02764569 | 0.06873092 | 0.05632739 | 0.06618919 | 0.08242227 | 0.06476613
[5 empty] | 0.02578634 | 0.07245946 |  |  | 0.02746321 | 0.06951196 | 0.05694723 | 0.06694134 | 0.08210701 | 0.06550211
[5 empty] | 0.0249314 | 0.07327361 |  |  | 0.02767997 | 0.07029299 | 0.05686119 | 0.06769349 | 0.08228891 | 0.06623809
[5 empty] | 0.02507269 | 0.07408776 |  |  | 0.02749597 | 0.07107402 | 0.05726876 | 0.06844564 | 0.08226801 | 0.06697407
[5 empty] | 0.02420968 | 0.07490191 |  |  | 0.02771122 | 0.07185506 | 0.05716948 | 0.06919779 | 0.08214436 | 0.06771005
[5 empty] | 0.02434183 | 0.07571607 |  |  | 0.02762571 | 0.07263609 | 0.05726287 | 0.06994994 | 0.08281799 | 0.06844603
[5 empty] | 0.0264686 | 0.07653022 |  |  | 0.02773945 | 0.07341712 | 0.05754843 | 0.07070209 | 0.08218894 | 0.06918201
[5 empty] | 0.02458945 | 0.07734437 |  |  | 0.02765244 | 0.07419816 | 0.05802569 | 0.07145424 | 0.08265725 | 0.06991798
[5 empty] | 0.02570383 | 0.07815852 |  |  | 0.02776468 | 0.07497919 | 0.05779417 | 0.07220639 | 0.08252295 | 0.07065396
[5 empty] | 0.02581121 | 0.07897267 |  |  | 0.02777618 | 0.07576022 | 0.05845339 | 0.07295854 | 0.0825861 | 0.07138994
[5 empty] | 0.02491105 | 0.07978682 |  |  | 0.02768692 | 0.07654126 | 0.05850286 | 0.07371069 | 0.08194672 | 0.07212592
[5 empty] | 0.02700281 | 0.08060097 |  |  | 0.02769693 | 0.07732229 | 0.05864211 | 0.07446284 | 0.08200486 | 0.0728619
[5 empty] | 0.02608594 | 0.08141512 |  |  | 0.02770619 | 0.07810332 | 0.05877065 | 0.07521499 | 0.08186055 | 0.07359788
[5 empty] | 0.0261599 | 0.08222927 |  |  | 0.02761471 | 0.07888436 | 0.05858799 | 0.07596714 | 0.08211384 | 0.07433386
[5 empty] | 0.02522417 | 0.08304343 |  |  | 0.02782249 | 0.07966539 | 0.05859367 | 0.07671929 | 0.08206476 | 0.07506984
[5 empty] | 0.02627819 | 0.08385758 |  |  | 0.02772953 | 0.08044642 | 0.0586872 | 0.07747144 | 0.08211335 | 0.07580581
[5 empty] | 0.02732142 | 0.08467173 |  |  | 0.02773584 | 0.08122746 | 0.05876809 | 0.07822359 | 0.08185965 | 0.07654179
[5 empty] | 0.02735333 | 0.08548588 |  |  | 0.02774141 | 0.08200849 | 0.05913587 | 0.07897573 | 0.0819037 | 0.07727777
[5 empty] | 0.02637338 | 0.08630003 |  |  | 0.02784625 | 0.08278952 | 0.05939005 | 0.07972788 | 0.08194554 | 0.07801375
[5 empty] | 0.02638102 | 0.08711418 |  |  | 0.02765036 | 0.08357056 | 0.05903016 | 0.08048003 | 0.0820852 | 0.07874973
[5 empty] | 0.02636812 | 0.08792833 |  |  | 0.02765374 | 0.08435159 | 0.05895571 | 0.08123218 | 0.08192273 | 0.07948571
[5 empty] | 0.02532458 | 0.08874248 |  |  | 0.02775639 | 0.08513262 | 0.05946621 | 0.08198433 | 0.08145817 | 0.08022169
[5 empty] | 0.0262521 | 0.08955664 |  |  | 0.02775831 | 0.08591366 | 0.05924733 | 0.08273648 | 0.08119155 | 0.08095767
[5 empty] | 0.02615243 | 0.09037079 |  |  | 0.02775951 | 0.08669469 | 0.05887375 | 0.08348863 | 0.08122292 | 0.08169365
[5 empty] | 0.02502734 | 0.09118494 |  |  | 0.02775998 | 0.08747572 | 0.05884795 | 0.08424078 | 0.0812523 | 0.08242962
[5 empty] | 0.02587862 | 0.09199909 |  |  | 0.0277552 | 0.08825676 | 0.05907311 | 0.08499293 | 0.08147975 | 0.0831656
[5 empty] | 0.02570803 | 0.09281324 |  |  | 0.02783745 | 0.08903779 | 0.05835241 | 0.08574508 | 0.0813053 | 0.08390158
[5 empty] | 0.02451735 | 0.09362739 |  |  | 0.02770717 | 0.08981882 | 0.05808902 | 0.08649723 | 0.08082898 | 0.08463756
[5 empty] | 0.02530833 | 0.09444154 |  |  | 0.02776495 | 0.09059986 | 0.05778614 | 0.08724938 | 0.08145085 | 0.08537354
[5 empty] | 0.02508276 | 0.09525569 |  |  | 0.02751141 | 0.09138089 | 0.05754693 | 0.08800153 | 0.08147093 | 0.08610952
[5 empty] | 0.02484241 | 0.09606985 |  |  | 0.02754713 | 0.09216192 | 0.05747458 | 0.08875368 | 0.08108926 | 0.0868455
[5 empty] | 0.02358904 | 0.096884 |  |  | 0.02737271 | 0.09294296 | 0.05667227 | 0.08950583 | 0.08107753 | 0.08758148
[5 empty] | 0.02532443 | 0.09769815 |  |  | 0.02728875 | 0.09372399 | 0.05644318 | 0.09025798 | 0.08091083 | 0.08831745
[5 empty] | 0.02305035 | 0.0985123 |  |  | 0.02729585 | 0.09450502 | 0.05619049 | 0.09101013 | 0.08079287 | 0.08905343
[5 empty] | 0.02476857 | 0.09932645 |  |  | 0.0271946 | 0.09528605 | 0.05551737 | 0.09176228 | 0.08042734 | 0.08978941
[5 empty] | 0.02248086 | 0.1001406 |  |  | 0.02708561 | 0.09606709 | 0.05482701 | 0.09251443 | 0.07961794 | 0.09052539
[5 empty] | 0.02418899 | 0.1009548 |  |  | 0.02696947 | 0.09684812 | 0.05462259 | 0.09326658 | 0.07926834 | 0.09126137
[5 empty] | 0.02189473 | 0.1017689 |  |  | 0.02694678 | 0.09762915 | 0.05380729 | 0.09401873 | 0.07918226 | 0.09199735
[5 empty] | 0.02159986 | 0.1025831 |  |  | 0.02681814 | 0.09841019 | 0.05338429 | 0.09477088186 | 0.07906338 | 0.09273333
[5 empty] | 0.02130614 | 0.1033972 |  |  | 0.02658414 | 0.09919122 | 0.05285676 | 0.09552303 | 0.07801539 | 0.09346931
[5 empty] | 0.02101535 | 0.1042114 |  |  | 0.02644539 | 0.09997225 | 0.05232789 | 0.09627518 | 0.07774199 | 0.09420528
[5 empty] | 0.02072926 | 0.1050255 |  |  | 0.02630248 | 0.1007533 | 0.05180086 | 0.09702733 | 0.07774687 | 0.09494126
[5 empty] | 0.02144963 | 0.1058397 |  |  | 0.02605601 | 0.1015343 | 0.05167885 | 0.09777948 | 0.07653373 | 0.09567724
[5 empty] | 0.02217825 | 0.1066538 |  |  | 0.02600657 | 0.1023154 | 0.05116503 | 0.09853163 | 0.07660625 | 0.09641322
[5 empty] | 0.02191687 | 0.107468 |  |  | 0.02595477 | 0.1030964 | 0.0502626 | 0.09928378 | 0.07556814 | 0.0971492
[5 empty] | 0.02066728 | 0.1082821 |  |  | 0.02580121 | 0.1038774 | 0.05007472 | 0.1000359 | 0.07512307 | 0.09788518
[5 empty] | 0.01943124 | 0.1090963 |  |  | 0.02554647 | 0.1046585 | 0.04960457 | 0.1007881 | 0.07457476 | 0.09862116
[5 empty] | 0.02121052 | 0.1099104 |  |  | 0.02529116 | 0.1054395 | 0.04875535 | 0.1015402 | 0.07432688 | 0.09935714
[5 empty] | 0.0190069 | 0.1107246 |  |  | 0.02533589 | 0.1062205 | 0.04843022 | 0.1022924 | 0.07328314 | 0.1000931
[5 empty] | 0.01982122 | 0.1115387 |  |  | 0.02498123 | 0.1070016 | 0.04793237 | 0.1030445 | 0.07334722 | 0.1008291
[5 empty] | 0.01964074 | 0.1123529 |  |  | 0.0250278 | 0.1077826 | 0.04776497 | 0.1037967 | 0.07222283 | 0.1015651
[5 empty] | 0.01846084 | 0.113167 |  |  | 0.02467619 | 0.1085636 | 0.04723121 | 0.1045488 | 0.07241364 | 0.1023011
[5 empty] | 0.01828157 | 0.1139812 |  |  | 0.024527 | 0.1093447 | 0.04703427 | 0.105301 | 0.07142337 | 0.103037
[5 empty] | 0.01810293 | 0.1147953 |  |  | 0.02448082 | 0.1101257 | 0.04667733 | 0.1060531 | 0.07135569 | 0.103773
[5 empty] | 0.01892496 | 0.1156095 |  |  | 0.02433826 | 0.1109067 | 0.04686356 | 0.1068053 | 0.0702143 | 0.104509
[5 empty] | 0.01874768 | 0.1164236 |  |  | 0.02429991 | 0.1116878 | 0.04639615 | 0.1075574 | 0.0702029 | 0.105245
[5 empty] | 0.01857112 | 0.1172378 |  |  | 0.0241662 | 0.1124688 | 0.04627827 | 0.1083096 | 0.06982518 | 0.1059809
[5 empty] | 0.01839529 | 0.1180519 |  |  | 0.02383333 | 0.1132498 | 0.04661311 | 0.1090617 | 0.06948483 | 0.1067169
[5 empty] | 0.01822023 | 0.1188661 |  |  | 0.02369951 | 0.1140309 | 0.04610053 | 0.1098139 | 0.06888554 | 0.1074529
[5 empty] | 0.01704595 | 0.1196802 |  |  | 0.02356474 | 0.1148119 | 0.04660064 | 0.110566 | 0.06893101 | 0.1081889
[5 empty] | 0.01687248 | 0.1204944 |  |  | 0.02352901 | 0.1155929 | 0.04620112 | 0.1113182 | 0.06912494 | 0.1089249
[5 empty] | 0.01869985 | 0.1213085 |  |  | 0.02339232 | 0.116374 | 0.04650225 | 0.1120703 | 0.06896936 | 0.1096608
[5 empty] | 0.01852807 | 0.1221227 |  |  | 0.02315469 | 0.117155 | 0.04610429 | 0.1128225 | 0.06873028 | 0.1103968
[5 empty] | 0.01735718 | 0.1229368 |  |  | 0.02321609 | 0.117936 | 0.04630754 | 0.1135746 | 0.06819294 | 0.1111328
[5 empty] | 0.0161872 | 0.123751 |  |  | 0.02287654 | 0.1187171 | 0.04661227 | 0.1143268 | 0.06825737 | 0.1118688
[5 empty] | 0.01801815 | 0.1245651 |  |  | 0.02273603 | 0.1194981 | 0.04631875 | 0.1150789 | 0.06812363 | 0.1126048
[5 empty] | 0.01685005 | 0.1253793 |  |  | 0.02279455 | 0.1202791 | 0.04612726 | 0.1158311 | 0.06789175 | 0.1133407
[5 empty] | 0.01668294 | 0.1261934 |  |  | 0.02245212 | 0.1210602 | 0.04633807 | 0.1165832 | 0.06746178 | 0.1140767
[5 empty] | 0.01551682 | 0.1270076 |  |  | 0.02250872 | 0.1218412 | 0.04615147 | 0.1173354 | 0.06733377 | 0.1148127
[5 empty] | 0.01535174 | 0.1278217 |  |  | 0.02216436 | 0.1226222 | 0.04636773 | 0.1180875 | 0.06730775 | 0.1155487
[5 empty] | 0.01718771 | 0.1286359 |  |  | 0.02221904 | 0.1234033 | 0.04648713 | 0.1188397 | 0.06708378 | 0.1162846
[5 empty] | 0.01602476 | 0.12945 |  |  | 0.02197274 | 0.1241843 | 0.04620994 | 0.1195918 | 0.0669619 | 0.1170206
[5 empty] | 0.0148629 | 0.1302642 |  |  | 0.02172548 | 0.1249653 | 0.04673644 | 0.120344 | 0.06724215 | 0.1177566
[5 empty] | 0.01670217 | 0.1310783 |  |  | 0.02157726 | 0.1257464 | 0.0463669 | 0.1210961 | 0.06662458 | 0.1184926
[5 empty] | 0.0155426 | 0.1318925 |  |  | 0.02152806 | 0.1265274 | 0.04660162 | 0.1218483 | 0.06680922 | 0.1192286
[5 empty] | 0.01538419 | 0.1327067 |  |  | 0.02127789 | 0.1273084 | 0.04684085 | 0.1226004 | 0.06669614 | 0.1199645
[5 empty] | 0.01522698 | 0.1335208 |  |  | 0.02132675 | 0.1280895 | 0.04648487 | 0.1233526 | 0.06678536 | 0.1207005
[5 empty] | 0.014071 | 0.134335 |  |  | 0.02107463 | 0.1288705 | 0.04683398 | 0.1241047 | 0.06677694 | 0.1214365
[5 empty] | 0.01591626 | 0.1351491 |  |  | 0.02092154 | 0.1296515 | 0.04678843 | 0.1248569 | 0.06647092 | 0.1221725
[5 empty] | 0.01476279 | 0.1359633 |  |  | 0.02066748 | 0.1304326 | 0.04664851 | 0.125609 | 0.06616734 | 0.1229085
[5 empty] | 0.01561061 | 0.1367774 |  |  | 0.02061243 | 0.1312136 | 0.04711449 | 0.1263612 | 0.06586625 | 0.1236444
[5 empty] | 0.01345975 | 0.1375916 |  |  | 0.02035641 | 0.1319946 | 0.04688665 | 0.1271133 | 0.06596769 | 0.1243804
[5 empty] | 0.01531024 | 0.1384057 |  |  | 0.02019941 | 0.1327757 | 0.04706527 | 0.1278655 | 0.06627171 | 0.1251164
[5 empty] | 0.01516209 | 0.1392199 |  |  | 0.02014143 | 0.1335567 | 0.04705063 | 0.1286176 | 0.06557835 | 0.1258524
[5 empty] | 0.01301534 | 0.140034 |  |  | 0.01988247 | 0.1343377 | 0.04724299 | 0.1293698 | 0.06588765 | 0.1265884
[5 empty] | 0.01486999 | 0.1408482 |  |  | 0.01982253 | 0.1351188 | 0.04714264 | 0.1301219 | 0.06539966 | 0.1273243
[5 empty] | 0.01272609 | 0.1416623 |  |  | 0.0196616 | 0.1358998 | 0.04734986 | 0.1308741 | 0.06581443 | 0.1280603
[5 empty] | 0.01458366 | 0.1424765 |  |  | 0.01939968 | 0.1366808 | 0.04756491 | 0.1316262 | 0.065532 | 0.1287963
[5 empty] | 0.01444271 | 0.1432906 |  |  | 0.01943678 | 0.1374618 | 0.04788809 | 0.1323784 | 0.06535241 | 0.1295323
[5 empty] | 0.01430327 | 0.1441048 |  |  | 0.0190729 | 0.1382429 | 0.04751966 | 0.1331305 | 0.0658757 | 0.1302682
[5 empty] | 0.01216537 | 0.1449189 |  |  | 0.01900802 | 0.1390239 | 0.04805989 | 0.1338827 | 0.06570193 | 0.1310042
[5 empty] | 0.01302902 | 0.1457331 |  |  | 0.01894215 | 0.1398049 | 0.04780908 | 0.1346348 | 0.06573114 | 0.1317402
[5 empty] | 0.01189427 | 0.1465472 |  |  | 0.01877529 | 0.140586 | 0.04796749 | 0.135387 | 0.06516336 | 0.1324762
[5 empty] | 0.01276112 | 0.1473614 |  |  | 0.01850744 | 0.141367 | 0.0484354 | 0.1361391 | 0.06509865 | 0.1332122
[5 empty] | 0.0116296 | 0.1481755 |  |  | 0.0184386 | 0.142148 | 0.04861308 | 0.1368913 | 0.06533705 | 0.1339481
[5 empty] | 0.01249974 | 0.1489897 |  |  | 0.01826876 | 0.1429291 | 0.04860082 | 0.1376434 | 0.06517861 | 0.1346841
[5 empty] | 0.01337157 | 0.1498038 |  |  | 0.01799793 | 0.1437101 | 0.0489989 | 0.1383956 | 0.06542336 | 0.1354201
[5 empty] | 0.0112451 | 0.150618 |  |  | 0.01782609 | 0.1444911 | 0.04920757 | 0.1391477 | 0.06537135 | 0.1361561
[5 empty] | 0.01212035 | 0.1514321 |  |  | 0.01775326 | 0.1452722 | 0.04962714 | 0.1398999 | 0.06522264 | 0.1368921
[5 empty] | 0.01199737 | 0.1522463 |  |  | 0.01737943 | 0.1460532 | 0.04955786 | 0.140652 | 0.06517725 | 0.137628
[5 empty] | 0.01287616 | 0.1530604 |  |  | 0.0174046 | 0.1468342 | 0.04970002 | 0.1414042 | 0.06443524 | 0.138364
[5 empty] | 0.01175675 | 0.1538746 |  |  | 0.01722877 | 0.1476153 | 0.0501539 | 0.1421563 | 0.06519665 | 0.1391
[5 empty] | 0.01063917 | 0.1546887 |  |  | 0.01685194 | 0.1483963 | 0.05021976 | 0.1429085 | 0.06496152 | 0.139836
[5 empty] | 0.01052343 | 0.1555029 |  |  | 0.0168741 | 0.1491773 | 0.0508979 | 0.1436606 | 0.0643299 | 0.1405719
[5 empty] | 0.01140958 | 0.156317 |  |  | 0.01669525 | 0.1499584 | 0.05078857 | 0.1444128 | 0.06460184 | 0.1413079
[5 empty] | 0.01129762 | 0.1571312 |  |  | 0.0163154 | 0.1507394 | 0.05129207 | 0.1451649 | 0.06497737 | 0.1420439
[5 empty] | 0.01118759 | 0.1579453 |  |  | 0.01623454 | 0.1515204 | 0.05140867 | 0.1459171 | 0.06455655 | 0.1427799
[5 empty] | 0.0110795 | 0.1587595 |  |  | 0.01595268 | 0.1523015 | 0.05163864 | 0.1466692 | 0.06483941 | 0.1435159
[5 empty] | 0.009973384 | 0.1595736 |  |  | 0.0159698 | 0.1530825 | 0.05248226 | 0.1474214 | 0.064726 | 0.1442518
[5 empty] | 0.01186926 | 0.1603878 |  |  | 0.01568591 | 0.1538635 | 0.05263981 | 0.1481735 | 0.06471637 | 0.1449878
[5 empty] | 0.01176716 | 0.1612019 |  |  | 0.01540101 | 0.1546446 | 0.05321156 | 0.1489257 | 0.06501056 | 0.1457238
[5 empty] | 0.009667107 | 0.1620161 |  |  | 0.01521509 | 0.1554256 | 0.0532978 | 0.1496778 | 0.06480861 | 0.1464598