## 1
Общество с ограниченной ответственностью "Инженерная геология" (ООО "ИнжГео") | [11 empty] | Общество с ограниченной ответственностью "Инженерная геология" (ООО "ИнжГео")
Юр. адрес: 117279, г. Москва, ул. Миклухо-Маклая, 36 а, этаж 5, пом. XXIII к. 76-84 | [11 empty] | Юр. адрес: 117279, г. Москва, ул. Миклухо-Маклая, 36 а, этаж 5, пом. XXIII к. 76-84 | [8 empty] | нагр |  |  | X0 | Y0 | R |  | нагр |  |  |  | X0 | Y0 | R | нагр |  |  |  | X0 | Y0 | R |  | нагр |  |  |  | X0 | Y0 | R
Телефон/факс +7 (495) 132-30-00, Адрес электронной почты inbox@inj-geo.ru | [11 empty] | Телефон/факс +7 (495) 132-30-00, Адрес электронной почты inbox@inj-geo.ru | [12 empty] | 0 | [7 empty] | 0 | [6 empty] | 0 | [7 empty] | 0
[21 empty] | девиатор | [6 empty] | девиатор | [6 empty] | девиатор | [7 empty] | девиатор
Испытательная лаборатория ООО «ИнжГео» | [11 empty] | Испытательная лаборатория ООО «ИнжГео» | [8 empty] | x0 | Угол | X | Y |  |  |  | x0 |  | Угол | X | Y |  |  | x0 |  | Угол | X | Y |  |  |  | x0 |  | Угол | X | Y
Адрес места осуществления деятельности лаборатории: г. Москва, просп. Вернадского, д. 51, стр. 1 | [11 empty] | Адрес места осуществления деятельности лаборатории: г. Москва, просп. Вернадского, д. 51, стр. 1 | [9 empty] | 0 | [7 empty] | 0 | [6 empty] | 0 | [7 empty] | 0
Телефон +7(910)4557682, E-mail: slg85@mail.ru | [11 empty] | Телефон +7(910)4557682, E-mail: slg85@mail.ru | [9 empty] | 5 | [7 empty] | 5 | [6 empty] | 5 | [7 empty] | 5
[22 empty] | 10 | [7 empty] | 10 | [6 empty] | 10 | [7 empty] | 10
[12 empty] | Протокол испытаний № 13-63/115 от 21-02-2023 | [9 empty] | 15 | [7 empty] | 15 | [6 empty] | 15 | [7 empty] | 15
[22 empty] | 20 | [7 empty] | 20 | [6 empty] | 20 | [7 empty] | 20
[12 empty] | Наименование и адрес заказчика: Переход трубопровода через р. Енисей | [9 empty] | 25 | [7 empty] | 25 | [6 empty] | 25 | [7 empty] | 25
[12 empty] | Наименование объекта: ООО Регионстрой | [9 empty] | 30 | [7 empty] | 30 | [6 empty] | 30 | [7 empty] | 30
Наименование используемого метода/методики: ГОСТ 12248.4-2020 | [11 empty] | Наименование используемого метода/методики: ГОСТ 12248.3-2020 | [9 empty] | 35 | [7 empty] | 35 | [6 empty] | 35 | [7 empty] | 35
Условия проведения испытания: температура окружающей среды (18 - 25)0С, влажность воздуха (40 - 75)% | [11 empty] | Условия проведения испытания: температура окружающей среды (18 - 25)0С, влажность воздуха (40 - 75)% | [9 empty] | 40 | [7 empty] | 40 | [6 empty] | 40 | [7 empty] | 40
[12 empty] | Дата получение объекта подлежащего испытаниям: 25-01-2023 | [9 empty] | 45 | [7 empty] | 45 | [6 empty] | 45 | [7 empty] | 45
[12 empty] | Дата испытания: 25.10.2022-19.11.2115 | [9 empty] | 50 | [7 empty] | 50 | [6 empty] | 50 | [7 empty] | 50
[22 empty] | 55 | [7 empty] | 55 | [6 empty] | 55 | [7 empty] | 55
Испытание грунтов методом трехосного сжатия | [11 empty] | Испытание грунтов методом трехосного сжатия | [9 empty] | 60 | [7 empty] | 60 | [6 empty] | 60 | [7 empty] | 60
[22 empty] | 65 | [7 empty] | 65 | [6 empty] | 65 | [7 empty] | 65
Лабораторный номер: | [6 empty] | We, д.е. = |  |  |  |  | Лабораторный номер: |  | 1150 |  |  |  | We, д.е. = | 0.488766804 |  |  | 70 | [7 empty] | 70 | [6 empty] | 70 | [7 empty] | 70
Номер скважины: | [6 empty] | ρ, г/см3 = |  |  |  |  | Номер скважины: |  | BH-055 |  |  |  | ρ, г/см3 = | 1.52 |  |  | 75 | [7 empty] | 75 | [6 empty] | 75 | [7 empty] | 75
Глубина отбора, м: | [6 empty] | ρs, г/см3 = |  |  |  |  | Глубина отбора, м: |  | 2.6 |  |  |  | ρs, г/см3 = | 2.73 |  |  | 80 | [7 empty] | 80 | [6 empty] | 80 | [7 empty] | 80
Наименование грунта: | [6 empty] | e, д.е. = |  |  |  |  | Наименование грунта: |  | Суглинок, после оттаивания текучий, легкий песчанистый |  |  |  | e, д.е. = | 1.673904 |  |  | 85 | [7 empty] | 85 | [6 empty] | 85 | [7 empty] | 85
Схема проведения опыта: | [6 empty] | IL, д.е. = |  |  |  |  | Схема проведения опыта: |  | КД |  |  |  | IL, д.е. = | 2.293 |  |  | 90 | [7 empty] | 90 | [6 empty] | 90 | [7 empty] | 90
[22 empty] | 95 | [7 empty] | 95 | [6 empty] | 95 | [7 empty] | 95
[22 empty] | 100 | [7 empty] | 100 | [6 empty] | 100 | [7 empty] | 100
Результаты испытаний | [11 empty] | Результаты испытаний | [9 empty] | 105 | [7 empty] | 105 | [6 empty] | 105 | [7 empty] | 105
[22 empty] | 110 | [7 empty] | 110 | [6 empty] | 110 | [7 empty] | 110
[22 empty] | 115 | [7 empty] | 115 | [6 empty] | 115 | [7 empty] | 115
[22 empty] | 120 | [7 empty] | 120 | [6 empty] | 120 | [7 empty] | 120
[22 empty] | 125 | [7 empty] | 125 | [6 empty] | 125 | [7 empty] | 125
[22 empty] | 130 | [7 empty] | 130 | [6 empty] | 130 | [7 empty] | 130
[22 empty] | 135 | [7 empty] | 135 | [6 empty] | 135 | [7 empty] | 135
[22 empty] | 140 | [7 empty] | 140 | [6 empty] | 140 | [7 empty] | 140
[22 empty] | 145 | [7 empty] | 145 | [6 empty] | 145 | [7 empty] | 145
[22 empty] | 150 | [7 empty] | 150 | [6 empty] | 150 | [7 empty] | 150
[22 empty] | 155 | [7 empty] | 155 | [6 empty] | 155 | [7 empty] | 155
[22 empty] | 160 | [7 empty] | 160 | [6 empty] | 160 | [7 empty] | 160
[22 empty] | 165 | [7 empty] | 165 | [6 empty] | 165 | [7 empty] | 165
[22 empty] | 170 | [7 empty] | 170 | [6 empty] | 170 | [7 empty] | 170
[22 empty] | 175 | [7 empty] | 175 | [6 empty] | 175 | [7 empty] | 175
[22 empty] | 180 | [7 empty] | 180 | [6 empty] | 180 | [7 empty] | 180
[13 empty] | Давление в камере, Мпа σ3 | Вертикальная нагрузка, Мпа σ1 | Поровое давление, Мпа u
| K0, д.е. | 0.7580781 |  |  |  |  | Коэфф. Точки | [5 empty] | 0.05 | 0.09727183 | [5 empty] | 1 | [6 empty] | σ3,кПа | σ1,кПа | u, кПа |  |  |  | 4
| q_zg, МПа | 0.03790391 | [10 empty] | 0.15 | 0.2610969 | [27 empty] | δ3, Мпа | δ1-δ3, МПа | δ1, МПа | δ1, КПа
|  |  | Модуль деформации, МПа: | [9 empty] | 0.25 | 0.4249219 | [21 empty] | С, МПа:
|  |  | Е0= |  | Точки модуля (полное напр.), МПа |  |  |  | 0.03790391 | 0.06064625 | [25 empty] | φ, град:
|  |  | E50 = |  | qf (полное напр.), МПа |  |  |  | 0.06193973 | [26 empty] | E, Мпа
|  |  | Коэф. Поперечной деформации, ϑ = | [9 empty] | Эффективные значения угла внутреннего трения и удельного сцепления ϕ', С' | [13 empty] | x | 0
[13 empty] | ϕ', град. = | 14 | [12 empty] | y |  |  |  | С, кПа | φ,°
[13 empty] | С', МПа = | 0.006
| Исполнитель: | [6 empty] | Морозов Д.С. |  |  |  |  | Исполнитель: |  |  |  |  | Морозов Д.С.
| Начальник исп. лаборатории: | [6 empty] | Семиколенова Л.Г. |  |  |  |  | Начальник исп. лаборатории: |  |  |  |  | Семиколенова Л.Г.
Лист 1 , всего листов 2 | [11 empty] | Лист 2 , всего листов 2
Частичное воспроизведение протокола испытаний без письменного разрешения ООО «ИнжГео» ЗАПРЕЩАЕТСЯ | [11 empty] | Частичное воспроизведение протокола испытаний без письменного разрешения ООО «ИнжГео» ЗАПРЕЩАЕТСЯ
[5 empty] | второй график |  | первый график | [9 empty] | К Пуассона
dev50 | epsE50 | ind | devE0 | epsE0 | dev | eps | sigma |  | dev1 | eps1 | dev2 | eps2 | dev3 | eps3 |  | Глины
0.01193973 | 0.008116174 |  |  |  | 0 | 0 |  |  | 0 | 0 | 0 | 0 | 0 | 0 |  | < 0 | 0,20-0,30
ind |  |  |  |  | -0.0001656822 | 0.0007717339 |  |  | 0.001880948 | 0.0008084451 | 0.004823401 | 0.000717686 | 0.008109718 | 0.0007231914 |  | 0-0,25 | 0,30-0,38
2 |  |  |  |  | 0.003545411 | 0.001543468 |  |  | 0.003700371 | 0.00161689 | 0.01045835 | 0.001435372 | 0.01610392 | 0.001446383 |  | 0,25< | 0,38-0,45
E0 |  |  |  |  | 0.004040897 | 0.002315202 |  |  | 0.00584243 | 0.002425335 | 0.0152455 | 0.002153058 | 0.02408846 | 0.002169574 |  | Суглинки | 0,35-0,37
epsE0 | devE0 |  |  |  | 0.005685586 | 0.002705391 |  |  | 0.00759129 | 0.00323378 | 0.02002548 | 0.002870744 | 0.031 | 0.002757165 |  | Пески и супеси | 0,30-0,35
0.002705391 | 0.005685586 |  |  |  | 0.007351502 | 0.00385867 |  |  | 0.009231113 | 0.004042225 | 0.02423893 | 0.00358843 | 0.03737554 | 0.003615957
[5 empty] | 0.008350235 | 0.004630404 |  |  | 0.01094606 | 0.00485067 | 0.0288265 | 0.004306116 | 0.04378743 | 0.004339148
График E50 |  | График E |  |  | 0.007265434 | 0.005402138 |  |  | 0.0125203 | 0.005659115 | 0.034 | 0.005339384 | 0.04906771 | 0.005062339
eps | q | sigma |  |  | 0.008105258 | 0.006173872 |  |  | 0.01403799 | 0.00646756 | 0.03532105 | 0.005741488 | 0.05306122 | 0.005785531
Горизонтальная линия E50 |  | Касательная |  |  | 0.01087787 | 0.006945605 |  |  | 0.015 | 0.0071375 | 0.0374574 | 0.006459174 | 0.05901284 | 0.006508722
0 |  | a | b |  | 0.009591425 | 0.007717339 |  |  | 0.0159695 | 0.008084451 | 0.03991802 | 0.00717686 | 0.06366744 | 0.007231914
|  |  | 0 |  | 0.01193973 | 0.008116174 |  |  | 0.01702842 | 0.008892896 | 0.04266571 | 0.007894546 | 0.06786988 | 0.007955105
Вертикальная линия E50 |  | p1 и p2 |  |  | 0.01093114 | 0.009260807 |  |  | 0.01758907 | 0.009701341 | 0.04466331 | 0.008612232 | 0.07256504 | 0.008678296
| 0 | 0 |  |  | 0.01260751 | 0.01003254 |  |  | 0.01818008 | 0.01050979 | 0.04577361 | 0.009329918 | 0.07719777 | 0.009401488
[5 empty] | 0.01228624 | 0.01080428 |  |  | 0.01873006 | 0.01131823 | 0.04855945 | 0.0100476 | 0.08101295 | 0.01012468
Касательная линия E50 |  |  |  |  | 0.01396383 | 0.01157601 |  |  | 0.01956763 | 0.01212668 | 0.04948365 | 0.01076529 | 0.08746097 | 0.01111264
0 | 0 | Горизонтальная 1 |  |  | 0.0156368 | 0.01234774 |  |  | 0.02042141 | 0.01293512 | 0.052009 | 0.01148298 | 0.08950619 | 0.01157106
[5 empty] | 0.01430166 | 0.01311948 |  |  | 0.02112002 | 0.01374357 | 0.05554844 | 0.01246195 | 0.09450012 | 0.01229425
Горизонтальная линия qкр |  |  |  |  | 0.01595492 | 0.01389121 |  |  | 0.02169207 | 0.01455201 | 0.05602951 | 0.01291835 | 0.09880304 | 0.01301744
Горизонтальная линия q |  | Горизонтальная 2 |  |  | 0.0155931 | 0.01466294 |  |  | 0.0227662 | 0.01536046 | 0.05896969 | 0.01363603 | 0.1045667 | 0.01374064
0 |  | 0 |  |  | 0.0162127 | 0.01543468 |  |  | 0.02363591 | 0.01606679 | 0.06217717 | 0.01435372 | 0.1095427 | 0.01446383
[5 empty] | 0.01881024 | 0.01620641 |  |  | 0.0246985 | 0.01697735 | 0.06560282 | 0.01507141 | 0.1145829 | 0.01518702
Вертикальная линия q |  |  |  |  | 0.01738223 | 0.01697815 |  |  | 0.02638617 | 0.01778579 | 0.06919754 | 0.01578909 | 0.1190389 | 0.01591021
| 0 |  |  |  | 0.01892518 | 0.01774988 |  |  | 0.02835458 | 0.01859424 | 0.0720122 | 0.01650678 | 0.1249625 | 0.0166334
[5 empty] | 0.02043561 | 0.01852161 |  |  | 0.03062192 | 0.01940268 | 0.07649769 | 0.01722446 | 0.1305053 | 0.01735659
[5 empty] | 0.01991002 | 0.01929335 |  |  | 0.03290637 | 0.02021113 | 0.07990489 | 0.01794215 | 0.134919 | 0.01807978
[5 empty] | 0.02134493 | 0.02006508 |  |  | 0.03522611 | 0.02101957 | 0.08358469 | 0.01865984 | 0.1401555 | 0.01880298
[5 empty] | 0.02073686 | 0.02083682 |  |  | 0.03769935 | 0.02182802 | 0.08718796 | 0.01937752 | 0.1445663 | 0.01952617
[5 empty] | 0.02008231 | 0.02160855 |  |  | 0.03984426 | 0.02263646 | 0.0904656 | 0.02009521 | 0.1483032 | 0.02024936
[5 empty] | 0.02137779 | 0.02238028 |  |  | 0.04157903 | 0.02344491 | 0.09296847 | 0.02081289 | 0.1526179 | 0.02097255
[5 empty] | 0.02261982 | 0.02315202 |  |  | 0.04352186 | 0.02425335 | 0.09654748 | 0.02153058 | 0.1559622 | 0.02169574
[5 empty] | 0.02280492 | 0.02392375 |  |  | 0.04469092 | 0.0250618 | 0.09915349 | 0.02224827 | 0.1596876 | 0.02241893
[5 empty] | 0.02092958 | 0.02469549 |  |  | 0.04550442 | 0.02587024 | 0.1012374 | 0.02296595 | 0.162846 | 0.02314212
[5 empty] | 0.02299033 | 0.02546722 |  |  | 0.04568081 | 0.02667869 | 0.1028501 | 0.02368364 | 0.165089 | 0.02386531
[5 empty] | 0.02198839 | 0.02623895 |  |  | 0.04545418 | 0.02748713 | 0.1054424 | 0.02440132 | 0.1671684 | 0.02458851
[5 empty] | 0.02094316 | 0.02701069 |  |  | 0.0454803 | 0.02829558 | 0.1060653 | 0.02511901 | 0.1684358 | 0.0253117
[5 empty] | 0.02086063 | 0.02778242 |  |  | 0.04526324 | 0.02910402 | 0.1061696 | 0.0258367 | 0.1683429 | 0.02603489
[5 empty] | 0.02274481 | 0.02855416 |  |  | 0.04550709 | 0.02991247 | 0.106448 | 0.02655438 | 0.1680579 | 0.02675808
[5 empty] | 0.02059969 | 0.02932589 |  |  | 0.04521592 | 0.03072091 | 0.1072021 | 0.02727207 | 0.1680716 | 0.02748127
[5 empty] | 0.02142927 | 0.03009762 |  |  | 0.04469381 | 0.03152936 | 0.1058132 | 0.02798975 | 0.1669023 | 0.02820446
[5 empty] | 0.02023755 | 0.03086936 |  |  | 0.04444482 | 0.0323378 | 0.1059954 | 0.02870744 | 0.1662667 | 0.02892765
[5 empty] | 0.02002853 | 0.03164109 |  |  | 0.04457305 | 0.03314625 | 0.1051626 | 0.02942512 | 0.1661814 | 0.02965085
[5 empty] | 0.02180621 | 0.03241283 |  |  | 0.04398256 | 0.03395469 | 0.1048289 | 0.03014281 | 0.1640631 | 0.03037404
[5 empty] | 0.02057459 | 0.03318456 |  |  | 0.04387743 | 0.03476314 | 0.1038085 | 0.0308605 | 0.1644284 | 0.03109723
[5 empty] | 0.02033766 | 0.03395629 |  |  | 0.04356173 | 0.03557158 | 0.1037152 | 0.03157818 | 0.1626939 | 0.03182042
[5 empty] | 0.02109942 | 0.03472803 |  |  | 0.04293955 | 0.03638003 | 0.1022632 | 0.03229587 | 0.1619762 | 0.03254361
[5 empty] | 0.01986388 | 0.03549976 |  |  | 0.04261495 | 0.03718847 | 0.1017666 | 0.03301355 | 0.1608921 | 0.0332668
[5 empty] | 0.01863503 | 0.0362715 |  |  | 0.04259202 | 0.03799692 | 0.1008394 | 0.03373124 | 0.159258 | 0.03398999
[5 empty] | 0.02041688 | 0.03704323 |  |  | 0.04207483 | 0.03880536 | 0.09909556 | 0.03444893 | 0.1575907 | 0.03471319
[5 empty] | 0.01821341 | 0.03781496 |  |  | 0.04166746 | 0.03961381 | 0.09924924 | 0.03516661 | 0.1555067 | 0.03543638
[5 empty] | 0.02002864 | 0.0385867 |  |  | 0.04177398 | 0.04042225 | 0.09741447 | 0.0358843 | 0.1552227 | 0.03615957
[5 empty] | 0.01786655 | 0.03935843 |  |  | 0.04109846 | 0.0412307 | 0.09730529 | 0.03660198 | 0.1538553 | 0.03688276
[5 empty] | 0.01873115 | 0.04013016 |  |  | 0.04114499 | 0.04203914 | 0.09593576 | 0.03731967 | 0.1512211 | 0.03760595
[5 empty] | 0.01862643 | 0.0409019 |  |  | 0.04081764 | 0.04284759 | 0.09461993 | 0.03803736 | 0.1504368 | 0.03832914
[5 empty] | 0.0175564 | 0.04167363 |  |  | 0.04072049 | 0.04365603 | 0.09397185 | 0.03875504 | 0.149619 | 0.03905233
[5 empty] | 0.01852506 | 0.04244537 |  |  | 0.04035761 | 0.04446448 | 0.09340558 | 0.03947273 | 0.1478843 | 0.03977552
[5 empty] | 0.01953609 | 0.0432171 |  |  | 0.04053307 | 0.04527292 | 0.09273516 | 0.04019041 | 0.1471494 | 0.04049872
[5 empty] | 0.01858885 | 0.04398883 |  |  | 0.04015096 | 0.04608137 | 0.09307465 | 0.0409081 | 0.1471308 | 0.04122191
[5 empty] | 0.01767969 | 0.04476057 |  |  | 0.04011535 | 0.04688981 | 0.09193811 | 0.04162579 | 0.1448453 | 0.0419451
[5 empty] | 0.01780494 | 0.0455323 |  |  | 0.04004898 | 0.04769826 | 0.09163957 | 0.04234347 | 0.1442094 | 0.04266829
[5 empty] | 0.01896092 | 0.04630404 |  |  | 0.04018781 | 0.0485067 | 0.09259279 | 0.04306116 | 0.1441397 | 0.04339148
[5 empty] | 0.01914397 | 0.04707577 |  |  | 0.04062109 | 0.04931515 | 0.09169595 | 0.04377884 | 0.143953 | 0.04411467
[5 empty] | 0.01935039 | 0.0478475 |  |  | 0.04093651 | 0.05012359 | 0.09243605 | 0.04449653 | 0.143266 | 0.04483786
[5 empty] | 0.01957652 | 0.04861924 |  |  | 0.04152178 | 0.05093204 | 0.09310205 | 0.04521422 | 0.1443357 | 0.04556106
[5 empty] | 0.01981868 | 0.04939097 |  |  | 0.04196459 | 0.05174048 | 0.09338292 | 0.0459319 | 0.1454788 | 0.04628425
[5 empty] | 0.02007319 | 0.05016271 |  |  | 0.04245265 | 0.05254893 | 0.09406764 | 0.04664959 | 0.1450708 | 0.04700744
[5 empty] | 0.02133638 | 0.05093444 |  |  | 0.04257365 | 0.05335737 | 0.09474516 | 0.04736727 | 0.1463875 | 0.04773063
[5 empty] | 0.01960456 | 0.05170617 |  |  | 0.0431153 | 0.05416582 | 0.09590447 | 0.04808496 | 0.1476047 | 0.04845382
[5 empty] | 0.02087407 | 0.05247791 |  |  | 0.0438653 | 0.05497426 | 0.09603452 | 0.04880265 | 0.149598 | 0.04917701
[5 empty] | 0.02014123 | 0.05324964 |  |  | 0.04421134 | 0.05578271 | 0.09652429 | 0.04952033 | 0.1503433 | 0.0499002
[5 empty] | 0.02040236 | 0.05402138 |  |  | 0.04494113 | 0.05659115 | 0.09816275 | 0.05023802 | 0.1510161 | 0.05062339
[5 empty] | 0.02265378 | 0.05479311 |  |  | 0.04524237 | 0.0573996 | 0.09903887 | 0.0509557 | 0.1536923 | 0.05134659
[5 empty] | 0.02089182 | 0.05556484 |  |  | 0.04610275 | 0.05820804 | 0.09984161 | 0.05167339 | 0.1550475 | 0.05206978
[5 empty] | 0.02211279 | 0.05633658 |  |  | 0.04610998 | 0.05901649 | 0.1008599 | 0.05239108 | 0.1574575 | 0.05279297
[5 empty] | 0.02231304 | 0.05710831 |  |  | 0.04665176 | 0.05982493 | 0.1024828 | 0.05310876 | 0.158498 | 0.05351616
[5 empty] | 0.02248887 | 0.05788005 |  |  | 0.0467158 | 0.06063338 | 0.1032993 | 0.05382645 | 0.1600447 | 0.05423935
[5 empty] | 0.02163661 | 0.05865178 |  |  | 0.04727183 | 0.06144182 | 0.1036982 | 0.05454413 | 0.1618734 | 0.05496254
[5 empty] | 0.02375259 | 0.05942351 |  |  | 0.0470277 | 0.06225027 | 0.1054686 | 0.05526182 | 0.1647598 | 0.05568573
[5 empty] | 0.02183313 | 0.06019525 |  |  | 0.04756205 | 0.06305871 | 0.1055994 | 0.05597951 | 0.1667795 | 0.05640893
[5 empty] | 0.02387946 | 0.06096698 |  |  | 0.04749368 | 0.06386716 | 0.1066797 | 0.05669719 | 0.1670083 | 0.05713212
[5 empty] | 0.02187904 | 0.06173872 |  |  | 0.04742253 | 0.0646756 | 0.1081983 | 0.05741488 | 0.168522 | 0.05785531
[5 empty] | 0.02187598 | 0.06251045 |  |  | 0.04764853 | 0.06548405 | 0.1080443 | 0.05813256 | 0.1701962 | 0.0585785
[5 empty] | 0.02387004 | 0.06328218 |  |  | 0.04787163 | 0.06629249 | 0.1086065 | 0.05885025 | 0.1718067 | 0.05930169
[5 empty] | 0.02286133 | 0.06405392 |  |  | 0.04809177 | 0.06710094 | 0.1090741 | 0.05956794 | 0.1726292 | 0.06002488
[5 empty] | 0.02284998 | 0.06482565 |  |  | 0.04800889 | 0.06790939 | 0.1098359 | 0.06028562 | 0.1730394 | 0.06074807
[5 empty] | 0.02383608 | 0.06559738 |  |  | 0.04842293 | 0.06871783 | 0.1110969 | 0.06100331 | 0.1749219 | 0.06147127
[5 empty] | 0.02181975 | 0.06636912 |  |  | 0.04843382 | 0.06952628 | 0.1108174 | 0.06172099 | 0.1752101 | 0.06219446
[5 empty] | 0.0218011 | 0.06714085 |  |  | 0.04834152 | 0.07033472 | 0.1105366 | 0.06243868 | 0.1748952 | 0.06291765
[5 empty] | 0.02178024 | 0.06791259 |  |  | 0.04834595 | 0.07114317 | 0.1111514 | 0.06315637 | 0.1750729 | 0.06364084
[5 empty] | 0.02375729 | 0.06868432 |  |  | 0.04844706 | 0.07195161 | 0.1108616 | 0.06387405 | 0.1765429 | 0.06436403
[5 empty] | 0.02273235 | 0.06945605 |  |  | 0.04864479 | 0.07276006 | 0.111267 | 0.06459174 | 0.1771049 | 0.06508722
[5 empty] | 0.02270553 | 0.07022779 |  |  | 0.04873908 | 0.0735685 | 0.1122673 | 0.06530942 | 0.1777588 | 0.06581041
[5 empty] | 0.02267695 | 0.07099952 |  |  | 0.04902987 | 0.07437695 | 0.1113622 | 0.06602711 | 0.1780043 | 0.0665336
[5 empty] | 0.02264671 | 0.07177126 |  |  | 0.0490171 | 0.07518539 | 0.1117515 | 0.0667448 | 0.1784411 | 0.0672568
[5 empty] | 0.02261493 | 0.07254299 |  |  | 0.04900071 | 0.07599384 | 0.1123349 | 0.06746248 | 0.179169 | 0.06797999
[5 empty] | 0.02158172 | 0.07331472 |  |  | 0.04938064 | 0.07680228 | 0.1127122 | 0.06818017 | 0.1790878 | 0.06870318
[5 empty] | 0.02154719 | 0.07408646 |  |  | 0.04945683 | 0.07761073 | 0.112783 | 0.06889785 | 0.1794972 | 0.06942637
[5 empty] | 0.02151145 | 0.07485819 |  |  | 0.04952921 | 0.07841917 | 0.1124471 | 0.06961554 | 0.1788969 | 0.07014956
[5 empty] | 0.02147461 | 0.07562993 |  |  | 0.04949774 | 0.07922762 | 0.1134042 | 0.07033323 | 0.1794867 | 0.07087275
[5 empty] | 0.02143678 | 0.07640166 |  |  | 0.04936235 | 0.08003606 | 0.1128542 | 0.07105091 | 0.1794664 | 0.07159594
[5 empty] | 0.02339808 | 0.07717339 |  |  | 0.04932298 | 0.08084451 | 0.1127966 | 0.0717686 | 0.1813357 | 0.07231914
[5 empty] | 0.02235861 | 0.07794513 |  |  | 0.04957957 | 0.08165295 | 0.1131313 | 0.07248628 | 0.1816944 | 0.07304233
[5 empty] | 0.02331848 | 0.07871686 |  |  | 0.04953206 | 0.0824614 | 0.113558 | 0.07320397 | 0.1805422 | 0.07376552
[5 empty] | 0.02327781 | 0.0794886 |  |  | 0.04978039 | 0.08326984 | 0.1132764 | 0.07392166 | 0.1808789 | 0.07448871
[5 empty] | 0.02223671 | 0.08026033 |  |  | 0.0497245 | 0.08407829 | 0.1134862 | 0.07463934 | 0.1820042 | 0.0752119
[5 empty] | 0.02219529 | 0.08103206 |  |  | 0.04976434 | 0.08488673 | 0.1137872 | 0.07535703 | 0.182518 | 0.07593509
[5 empty] | 0.02115366 | 0.0818038 |  |  | 0.04959983 | 0.08569518 | 0.1136792 | 0.07607471 | 0.1821199 | 0.07665828
[5 empty] | 0.02311192 | 0.08257553 |  |  | 0.04983093 | 0.08650362 | 0.1134618 | 0.0767924 | 0.1828096 | 0.07738148
[5 empty] | 0.0230702 | 0.08334727 |  |  | 0.04965756 | 0.08731207 | 0.1144348 | 0.07751009 | 0.1838871 | 0.07810467
[5 empty] | 0.0230286 | 0.084119 |  |  | 0.04987968 | 0.08812051 | 0.1144979 | 0.07822777 | 0.183952 | 0.07882786
[5 empty] | 0.02198724 | 0.08489073 |  |  | 0.04999722 | 0.08892896 | 0.1144508 | 0.07894546 | 0.184004 | 0.07955105
[5 empty] | 0.02294622 | 0.08566247 |  |  | 0.05001013 | 0.0897374 | 0.1137934 | 0.07966314 | 0.184143 | 0.08027424
[5 empty] | 0.02190565 | 0.0864342 |  |  | 0.04981833 | 0.09054585 | 0.1146253 | 0.08038083 | 0.1839686 | 0.08099743
[5 empty] | 0.02086565 | 0.08720593 |  |  | 0.05012178 | 0.09135429 | 0.1138462 | 0.08109851 | 0.1847807 | 0.08172062
[5 empty] | 0.02082541 | 0.08797767 |  |  | 0.04980526 | 0.09216274 | 0.114656 | 0.0818162 | 0.1838789 | 0.08244381
[5 empty] | 0.02178348 | 0.0887494 |  |  | 0.05003773 | 0.09297118 | 0.1144493 | 0.08253389 | 0.1843631 | 0.08316701
[5 empty] | 0.02273989 | 0.08952114 |  |  | 0.04962202 | 0.09377963 | 0.1145095 | 0.08325157 | 0.185433 | 0.0838902
[5 empty] | 0.02169472 | 0.09029287 |  |  | 0.04976215 | 0.09458807 | 0.1139363 | 0.08396926 | 0.1850884 | 0.08461339
[5 empty] | 0.02264803 | 0.0910646 |  |  | 0.04916217 | 0.09539652 | 0.1141311 | 0.08468694 | 0.1859289 | 0.08533658
[5 empty] | 0.02259988 | 0.09183634 |  |  | 0.04922609 | 0.09620496 | 0.1134951 | 0.08540463 | 0.1855545 | 0.08605977
[5 empty] | 0.02155036 | 0.09260807 |  |  | 0.04865794 | 0.09701341 | 0.1134296 | 0.08612232 | 0.1862647 | 0.08678296
[5 empty] | 0.02249951 | 0.09337981 |  |  | 0.04876176 | 0.09782185 | 0.1134359 | 0.08684 | 0.1847594 | 0.08750615
[5 empty] | 0.02044742 | 0.09415154 |  |  | 0.04804157 | 0.0986303 | 0.1136154 | 0.08755769 | 0.1857384 | 0.08822935
[5 empty] | 0.02039414 | 0.09492327 |  |  | 0.04780139 | 0.09943874 | 0.1126693 | 0.08827537 | 0.1864013 | 0.08895254
[5 empty] | 0.02233975 | 0.09569501 |  |  | 0.04734526 | 0.1002472 | 0.1126988 | 0.08899306 | 0.186048 | 0.08967573
[5 empty] | 0.02228432 | 0.09646674 |  |  | 0.04727721 | 0.1010556 | 0.1129053 | 0.08971075 | 0.1855782 | 0.09039892
[5 empty] | 0.02022791 | 0.09723848 |  |  | 0.04680126 | 0.1018641 | 0.1123902 | 0.09042843 | 0.1859916 | 0.09112211
[5 empty] | 0.02117058 | 0.09801021 |  |  | 0.04632144 | 0.1026725 | 0.1118546 | 0.09114612 | 0.1861495 | 0.0918453
[5 empty] | 0.02111241 | 0.09878194 |  |  | 0.04594179 | 0.103481 | 0.1110998 | 0.0918638 | 0.1861489 | 0.09256849
[5 empty] | 0.02105346 | 0.09955368 |  |  | 0.04546632 | 0.1042894 | 0.1115272 | 0.09258149 | 0.185893 | 0.09329168
[5 empty] | 0.02099381 | 0.1003254 |  |  | 0.04549907 | 0.1050979 | 0.1112381 | 0.09329918 | 0.1854916 | 0.09401488
[5 empty] | 0.02093351 | 0.1010971 |  |  | 0.04494406 | 0.1059063 | 0.1103337 | 0.09401686 | 0.1836548 | 0.09473807
[5 empty] | 0.02187264 | 0.1018689 |  |  | 0.04460533 | 0.1067147 | 0.1094154 | 0.09473455 | 0.1832923 | 0.09546126
[5 empty] | 0.01981126 | 0.1026406 |  |  | 0.0441869 | 0.1075232 | 0.1089844 | 0.09545223 | 0.182314 | 0.09618445
[5 empty] | 0.02174945 | 0.1034123 |  |  | 0.0439928 | 0.1083316 | 0.108642 | 0.09616992 | 0.18233 | 0.09690764
[5 empty] | 0.02068726 | 0.1041841 |  |  | 0.04392705 | 0.1091401 | 0.1091895 | 0.09688761 | 0.18035 | 0.09763083
[5 empty] | 0.02162477 | 0.1049558 |  |  | 0.0433937 | 0.1099485 | 0.1081282 | 0.09760529 | 0.1798839 | 0.09835402
[5 empty] | 0.02056204 | 0.1057275 |  |  | 0.04309676 | 0.110757 | 0.1077594 | 0.09832298 | 0.1778417 | 0.09907722
[5 empty] | 0.02149914 | 0.1064993 |  |  | 0.04304026 | 0.1115654 | 0.1071844 | 0.09904066 | 0.1761332 | 0.09980041
[5 empty] | 0.02143614 | 0.107271 |  |  | 0.04282823 | 0.1123739 | 0.1065045 | 0.09975835 | 0.1747684 | 0.1005236
[5 empty] | 0.0203731 | 0.1080428 |  |  | 0.04305601 | 0.1131823 | 0.1061209 | 0.100476 | 0.1743571 | 0.1012468
[5 empty] | 0.0213101 | 0.1088145 |  |  | 0.04308894 | 0.1139908 | 0.1063351 | 0.1011937 | 0.1721092 | 0.10197
[5 empty] | 0.02024707 | 0.1095862 |  |  | 0.04302294 | 0.1147992 | 0.1057482 | 0.1019114 | 0.1705347 | 0.1026932
[5 empty] | 0.02118367 | 0.110358 |  |  | 0.04285804 | 0.1156076 | 0.1053615 | 0.1026291 | 0.1692433 | 0.1034164
[5 empty] | 0.02011987 | 0.1111297 |  |  | 0.04279422 | 0.1164161 | 0.1039764 | 0.1033468 | 0.1684451 | 0.1041396
[5 empty] | 0.02105567 | 0.1119014 |  |  | 0.0426315 | 0.1172245 | 0.1043941 | 0.1040645 | 0.1665499 | 0.1048627
[5 empty] | 0.01999107 | 0.1126732 |  |  | 0.04246987 | 0.118033 | 0.103916 | 0.1047822 | 0.1642675 | 0.1055859
[5 empty] | 0.01892607 | 0.1134449 |  |  | 0.04240933 | 0.1188414 | 0.1028433 | 0.1054998 | 0.163008 | 0.1063091
[5 empty] | 0.01886066 | 0.1142166 |  |  | 0.04224989 | 0.1196499 | 0.1018773 | 0.1062175 | 0.1619812 | 0.1070323
[5 empty] | 0.01979485 | 0.1149884 |  |  | 0.04219155 | 0.1204583 | 0.1018193 | 0.1069352 | 0.1610969 | 0.1077555
[5 empty] | 0.02072862 | 0.1157601 |  |  | 0.04223431 | 0.1212668 | 0.1020706 | 0.1076529 | 0.1589651 | 0.1084787
[5 empty] | 0.01866199 | 0.1165318 |  |  | 0.04207818 | 0.1220752 | 0.1016325 | 0.1083706 | 0.1582957 | 0.1092019
[5 empty] | 0.02059495 | 0.1173036 |  |  | 0.04212315 | 0.1228836 | 0.1010063 | 0.1090883 | 0.1572986 | 0.1099251
[5 empty] | 0.0185275 | 0.1180753 |  |  | 0.04216923 | 0.1236921 | 0.09989323 | 0.109806 | 0.1557765 | 0.1106483
[5 empty] | 0.01945963 | 0.118847 |  |  | 0.04201642 | 0.1245005 | 0.1001947 | 0.1105236 | 0.1553707 | 0.1113715
[5 empty] | 0.01939135 | 0.1196188 |  |  | 0.04226472 | 0.125309 | 0.09961056 | 0.1112413 | 0.1528655 | 0.1120947
[5 empty] | 0.02032265 | 0.1203905 |  |  | 0.04181413 | 0.1261174 | 0.0991289 | 0.111959 | 0.1519611 | 0.1128179
[5 empty] | 0.01925354 | 0.1211622 |  |  | 0.04176467 | 0.1269259 | 0.09814641 | 0.1126767 | 0.1521574 | 0.113541
[5 empty] | 0.018184 | 0.121934 |  |  | 0.04191632 | 0.1277343 | 0.09806312 | 0.1133944 | 0.1501545 | 0.1142642
[5 empty] | 0.01911404 | 0.1227057 |  |  | 0.04186909 | 0.1285428 | 0.09767901 | 0.1141121 | 0.1484524 | 0.1149874
[5 empty] | 0.01804367 | 0.1234774 |  |  | 0.04192299 | 0.1293512 | 0.09779409 | 0.1148298 | 0.1485511 | 0.1157106
[5 empty] | 0.01897286 | 0.1242492 |  |  | 0.04187801 | 0.1301597 | 0.09750835 | 0.1155474 | 0.1468505 | 0.1164338
[5 empty] | 0.01790163 | 0.1250209 |  |  | 0.04173416 | 0.1309681 | 0.09702181 | 0.1162651 | 0.1462508 | 0.117157
[5 empty] | 0.01982998 | 0.1257926 |  |  | 0.04169144 | 0.1317765 | 0.09593445 | 0.1169828 | 0.1453518 | 0.1178802
[5 empty] | 0.0187579 | 0.1265644 |  |  | 0.04144986 | 0.132585 | 0.09644628 | 0.1177005 | 0.1436537 | 0.1186034
[5 empty] | 0.01768538 | 0.1273361 |  |  | 0.0417094 | 0.1333934 | 0.09555731 | 0.1184182 | 0.1421565 | 0.1193266
[5 empty] | 0.01861244 | 0.1281078 |  |  | 0.04137009 | 0.1342019 | 0.09526752 | 0.1191359 | 0.14086 | 0.1200498
[5 empty] | 0.01753906 | 0.1288796 |  |  | 0.04153191 | 0.1350103 | 0.09537692 | 0.1198536 | 0.1402645 | 0.120773
[5 empty] | 0.01946525 | 0.1296513 |  |  | 0.04159487 | 0.1358188 | 0.09438552 | 0.1205712 | 0.1386697 | 0.1214961
[5 empty] | 0.018391 | 0.130423 |  |  | 0.04155897 | 0.1366272 | 0.09399331 | 0.1212889 | 0.1376759 | 0.1222193
[5 empty] | 0.01731632 | 0.1311948 |  |  | 0.04132422 | 0.1374357 | 0.09350029 | 0.1220066 | 0.137583 | 0.1229425
[5 empty] | 0.0172412 | 0.1319665 |  |  | 0.04159062 | 0.1382441 | 0.09300647 | 0.1227243 | 0.1362909 | 0.1236657
[5 empty] | 0.01916563 | 0.1327382 |  |  | 0.04135816 | 0.1390526 | 0.09311184 | 0.123442 | 0.1346998 | 0.1243889
[5 empty] | 0.01908963 | 0.13351 |  |  | 0.04142686 | 0.139861 | 0.09271641 | 0.1241597 | 0.1336096 | 0.1251121
[5 empty] | 0.01901318 | 0.1342817 |  |  | 0.04149671 | 0.1406694 | 0.09212017 | 0.1248774 | 0.1332203 | 0.1258353
[5 empty] | 0.01893629 | 0.1350534 |  |  | 0.04106772 | 0.1414779 | 0.09112313 | 0.125595 | 0.132032 | 0.1265585
[5 empty] | 0.01885895 | 0.1358252 |  |  | 0.04143988 | 0.1422863 | 0.09172528 | 0.1263127 | 0.1309446 | 0.1272817
[5 empty] | 0.01878116 | 0.1365969 |  |  | 0.04141321 | 0.1430948 | 0.09102664 | 0.1270304 | 0.1294582 | 0.1280049
[5 empty] | 0.01770292 | 0.1373686 |  |  | 0.0411877 | 0.1439032 | 0.09052719 | 0.1277481 | 0.1280727 | 0.1287281
[5 empty] | 0.01762423 | 0.1381404 |  |  | 0.04116335 | 0.1447117 | 0.08952694 | 0.1284658 | 0.1270883 | 0.1294513
[5 empty] | 0.0165451 | 0.1389121 |  |  | 0.04114017 | 0.1455201 | 0.08982588 | 0.1291835 | 0.1270048 | 0.1301744
[5 empty] | 0.0174655 | 0.1396838 |  |  | 0.04101815 | 0.1463286 | 0.08892403 | 0.1299012 | 0.1260223 | 0.1308976
[5 empty] | 0.01838545 | 0.1404556 |  |  | 0.04119731 | 0.147137 | 0.08922138 | 0.1306188 | 0.1234409 | 0.1316208
[5 empty] | 0.01730495 | 0.1412273 |  |  | 0.04107764 | 0.1479454 | 0.08871793 | 0.1313365 | 0.1234605 | 0.132344
[5 empty] | 0.01722399 | 0.141999 |  |  | 0.04105915 | 0.1487539 | 0.08791368 | 0.1320542 | 0.1211811 | 0.1330672
[5 empty] | 0.01714256 | 0.1427708 |  |  | 0.04104183 | 0.1495623 | 0.08780864 | 0.1327719 | 0.1215027 | 0.1337904
[5 empty] | 0.01806068 | 0.1435425 |  |  | 0.0412257 | 0.1503708 | 0.08700279 | 0.1334896 | 0.1206254 | 0.1345136
[5 empty] | 0.01697833 | 0.1443142 |  |  | 0.04121074 | 0.1511792 | 0.08639615 | 0.1342073 | 0.1188492 | 0.1352368
[5 empty] | 0.01589552 | 0.145086 |  |  | 0.04119697 | 0.1519877 | 0.08608872 | 0.134925 | 0.1184741 | 0.13596
[5 empty] | 0.01581225 | 0.1458577 |  |  | 0.04088438 | 0.1527961 | 0.08658048 | 0.1356426 | 0.1163001 | 0.1366832
[5 empty] | 0.0157285 | 0.1466294 |  |  | 0.04107299 | 0.1536046 | 0.08577146 | 0.1363603 | 0.1159271 | 0.1374064
[5 empty] | 0.01564429 | 0.1474012 |  |  | 0.04106278 | 0.154413 | 0.08546164 | 0.137078 | 0.1135553 | 0.1381295
[5 empty] | 0.01555961 | 0.1481729 |  |  | 0.04115377 | 0.1552215 | 0.08475102 | 0.1377957 | 0.1125846 | 0.1388527
[5 empty] | 0.01547445 | 0.1489446 |  |  | 0.04094595 | 0.1560299 | 0.08433962 | 0.1385134 | 0.111915 | 0.1395759
[5 empty] | 0.01738883 | 0.1497164 |  |  | 0.04103933 | 0.1568383 | 0.08342742 | 0.1392311 | 0.1116466 | 0.1402991
[5 empty] | 0.01630273 | 0.1504881 |  |  | 0.04103391 | 0.1576468 | 0.08361443 | 0.1399488 | 0.1101793 | 0.1410223
[5 empty] | 0.01521615 | 0.1512599 |  |  | 0.04102968 | 0.1584552 | 0.08330065 | 0.1406665 | 0.1093132 | 0.1417455
[5 empty] | 0.01512909 | 0.1520316 |  |  | 0.04102667 | 0.1592637 | 0.08318607 | 0.1413841 | 0.1072483 | 0.1424687
[5 empty] | 0.01504156 | 0.1528033 |  |  | 0.04092485 | 0.1600721 | 0.08287071 | 0.1421018 | 0.1077845 | 0.1431919
[5 empty] | 0.01695355 | 0.1535751 |  |  | 0.04092425 | 0.1608806 | 0.08215456 | 0.1428195 | 0.105822 | 0.1439151