## 1
Общество с ограниченной ответственностью "Инженерная геология" (ООО "ИнжГео") | [11 empty] | Общество с ограниченной ответственностью "Инженерная геология" (ООО "ИнжГео")
Юр. адрес: 117279, г. Москва, ул. Миклухо-Маклая, 36 а, этаж 5, пом. XXIII к. 76-84 | [11 empty] | Юр. адрес: 117279, г. Москва, ул. Миклухо-Маклая, 36 а, этаж 5, пом. XXIII к. 76-84 | [8 empty] | нагр |  |  | X0 | Y0 | R |  | нагр |  |  |  | X0 | Y0 | R | нагр |  |  |  | X0 | Y0 | R |  | нагр |  |  |  | X0 | Y0 | R
Телефон/факс +7 (495) 132-30-00, Адрес электронной почты inbox@inj-geo.ru | [11 empty] | Телефон/факс +7 (495) 132-30-00, Адрес электронной почты inbox@inj-geo.ru | [12 empty] | 0 | [7 empty] | 0 | [6 empty] | 0 | [7 empty] | 0
[21 empty] | девиатор | [6 empty] | девиатор | [6 empty] | девиатор | [7 empty] | девиатор
Испытательная лаборатория ООО «ИнжГео» | [11 empty] | Испытательная лаборатория ООО «ИнжГео» | [8 empty] | x0 | Угол | X | Y |  |  |  | x0 |  | Угол | X | Y |  |  | x0 |  | Угол | X | Y |  |  |  | x0 |  | Угол | X | Y
Адрес места осуществления деятельности лаборатории: г. Москва, просп. Вернадского, д. 51, стр. 1 | [11 empty] | Адрес места осуществления деятельности лаборатории: г. Москва, просп. Вернадского, д. 51, стр. 1 | [9 empty] | 0 | [7 empty] | 0 | [6 empty] | 0 | [7 empty] | 0
Телефон +7(910)4557682, E-mail: slg85@mail.ru | [11 empty] | Телефон +7(910)4557682, E-mail: slg85@mail.ru | [9 empty] | 5 | [7 empty] | 5 | [6 empty] | 5 | [7 empty] | 5
[22 empty] | 10 | [7 empty] | 10 | [6 empty] | 10 | [7 empty] | 10
[12 empty] | Протокол испытаний № 13-63/120 от 26-02-2023 | [9 empty] | 15 | [7 empty] | 15 | [6 empty] | 15 | [7 empty] | 15
[22 empty] | 20 | [7 empty] | 20 | [6 empty] | 20 | [7 empty] | 20
[12 empty] | Наименование и адрес заказчика: Переход трубопровода через р. Енисей | [9 empty] | 25 | [7 empty] | 25 | [6 empty] | 25 | [7 empty] | 25
[12 empty] | Наименование объекта: ООО Регионстрой | [9 empty] | 30 | [7 empty] | 30 | [6 empty] | 30 | [7 empty] | 30
Наименование используемого метода/методики: ГОСТ 12248.4-2020 | [11 empty] | Наименование используемого метода/методики: ГОСТ 12248.3-2020 | [9 empty] | 35 | [7 empty] | 35 | [6 empty] | 35 | [7 empty] | 35
Условия проведения испытания: температура окружающей среды (18 - 25)0С, влажность воздуха (40 - 75)% | [11 empty] | Условия проведения испытания: температура окружающей среды (18 - 25)0С, влажность воздуха (40 - 75)% | [9 empty] | 40 | [7 empty] | 40 | [6 empty] | 40 | [7 empty] | 40
[12 empty] | Дата получение объекта подлежащего испытаниям: 30-01-2023 | [9 empty] | 45 | [7 empty] | 45 | [6 empty] | 45 | [7 empty] | 45
[12 empty] | Дата испытания: 25.10.2022-19.11.2120 | [9 empty] | 50 | [7 empty] | 50 | [6 empty] | 50 | [7 empty] | 50
[22 empty] | 55 | [7 empty] | 55 | [6 empty] | 55 | [7 empty] | 55
Испытание грунтов методом трехосного сжатия | [11 empty] | Испытание грунтов методом трехосного сжатия | [9 empty] | 60 | [7 empty] | 60 | [6 empty] | 60 | [7 empty] | 60
[22 empty] | 65 | [7 empty] | 65 | [6 empty] | 65 | [7 empty] | 65
Лабораторный номер: | [6 empty] | We, д.е. = |  |  |  |  | Лабораторный номер: |  | 1155 |  |  |  | We, д.е. = | 0.461411258 |  |  | 70 | [7 empty] | 70 | [6 empty] | 70 | [7 empty] | 70
Номер скважины: | [6 empty] | ρ, г/см3 = |  |  |  |  | Номер скважины: |  | BH-057 |  |  |  | ρ, г/см3 = | 1.52 |  |  | 75 | [7 empty] | 75 | [6 empty] | 75 | [7 empty] | 75
Глубина отбора, м: | [6 empty] | ρs, г/см3 = |  |  |  |  | Глубина отбора, м: |  | 2.6 |  |  |  | ρs, г/см3 = | 2.74 |  |  | 80 | [7 empty] | 80 | [6 empty] | 80 | [7 empty] | 80
Наименование грунта: | [6 empty] | e, д.е. = |  |  |  |  | Наименование грунта: |  | Суглинок, после оттаивания текучий, легкий пылеватый |  |  |  | e, д.е. = | 1.634386 |  |  | 85 | [7 empty] | 85 | [6 empty] | 85 | [7 empty] | 85
Схема проведения опыта: | [6 empty] | IL, д.е. = |  |  |  |  | Схема проведения опыта: |  | КД |  |  |  | IL, д.е. = | 2.869 |  |  | 90 | [7 empty] | 90 | [6 empty] | 90 | [7 empty] | 90
[22 empty] | 95 | [7 empty] | 95 | [6 empty] | 95 | [7 empty] | 95
[22 empty] | 100 | [7 empty] | 100 | [6 empty] | 100 | [7 empty] | 100
Результаты испытаний | [11 empty] | Результаты испытаний | [9 empty] | 105 | [7 empty] | 105 | [6 empty] | 105 | [7 empty] | 105
[22 empty] | 110 | [7 empty] | 110 | [6 empty] | 110 | [7 empty] | 110
[22 empty] | 115 | [7 empty] | 115 | [6 empty] | 115 | [7 empty] | 115
[22 empty] | 120 | [7 empty] | 120 | [6 empty] | 120 | [7 empty] | 120
[22 empty] | 125 | [7 empty] | 125 | [6 empty] | 125 | [7 empty] | 125
[22 empty] | 130 | [7 empty] | 130 | [6 empty] | 130 | [7 empty] | 130
[22 empty] | 135 | [7 empty] | 135 | [6 empty] | 135 | [7 empty] | 135
[22 empty] | 140 | [7 empty] | 140 | [6 empty] | 140 | [7 empty] | 140
[22 empty] | 145 | [7 empty] | 145 | [6 empty] | 145 | [7 empty] | 145
[22 empty] | 150 | [7 empty] | 150 | [6 empty] | 150 | [7 empty] | 150
[22 empty] | 155 | [7 empty] | 155 | [6 empty] | 155 | [7 empty] | 155
[22 empty] | 160 | [7 empty] | 160 | [6 empty] | 160 | [7 empty] | 160
[22 empty] | 165 | [7 empty] | 165 | [6 empty] | 165 | [7 empty] | 165
[22 empty] | 170 | [7 empty] | 170 | [6 empty] | 170 | [7 empty] | 170
[22 empty] | 175 | [7 empty] | 175 | [6 empty] | 175 | [7 empty] | 175
[22 empty] | 180 | [7 empty] | 180 | [6 empty] | 180 | [7 empty] | 180
[13 empty] | Давление в камере, Мпа σ3 | Вертикальная нагрузка, Мпа σ1 | Поровое давление, Мпа u
| K0, д.е. | 0.7580781 |  |  |  |  | Коэфф. Точки | [5 empty] | 0.05 | 0.09215206 | [5 empty] | 1 | [6 empty] | σ3,кПа | σ1,кПа | u, кПа |  |  |  | 4
| q_zg, МПа | 0.03790391 | [10 empty] | 0.15 | 0.2559771 | [27 empty] | δ3, Мпа | δ1-δ3, МПа | δ1, МПа | δ1, КПа
|  |  | Модуль деформации, МПа: | [9 empty] | 0.25 | 0.4198022 | [21 empty] | С, МПа:
|  |  | Е0= |  | Точки модуля (полное напр.), МПа |  |  |  | 0.03790391 | 0.06064625 | [25 empty] | φ, град:
|  |  | E50 = |  | qf (полное напр.), МПа |  |  |  | 0.06023405 | [26 empty] | E, Мпа
|  |  | Коэф. Поперечной деформации, ϑ = | [9 empty] | Эффективные значения угла внутреннего трения и удельного сцепления ϕ', С' | [13 empty] | x | 0
[13 empty] | ϕ', град. = | 14 | [12 empty] | y |  |  |  | С, кПа | φ,°
[13 empty] | С', МПа = | 0.004
| Исполнитель: | [6 empty] | Морозов Д.С. |  |  |  |  | Исполнитель: |  |  |  |  | Морозов Д.С.
| Начальник исп. лаборатории: | [6 empty] | Семиколенова Л.Г. |  |  |  |  | Начальник исп. лаборатории: |  |  |  |  | Семиколенова Л.Г.
Лист 1 , всего листов 2 | [11 empty] | Лист 2 , всего листов 2
Частичное воспроизведение протокола испытаний без письменного разрешения ООО «ИнжГео» ЗАПРЕЩАЕТСЯ | [11 empty] | Частичное воспроизведение протокола испытаний без письменного разрешения ООО «ИнжГео» ЗАПРЕЩАЕТСЯ
[5 empty] | второй график |  | первый график | [9 empty] | К Пуассона
dev50 | epsE50 | ind | devE0 | epsE0 | dev | eps | sigma |  | dev1 | eps1 | dev2 | eps2 | dev3 | eps3 |  | Глины
0.01023405 | 0.01065248 |  |  |  | 0 | 0 |  |  | 0 | 0 | 0 | 0 | 0 | 0 |  | < 0 | 0,20-0,30
ind |  |  |  |  | -0.0005887975 | 0.0007398023 |  |  | 0.001425674 | 0.0008212073 | 0.003495288 | 0.0007624673 | 0.006393947 | 0.0007641094 |  | 0-0,25 | 0,30-0,38
2 |  |  |  |  | 0.001760701 | 0.001479605 |  |  | 0.002836673 | 0.001642415 | 0.008104574 | 0.001524935 | 0.01530168 | 0.001528219 |  | 0,25< | 0,38-0,45
E0 |  |  |  |  | 0.00398679 | 0.002219407 |  |  | 0.004106694 | 0.002463622 | 0.01193209 | 0.002287402 | 0.02216252 | 0.002292328 |  | Суглинки | 0,35-0,37
epsE0 | devE0 |  |  |  | 0.005027767 | 0.002959209 |  |  | 0.005809437 | 0.003284829 | 0.015 | 0.00291837 | 0.02961583 | 0.003056437 |  | Пески и супеси | 0,30-0,35
0.003550826 | 0.005685586 |  |  |  | 0.005685586 | 0.003550826 |  |  | 0.007218597 | 0.004106037 | 0.01720342 | 0.003812337 | 0.03710092 | 0.003820547
[5 empty] | 0.006473329 | 0.004438814 |  |  | 0.008407873 | 0.004927244 | 0.02058995 | 0.004574804 | 0.04305715 | 0.004584656
График E50 |  | График E |  |  | 0.005041714 | 0.005178616 |  |  | 0.009450963 | 0.005748451 | 0.02287833 | 0.005337271 | 0.04882385 | 0.005348766
eps | q | sigma |  |  | 0.005545967 | 0.005918418 |  |  | 0.01 | 0.0062453125 | 0.02459509 | 0.006099739 | 0.05434035 | 0.006112875
Горизонтальная линия E50 |  | Касательная |  |  | 0.007000867 | 0.006658221 |  |  | 0.01108708 | 0.007390866 | 0.02686676 | 0.006862206 | 0.05854599 | 0.006876984
0 |  | a | b |  | 0.008421194 | 0.007398023 |  |  | 0.01155372 | 0.008212073 | 0.02791984 | 0.007624673 | 0.06408012 | 0.007641094
|  |  | 0 |  | 0.008821727 | 0.008137825 |  |  | 0.01214081 | 0.009033281 | 0.02968086 | 0.008387141 | 0.06688206 | 0.008405203
Вертикальная линия E50 |  | p1 и p2 |  |  | 0.007217247 | 0.008877628 |  |  | 0.0124612 | 0.009854488 | 0.03207633 | 0.009149608 | 0.071 | 0.009434408
| 0 | 0 |  |  | 0.009622532 | 0.00961743 |  |  | 0.01302772 | 0.0106757 | 0.03343278 | 0.009912075 | 0.0709562 | 0.009933422
[5 empty] | 0.01023405 | 0.01065248 |  |  | 0.01375321 | 0.0114969 | 0.03477673 | 0.01067454 | 0.07294661 | 0.01069753
Касательная линия E50 |  |  |  |  | 0.01052002 | 0.01109703 |  |  | 0.01405052 | 0.01231811 | 0.03693469 | 0.01143701 | 0.07335556 | 0.01146164
0 | 0 | Горизонтальная 1 |  |  | 0.01102522 | 0.01183684 |  |  | 0.01413248 | 0.01313932 | 0.03833319 | 0.01219948 | 0.07434783 | 0.01222575
[5 empty] | 0.01156176 | 0.01257664 |  |  | 0.01481193 | 0.01396052 | 0.03989874 | 0.01296194 | 0.07648821 | 0.01298986
Горизонтальная линия qкр |  |  |  |  | 0.01212356 | 0.01331644 |  |  | 0.0149017 | 0.01478173 | 0.04235786 | 0.01372441 | 0.07744148 | 0.01375397
Горизонтальная линия q |  | Горизонтальная 2 |  |  | 0.01270451 | 0.01405624 |  |  | 0.01541465 | 0.01560294 | 0.04363707 | 0.01448688 | 0.07657245 | 0.01451808
0 |  | 0 |  |  | 0.01229852 | 0.01479605 |  |  | 0.0159636 | 0.01642415 | 0.04626289 | 0.01524935 | 0.07834589 | 0.01528219
[5 empty] | 0.01389949 | 0.01553585 |  |  | 0.01666139 | 0.01724535 | 0.04816185 | 0.01601181 | 0.07832659 | 0.0160463
Вертикальная линия q |  |  |  |  | 0.01350134 | 0.01627565 |  |  | 0.01702088 | 0.01806656 | 0.05056046 | 0.01677428 | 0.07977935 | 0.01681041
| 0 |  |  |  | 0.01509796 | 0.01701545 |  |  | 0.01765488 | 0.01888777 | 0.05298856 | 0.01718225 | 0.08216895 | 0.01757452
[5 empty] | 0.01368327 | 0.01775526 |  |  | 0.01847625 | 0.01970898 | 0.05696342 | 0.01829922 | 0.08286017 | 0.01833862
[5 empty] | 0.01525116 | 0.01849506 |  |  | 0.01919783 | 0.02053018 | 0.06228036 | 0.01906168 | 0.08490109 | 0.01880262
[5 empty] | 0.01479554 | 0.01923486 |  |  | 0.02033244 | 0.02135139 | 0.06662097 | 0.01982415 | 0.08926218 | 0.01986684
[5 empty] | 0.01731033 | 0.01997466 |  |  | 0.02107603 | 0.02193773 | 0.07229165 | 0.02058662 | 0.09773688 | 0.02063095
[5 empty] | 0.01578942 | 0.02071446 |  |  | 0.02372136 | 0.02299381 | 0.07669878 | 0.02134909 | 0.105298 | 0.02139506
[5 empty] | 0.01622672 | 0.02145427 |  |  | 0.02715621 | 0.02381501 | 0.08284876 | 0.02211155 | 0.1160798 | 0.02215917
[5 empty] | 0.01661613 | 0.02219407 |  |  | 0.03151142 | 0.02463622 | 0.087848 | 0.02287402 | 0.1262162 | 0.02292328
[5 empty] | 0.01795156 | 0.02293387 |  |  | 0.03552602 | 0.02545743 | 0.09150287 | 0.02363649 | 0.1361414 | 0.02368739
[5 empty] | 0.01722692 | 0.02367367 |  |  | 0.03883902 | 0.02627863 | 0.0960198 | 0.02439895 | 0.1470895 | 0.0244515
[5 empty] | 0.01943611 | 0.02441348 |  |  | 0.04058945 | 0.02709984 | 0.09870515 | 0.02516142 | 0.1534946 | 0.02521561
[5 empty] | 0.01857304 | 0.02515328 |  |  | 0.04082254 | 0.02792105 | 0.1011653 | 0.02592389 | 0.1597907 | 0.02597972
[5 empty] | 0.01863161 | 0.02589308 |  |  | 0.04065992 | 0.02874226 | 0.1021068 | 0.02668636 | 0.1629121 | 0.02674383
[5 empty] | 0.01862356 | 0.02663288 |  |  | 0.04054771 | 0.02956346 | 0.1017615 | 0.02744882 | 0.1629423 | 0.02750794
[5 empty] | 0.01758473 | 0.02737268 |  |  | 0.04049088 | 0.03038467 | 0.1011728 | 0.02821129 | 0.1625638 | 0.02827205
[5 empty] | 0.01751877 | 0.02811249 |  |  | 0.04029443 | 0.03120588 | 0.1007613 | 0.02897376 | 0.1627714 | 0.02903616
[5 empty] | 0.01842822 | 0.02885229 |  |  | 0.03966333 | 0.03202709 | 0.101339 | 0.02973623 | 0.1613861 | 0.02980027
[5 empty] | 0.01931564 | 0.02959209 |  |  | 0.03950257 | 0.03284829 | 0.1007177 | 0.03049869 | 0.1612288 | 0.03056437
[5 empty] | 0.01818356 | 0.03033189 |  |  | 0.03921714 | 0.0336695 | 0.09960948 | 0.03126116 | 0.1593203 | 0.03132848
[5 empty] | 0.01903453 | 0.0310717 |  |  | 0.03901202 | 0.03449071 | 0.09882611 | 0.03202363 | 0.1588815 | 0.03209259
[5 empty] | 0.01687108 | 0.0318115 |  |  | 0.03859219 | 0.03531192 | 0.09787952 | 0.0327861 | 0.1568332 | 0.0328567
[5 empty] | 0.01669578 | 0.0325513 |  |  | 0.03816263 | 0.03613312 | 0.09698162 | 0.03354856 | 0.1556964 | 0.03362081
[5 empty] | 0.01651115 | 0.0332911 |  |  | 0.03782834 | 0.03695433 | 0.09644431 | 0.03431103 | 0.1548919 | 0.03438492
[5 empty] | 0.01731975 | 0.03403091 |  |  | 0.03769429 | 0.03777554 | 0.09537949 | 0.0350735 | 0.1530406 | 0.03514903
[5 empty] | 0.01712412 | 0.03477071 |  |  | 0.03736548 | 0.03859674 | 0.09529906 | 0.03583596 | 0.1522634 | 0.03591314
[5 empty] | 0.01592679 | 0.03551051 |  |  | 0.03684687 | 0.03941795 | 0.09381493 | 0.03659843 | 0.150781 | 0.03667725
[5 empty] | 0.01573032 | 0.03625031 |  |  | 0.03674346 | 0.04023916 | 0.09333899 | 0.0373609 | 0.1484145 | 0.03744136
[5 empty] | 0.01753725 | 0.03699011 |  |  | 0.03636024 | 0.04106037 | 0.09268315 | 0.03812337 | 0.1464846 | 0.03820547
[5 empty] | 0.01735012 | 0.03772992 |  |  | 0.03640218 | 0.04188157 | 0.09125932 | 0.03888583 | 0.1464123 | 0.03896958
[5 empty] | 0.01517148 | 0.03846972 |  |  | 0.03577427 | 0.04270278 | 0.09017938 | 0.0396483 | 0.1438184 | 0.03973369
[5 empty] | 0.01600387 | 0.03920952 |  |  | 0.03578149 | 0.04352399 | 0.09045526 | 0.04041077 | 0.1433238 | 0.0404978
[5 empty] | 0.01684983 | 0.03994932 |  |  | 0.03552883 | 0.0443452 | 0.08879884 | 0.04117324 | 0.1417493 | 0.04126191
[5 empty] | 0.01671191 | 0.04068913 |  |  | 0.03552127 | 0.0451664 | 0.08842204 | 0.0419357 | 0.1416158 | 0.04202602
[5 empty] | 0.01659266 | 0.04142893 |  |  | 0.0356638 | 0.04598761 | 0.08813675 | 0.04269817 | 0.1409442 | 0.04279012
[5 empty] | 0.01549461 | 0.04216873 |  |  | 0.03556632 | 0.04680882 | 0.08805487 | 0.04346064 | 0.1394554 | 0.04355423
[5 empty] | 0.0144203 | 0.04290853 |  |  | 0.0355637 | 0.04763003 | 0.08748831 | 0.04422311 | 0.1394703 | 0.04431834
[5 empty] | 0.0143723 | 0.04364834 |  |  | 0.03565251 | 0.04845123 | 0.08724898 | 0.04498557 | 0.1391096 | 0.04508245
[5 empty] | 0.01635312 | 0.04438814 |  |  | 0.03612144 | 0.04927244 | 0.08745793 | 0.04574804 | 0.1388364 | 0.04584656
[5 empty] | 0.01637036 | 0.04512794 |  |  | 0.03645919 | 0.05009365 | 0.08767112 | 0.04651051 | 0.1403172 | 0.04661067
[5 empty] | 0.01543062 | 0.04586774 |  |  | 0.03655442 | 0.05091485 | 0.08847897 | 0.04727297 | 0.1416182 | 0.04737478
[5 empty] | 0.01552998 | 0.04660754 |  |  | 0.03729584 | 0.05173606 | 0.08816101 | 0.04803544 | 0.1426032 | 0.04813889
[5 empty] | 0.01466435 | 0.04734735 |  |  | 0.03767213 | 0.05255727 | 0.08949674 | 0.04879791 | 0.1434364 | 0.048903
[5 empty] | 0.01682969 | 0.04808715 |  |  | 0.03827198 | 0.05337848 | 0.09046569 | 0.04956038 | 0.1440817 | 0.04966711
[5 empty] | 0.01702193 | 0.04882695 |  |  | 0.03878407 | 0.05419968 | 0.09154738 | 0.05032284 | 0.1462032 | 0.05043122
[5 empty] | 0.01523701 | 0.04956675 |  |  | 0.0390971 | 0.05502089 | 0.09182131 | 0.05108531 | 0.1490649 | 0.05119533
[5 empty] | 0.01647086 | 0.05030656 |  |  | 0.03949974 | 0.0558421 | 0.09356702 | 0.05184778 | 0.1496308 | 0.05195944
[5 empty] | 0.01571942 | 0.05104636 |  |  | 0.0402807 | 0.05666331 | 0.09516401 | 0.05261025 | 0.151665 | 0.05272355
[5 empty] | 0.01597864 | 0.05178616 |  |  | 0.04052865 | 0.05748451 | 0.0962918 | 0.05337271 | 0.1546314 | 0.05348766
[5 empty] | 0.01724443 | 0.05252596 |  |  | 0.04093228 | 0.05830572 | 0.09662992 | 0.05413518 | 0.156194 | 0.05425177
[5 empty] | 0.01751275 | 0.05326577 |  |  | 0.04138029 | 0.05912693 | 0.09795787 | 0.05489765 | 0.1578169 | 0.05501587
[5 empty] | 0.01877953 | 0.05400557 |  |  | 0.04146135 | 0.05994814 | 0.09925518 | 0.05566012 | 0.1605642 | 0.05577998
[5 empty] | 0.01904071 | 0.05474537 |  |  | 0.04196416 | 0.06076934 | 0.1005014 | 0.05642258 | 0.1627997 | 0.05654409
[5 empty] | 0.01929222 | 0.05548517 |  |  | 0.04215206 | 0.06159055 | 0.1015759 | 0.05718505 | 0.1644876 | 0.0573082
[5 empty] | 0.01853001 | 0.05622497 |  |  | 0.0420762 | 0.06241176 | 0.1026584 | 0.05794752 | 0.1654919 | 0.05807231
[5 empty] | 0.01875 | 0.05696478 |  |  | 0.04206789 | 0.06323296 | 0.1041283 | 0.05870998 | 0.1668765 | 0.05883642
[5 empty] | 0.01794814 | 0.05770458 |  |  | 0.04225721 | 0.06405417 | 0.1040652 | 0.05947245 | 0.1683056 | 0.05960053
[5 empty] | 0.02012037 | 0.05844438 |  |  | 0.04234415 | 0.06487538 | 0.1048485 | 0.06023492 | 0.168343 | 0.06036464
[5 empty] | 0.02026262 | 0.05918418 |  |  | 0.04222868 | 0.06569659 | 0.1059771 | 0.06099739 | 0.1698022 | 0.06112875
[5 empty] | 0.01837082 | 0.05992399 |  |  | 0.04251078 | 0.06651779 | 0.1052045 | 0.06175985 | 0.1683011 | 0.06189286
[5 empty] | 0.01944093 | 0.06066379 |  |  | 0.04269044 | 0.067339 | 0.1056272 | 0.06252232 | 0.1692322 | 0.06265697
[5 empty] | 0.02046811 | 0.06140359 |  |  | 0.04276762 | 0.06816021 | 0.1057449 | 0.06328479 | 0.1697592 | 0.06342108
[5 empty] | 0.01947886 | 0.06214339 |  |  | 0.04254231 | 0.06898142 | 0.1059573 | 0.06404726 | 0.1692819 | 0.06418519
[5 empty] | 0.01948835 | 0.0628832 |  |  | 0.04271449 | 0.06980262 | 0.1064644 | 0.06480972 | 0.1691006 | 0.0649493
[5 empty] | 0.01849754 | 0.063623 |  |  | 0.04278414 | 0.07062383 | 0.1071662 | 0.06557219 | 0.1689151 | 0.06571341
[5 empty] | 0.01850643 | 0.0643628 |  |  | 0.04305123 | 0.07144504 | 0.1071627 | 0.06633466 | 0.1704256 | 0.06647752
[5 empty] | 0.01851503 | 0.0651026 |  |  | 0.04311574 | 0.07226624 | 0.1068536 | 0.06709713 | 0.170632 | 0.06724162
[5 empty] | 0.01852334 | 0.0658424 |  |  | 0.04317765 | 0.07308745 | 0.107739 | 0.06785959 | 0.1707343 | 0.06800573
[5 empty] | 0.02053136 | 0.06658221 |  |  | 0.04333695 | 0.07390866 | 0.1071188 | 0.06862206 | 0.1709327 | 0.06876984
[5 empty] | 0.02053909 | 0.06732201 |  |  | 0.0431936 | 0.07472987 | 0.108093 | 0.06938453 | 0.169827 | 0.06953395
[5 empty] | 0.01854653 | 0.06806181 |  |  | 0.04344759 | 0.07555107 | 0.1079614 | 0.07014699 | 0.1698174 | 0.07029806
[5 empty] | 0.0205537 | 0.06880161 |  |  | 0.0434989 | 0.07637228 | 0.1079241 | 0.07090946 | 0.1705038 | 0.07106217
[5 empty] | 0.02056058 | 0.06954142 |  |  | 0.0434475 | 0.07719349 | 0.1084809 | 0.07167193 | 0.1703863 | 0.07182628
[5 empty] | 0.01856719 | 0.07028122 |  |  | 0.04319337 | 0.0780147 | 0.1081318 | 0.0724344 | 0.1706649 | 0.07259039
[5 empty] | 0.01857352 | 0.07102102 |  |  | 0.04343649 | 0.0788359 | 0.1082768 | 0.07319686 | 0.1710396 | 0.0733545
[5 empty] | 0.01957957 | 0.07176082 |  |  | 0.04367685 | 0.07965711 | 0.1081157 | 0.07395933 | 0.1708105 | 0.07411861
[5 empty] | 0.01858536 | 0.07250063 |  |  | 0.04341441 | 0.08047832 | 0.1085485 | 0.0747218 | 0.1704775 | 0.07488272
[5 empty] | 0.01859088 | 0.07324043 |  |  | 0.04334917 | 0.08129953 | 0.1084752 | 0.07548427 | 0.1711407 | 0.07564683
[5 empty] | 0.02059613 | 0.07398023 |  |  | 0.04338108 | 0.08212073 | 0.1089957 | 0.07624673 | 0.1717001 | 0.07641094
[5 empty] | 0.02060112 | 0.07472003 |  |  | 0.04351015 | 0.08294194 | 0.1090098 | 0.0770092 | 0.1709557 | 0.07717505
[5 empty] | 0.01960585 | 0.07545983 |  |  | 0.04383633 | 0.08376315 | 0.1095176 | 0.07777167 | 0.1717076 | 0.07793916
[5 empty] | 0.02061031 | 0.07619964 |  |  | 0.04365962 | 0.08458435 | 0.1093191 | 0.07853413 | 0.1707558 | 0.07870327
[5 empty] | 0.02061453 | 0.07693944 |  |  | 0.04347999 | 0.08540556 | 0.109714 | 0.0792966 | 0.1703002 | 0.07946737
[5 empty] | 0.01961848 | 0.07767924 |  |  | 0.04389741 | 0.08622677 | 0.1090024 | 0.08005907 | 0.171741 | 0.08023148
[5 empty] | 0.02062219 | 0.07841904 |  |  | 0.04351188 | 0.08704798 | 0.1097842 | 0.08082154 | 0.1705781 | 0.08099559
[5 empty] | 0.02062564 | 0.07915885 |  |  | 0.04352336 | 0.08786918 | 0.1096594 | 0.081584 | 0.1706116 | 0.0817597
[5 empty] | 0.02062885 | 0.07989865 |  |  | 0.04363184 | 0.08869039 | 0.1101278 | 0.08234647 | 0.1715415 | 0.08252381
[5 empty] | 0.01863181 | 0.08063845 |  |  | 0.04383729 | 0.0895116 | 0.1092895 | 0.08310894 | 0.1710678 | 0.08328792
[5 empty] | 0.01963452 | 0.08137825 |  |  | 0.04353969 | 0.09033281 | 0.1099443 | 0.08387141 | 0.1718905 | 0.08405203
[5 empty] | 0.020637 | 0.08211805 |  |  | 0.04363459 | 0.09115401 | 0.1097922 | 0.08463387 | 0.1714097 | 0.08481614
[5 empty] | 0.02063924 | 0.08285786 |  |  | 0.04361027 | 0.09197522 | 0.1102331 | 0.08539634 | 0.1713253 | 0.08558025
[5 empty] | 0.01864124 | 0.08359766 |  |  | 0.04356686 | 0.09279643 | 0.109467 | 0.08615881 | 0.1710374 | 0.08634436
[5 empty] | 0.01964301 | 0.08433746 |  |  | 0.0435052 | 0.09361764 | 0.1102938 | 0.08692128 | 0.1713461 | 0.08710847
[5 empty] | 0.02064455 | 0.08507726 |  |  | 0.04352613 | 0.09443884 | 0.1103134 | 0.08768374 | 0.1711513 | 0.08787258
[5 empty] | 0.02064586 | 0.08581707 |  |  | 0.04353049 | 0.09526005 | 0.1097259 | 0.08844621 | 0.1715531 | 0.08863669
[5 empty] | 0.01964694 | 0.08655687 |  |  | 0.04331912 | 0.09608126 | 0.109931 | 0.08920868 | 0.172123 | 0.0894008
[5 empty] | 0.0186478 | 0.08729667 |  |  | 0.04309286 | 0.09690246 | 0.1095019 | 0.08997114 | 0.1714321 | 0.09016491
[5 empty] | 0.02064843 | 0.08803647 |  |  | 0.04325254 | 0.09772367 | 0.1102865 | 0.09073361 | 0.1717829 | 0.09092902
[5 empty] | 0.01864885 | 0.08877628 |  |  | 0.04269901 | 0.09854488 | 0.1098892 | 0.09149608 | 0.1710778 | 0.09169312
[5 empty] | 0.01964904 | 0.08951608 |  |  | 0.04293311 | 0.09936609 | 0.1094157 | 0.09225855 | 0.1711194 | 0.09245723
[5 empty] | 0.01864555 | 0.09025588 |  |  | 0.04275568 | 0.1001873 | 0.1084722 | 0.09302101 | 0.17001 | 0.09322134
[5 empty] | 0.02062387 | 0.09099568 |  |  | 0.04226756 | 0.1010085 | 0.1086643 | 0.09378348 | 0.1706521 | 0.09398545
[5 empty] | 0.02058373 | 0.09173548 |  |  | 0.04236958 | 0.1018297 | 0.1082981 | 0.09454595 | 0.1687481 | 0.09474956
[5 empty] | 0.01952665 | 0.09247529 |  |  | 0.04216259 | 0.1026509 | 0.1070794 | 0.09530842 | 0.1697006 | 0.09551367
[5 empty] | 0.01945414 | 0.09321509 |  |  | 0.04174743 | 0.1034721 | 0.1075142 | 0.09607088 | 0.1683119 | 0.09627778
[5 empty] | 0.01836773 | 0.09395489 |  |  | 0.04152493 | 0.1042933 | 0.1063084 | 0.09683335 | 0.1676846 | 0.09704189
[5 empty] | 0.01826893 | 0.09469469 |  |  | 0.04129594 | 0.1051145 | 0.1061678 | 0.09759582 | 0.166921 | 0.097806
[5 empty] | 0.01815926 | 0.0954345 |  |  | 0.04126129 | 0.1059357 | 0.1049985 | 0.09835829 | 0.1672237 | 0.09857011
[5 empty] | 0.02004025 | 0.0961743 |  |  | 0.04092184 | 0.106757 | 0.1042062 | 0.09912075 | 0.1662951 | 0.09933422
[5 empty] | 0.0199134 | 0.0969141 |  |  | 0.0403784 | 0.1075782 | 0.104197 | 0.09988322 | 0.1653376 | 0.1000983
[5 empty] | 0.01978024 | 0.0976539 |  |  | 0.04013183 | 0.1083994 | 0.1026766 | 0.1006457 | 0.1656537 | 0.1008624
[5 empty] | 0.01964229 | 0.09839371 |  |  | 0.03998297 | 0.1092206 | 0.1026511 | 0.1014082 | 0.1638459 | 0.1016265
[5 empty] | 0.01950106 | 0.09913351 |  |  | 0.03983265 | 0.1100418 | 0.1010264 | 0.1021706 | 0.1638166 | 0.1023907
[5 empty] | 0.01935808 | 0.09987331 |  |  | 0.03938171 | 0.110863 | 0.1010082 | 0.1029331 | 0.1623683 | 0.1031548
[5 empty] | 0.01821485 | 0.1006131 |  |  | 0.039531 | 0.1116842 | 0.1001027 | 0.1036956 | 0.1615034 | 0.1039189
[5 empty] | 0.01807292 | 0.1013529 |  |  | 0.03928136 | 0.1125054 | 0.09931554 | 0.104458 | 0.1610244 | 0.104683
[5 empty] | 0.01693378 | 0.1020927 |  |  | 0.03903361 | 0.1133266 | 0.09925279 | 0.1052205 | 0.1602338 | 0.1054471
[5 empty] | 0.01779896 | 0.1028325 |  |  | 0.03878862 | 0.1141478 | 0.09862032 | 0.105983 | 0.1597339 | 0.1062112
[5 empty] | 0.01766998 | 0.1035723 |  |  | 0.0383472 | 0.114969 | 0.09802405 | 0.1067454 | 0.1583273 | 0.1069753
[5 empty] | 0.01754835 | 0.1043121 |  |  | 0.0383102 | 0.1157902 | 0.09666987 | 0.1075079 | 0.1580164 | 0.1077394
[5 empty] | 0.0174356 | 0.1050519 |  |  | 0.03797425 | 0.1166114 | 0.09616369 | 0.1082704 | 0.1565036 | 0.1085035
[5 empty] | 0.01833324 | 0.1057917 |  |  | 0.03763391 | 0.1174326 | 0.09611143 | 0.1090328 | 0.1556915 | 0.1092676
[5 empty] | 0.0162428 | 0.1065315 |  |  | 0.03728916 | 0.1182539 | 0.095519 | 0.1097953 | 0.1550824 | 0.1100317
[5 empty] | 0.01616579 | 0.1072713 |  |  | 0.03704002 | 0.1190751 | 0.0953923 | 0.1105578 | 0.1549789 | 0.1107959
[5 empty] | 0.01610373 | 0.1080111 |  |  | 0.0366865 | 0.1198963 | 0.09523724 | 0.1113202 | 0.1531833 | 0.11156
[5 empty] | 0.01605814 | 0.1087509 |  |  | 0.03642861 | 0.1207175 | 0.09445973 | 0.1120827 | 0.1528982 | 0.1123241
[5 empty] | 0.01603053 | 0.1094907 |  |  | 0.03656638 | 0.1215387 | 0.09426569 | 0.1128452 | 0.152426 | 0.1130882
[5 empty] | 0.01602232 | 0.1102305 |  |  | 0.03619982 | 0.1223599 | 0.09485168 | 0.1136076 | 0.1510692 | 0.1138523
[5 empty] | 0.01602263 | 0.1109703 |  |  | 0.03602894 | 0.1231811 | 0.0952517 | 0.1143701 | 0.1504233 | 0.1146164
[5 empty] | 0.01702351 | 0.1117101 |  |  | 0.03565376 | 0.1240023 | 0.09445178 | 0.1151326 | 0.150567 | 0.1153805
[5 empty] | 0.01802506 | 0.1124499 |  |  | 0.03507429 | 0.1248235 | 0.09495195 | 0.115895 | 0.1500985 | 0.1161446
[5 empty] | 0.0160274 | 0.1131898 |  |  | 0.03479055 | 0.1256447 | 0.09465226 | 0.1166575 | 0.1490178 | 0.1169087
[5 empty] | 0.01703062 | 0.1139296 |  |  | 0.03450255 | 0.1264659 | 0.09495274 | 0.11742 | 0.147825 | 0.1176728
[5 empty] | 0.01703483 | 0.1146694 |  |  | 0.03421032 | 0.1272871 | 0.09455344 | 0.1181824 | 0.1462201 | 0.118437
[5 empty] | 0.01704011 | 0.1154092 |  |  | 0.03411386 | 0.1281083 | 0.0948544 | 0.1189449 | 0.1464032 | 0.1192011
[5 empty] | 0.01804659 | 0.116149 |  |  | 0.03381319 | 0.1289296 | 0.09505564 | 0.1197074 | 0.1458745 | 0.1199652
[5 empty] | 0.01705435 | 0.1168888 |  |  | 0.03350832 | 0.1297508 | 0.09515723 | 0.1204698 | 0.1446339 | 0.1207293
[5 empty] | 0.0170635 | 0.1176286 |  |  | 0.03339928 | 0.130572 | 0.09475918 | 0.1212323 | 0.1431814 | 0.1214934
[5 empty] | 0.01807415 | 0.1183684 |  |  | 0.03308608 | 0.1313932 | 0.09446155 | 0.1219948 | 0.1426173 | 0.1222575
[5 empty] | 0.01708639 | 0.1191082 |  |  | 0.03266872 | 0.1322144 | 0.09496437 | 0.1227572 | 0.1423415 | 0.1230216
[5 empty] | 0.01610032 | 0.119848 |  |  | 0.03224724 | 0.1330356 | 0.09466768 | 0.1235197 | 0.1403542 | 0.1237857
[5 empty] | 0.01811605 | 0.1205878 |  |  | 0.03192163 | 0.1338568 | 0.09477152 | 0.1242822 | 0.1394552 | 0.1245498
[5 empty] | 0.01713368 | 0.1213276 |  |  | 0.03149193 | 0.134678 | 0.09477593 | 0.1250446 | 0.1395449 | 0.1253139
[5 empty] | 0.01815331 | 0.1220674 |  |  | 0.03135813 | 0.1354992 | 0.09508095 | 0.1258071 | 0.1382231 | 0.126078
[5 empty] | 0.01817504 | 0.1228072 |  |  | 0.03112027 | 0.1363204 | 0.09488662 | 0.1265696 | 0.13679 | 0.1268422
[5 empty] | 0.01819897 | 0.123547 |  |  | 0.03057835 | 0.1371416 | 0.09439298 | 0.127332 | 0.1365456 | 0.1276063
[5 empty] | 0.01722521 | 0.1242868 |  |  | 0.03033239 | 0.1379628 | 0.09440007 | 0.1280945 | 0.13549 | 0.1283704
[5 empty] | 0.01725386 | 0.1250266 |  |  | 0.0296824 | 0.138784 | 0.09450792 | 0.128857 | 0.1337232 | 0.1291345
[5 empty] | 0.01628501 | 0.1257664 |  |  | 0.0293284 | 0.1396052 | 0.09531659 | 0.1296194 | 0.1328454 | 0.1298986
[5 empty] | 0.01831877 | 0.1265062 |  |  | 0.02917041 | 0.1404265 | 0.0947261 | 0.1303819 | 0.1327566 | 0.1306627
[5 empty] | 0.01635525 | 0.127246 |  |  | 0.02880844 | 0.1412477 | 0.09463649 | 0.1311444 | 0.1319568 | 0.1314268
[5 empty] | 0.01639454 | 0.1279858 |  |  | 0.02854251 | 0.1420689 | 0.09534781 | 0.1319068 | 0.1307461 | 0.1321909
[5 empty] | 0.01643674 | 0.1287256 |  |  | 0.02787262 | 0.1428901 | 0.0952601 | 0.1326693 | 0.1296246 | 0.132955
[5 empty] | 0.01848196 | 0.1294654 |  |  | 0.02769881 | 0.1437113 | 0.09507339 | 0.1334318 | 0.1290924 | 0.1337191
[5 empty] | 0.0165303 | 0.1302052 |  |  | 0.02752107 | 0.1445325 | 0.09478773 | 0.1341943 | 0.1278494 | 0.1344832
[5 empty] | 0.01858186 | 0.130945 |  |  | 0.02693943 | 0.1453537 | 0.09530314 | 0.1349567 | 0.1264959 | 0.1352474
[5 empty] | 0.01763674 | 0.1316848 |  |  | 0.02665391 | 0.1461749 | 0.09541969 | 0.1357192 | 0.1247317 | 0.1360115
[5 empty] | 0.01869505 | 0.1324246 |  |  | 0.02596451 | 0.1469961 | 0.09483739 | 0.1364817 | 0.1247571 | 0.1367756
[5 empty] | 0.01875688 | 0.1331644 |  |  | 0.02577126 | 0.1478173 | 0.0952563 | 0.1372441 | 0.123272 | 0.1375397
[5 empty] | 0.01682233 | 0.1339042 |  |  | 0.02537416 | 0.1486385 | 0.09447644 | 0.1380066 | 0.1213766 | 0.1383038
[5 empty] | 0.01689152 | 0.134644 |  |  | 0.02487324 | 0.1494597 | 0.09529787 | 0.1387691 | 0.1210708 | 0.1390679
[5 empty] | 0.01896453 | 0.1353838 |  |  | 0.02476851 | 0.1502809 | 0.09452062 | 0.1395315 | 0.1202548 | 0.139832
[5 empty] | 0.01804148 | 0.1361236 |  |  | 0.02405998 | 0.1511021 | 0.09494473 | 0.140294 | 0.1180286 | 0.1405961
[5 empty] | 0.01912246 | 0.1368634 |  |  | 0.02364767 | 0.1519234 | 0.09547024 | 0.1410565 | 0.1180924 | 0.1413602
[5 empty] | 0.01720757 | 0.1376032 |  |  | 0.0234316 | 0.1527446 | 0.09509719 | 0.1418189 | 0.115946 | 0.1421243
[5 empty] | 0.01829692 | 0.138343 |  |  | 0.02301178 | 0.1535658 | 0.09552561 | 0.1425814 | 0.1153897 | 0.1428885
[5 empty] | 0.01839062 | 0.1390828 |  |  | 0.02268823 | 0.154387 | 0.09475556 | 0.1433439 | 0.1144235 | 0.1436526
[5 empty] | 0.01848875 | 0.1398226 |  |  | 0.02186095 | 0.1552082 | 0.09568706 | 0.1441063 | 0.1123474 | 0.1444167
[5 empty] | 0.01959142 | 0.1405624 |  |  | 0.02162997 | 0.1560294 | 0.09552015 | 0.1448688 | 0.1124615 | 0.1451808
[5 empty] | 0.01869873 | 0.1413022 |  |  | 0.02109531 | 0.1568506 | 0.09565489 | 0.1456313 | 0.1113658 | 0.1459449
[5 empty] | 0.01781079 | 0.142042 |  |  | 0.02065697 | 0.1576718 | 0.0947913 | 0.1463937 | 0.1090606 | 0.146709
[5 empty] | 0.0189277 | 0.1427818 |  |  | 0.02011497 | 0.158493 | 0.09532942 | 0.1471562 | 0.1084457 | 0.1474731
[5 empty] | 0.01904956 | 0.1435216 |  |  | 0.01996934 | 0.1593142 | 0.0957693 | 0.1479187 | 0.1066212 | 0.1482372
[5 empty] | 0.02017646 | 0.1442614 |  |  | 0.01922007 | 0.1601354 | 0.09511098 | 0.1486811 | 0.1054874 | 0.1490013
[5 empty] | 0.02030852 | 0.1450013 |  |  | 0.0188672 | 0.1609566 | 0.09575448 | 0.1494436 | 0.1052441 | 0.1497654
[5 empty] | 0.01944583 | 0.1457411 |  |  | 0.01861073 | 0.1617778 | 0.09599986 | 0.1502061 | 0.1033914 | 0.1505295
[5 empty] | 0.0205885 | 0.1464809 |  |  | 0.01785067 | 0.1625991 | 0.09544716 | 0.1509685 | 0.1012295 | 0.1512937
[5 empty] | 0.02073662 | 0.1472207 |  |  | 0.01768706 | 0.1634203 | 0.0954964 | 0.151731 | 0.1013584 | 0.1520578