## 1
Общество с ограниченной ответственностью "Инженерная геология" (ООО "ИнжГео") | [11 empty] | Общество с ограниченной ответственностью "Инженерная геология" (ООО "ИнжГео")
Юр. адрес: 117279, г. Москва, ул. Миклухо-Маклая, 36 а, этаж 5, пом. XXIII к. 76-84 | [11 empty] | Юр. адрес: 117279, г. Москва, ул. Миклухо-Маклая, 36 а, этаж 5, пом. XXIII к. 76-84 | [8 empty] | нагр |  |  | X0 | Y0 | R |  | нагр |  |  |  | X0 | Y0 | R | нагр |  |  |  | X0 | Y0 | R |  | нагр |  |  |  | X0 | Y0 | R
Телефон/факс +7 (495) 132-30-00, Адрес электронной почты inbox@inj-geo.ru | [11 empty] | Телефон/факс +7 (495) 132-30-00, Адрес электронной почты inbox@inj-geo.ru | [12 empty] | 0 | [7 empty] | 0 | [6 empty] | 0 | [7 empty] | 0
[21 empty] | девиатор | [6 empty] | девиатор | [6 empty] | девиатор | [7 empty] | девиатор
Испытательная лаборатория ООО «ИнжГео» | [11 empty] | Испытательная лаборатория ООО «ИнжГео» | [8 empty] | x0 | Угол | X | Y |  |  |  | x0 |  | Угол | X | Y |  |  | x0 |  | Угол | X | Y |  |  |  | x0 |  | Угол | X | Y
Адрес места осуществления деятельности лаборатории: г. Москва, просп. Вернадского, д. 51, стр. 1 | [11 empty] | Адрес места осуществления деятельности лаборатории: г. Москва, просп. Вернадского, д. 51, стр. 1 | [9 empty] | 0 | [7 empty] | 0 | [6 empty] | 0 | [7 empty] | 0
Телефон +7(910)4557682, E-mail: slg85@mail.ru | [11 empty] | Телефон +7(910)4557682, E-mail: slg85@mail.ru | [9 empty] | 5 | [7 empty] | 5 | [6 empty] | 5 | [7 empty] | 5
[22 empty] | 10 | [7 empty] | 10 | [6 empty] | 10 | [7 empty] | 10
[12 empty] | Протокол испытаний № 13-63/128 от 06-03-2023 | [9 empty] | 15 | [7 empty] | 15 | [6 empty] | 15 | [7 empty] | 15
[22 empty] | 20 | [7 empty] | 20 | [6 empty] | 20 | [7 empty] | 20
[12 empty] | Наименование и адрес заказчика: Переход трубопровода через р. Енисей | [9 empty] | 25 | [7 empty] | 25 | [6 empty] | 25 | [7 empty] | 25
[12 empty] | Наименование объекта: ООО Регионстрой | [9 empty] | 30 | [7 empty] | 30 | [6 empty] | 30 | [7 empty] | 30
Наименование используемого метода/методики: ГОСТ 12248.4-2020 | [11 empty] | Наименование используемого метода/методики: ГОСТ 12248.3-2020 | [9 empty] | 35 | [7 empty] | 35 | [6 empty] | 35 | [7 empty] | 35
Условия проведения испытания: температура окружающей среды (18 - 25)0С, влажность воздуха (40 - 75)% | [11 empty] | Условия проведения испытания: температура окружающей среды (18 - 25)0С, влажность воздуха (40 - 75)% | [9 empty] | 40 | [7 empty] | 40 | [6 empty] | 40 | [7 empty] | 40
[12 empty] | Дата получение объекта подлежащего испытаниям: 07-02-2023 | [9 empty] | 45 | [7 empty] | 45 | [6 empty] | 45 | [7 empty] | 45
[12 empty] | Дата испытания: 25.10.2022-19.11.2128 | [9 empty] | 50 | [7 empty] | 50 | [6 empty] | 50 | [7 empty] | 50
[22 empty] | 55 | [7 empty] | 55 | [6 empty] | 55 | [7 empty] | 55
Испытание грунтов методом трехосного сжатия | [11 empty] | Испытание грунтов методом трехосного сжатия | [9 empty] | 60 | [7 empty] | 60 | [6 empty] | 60 | [7 empty] | 60
[22 empty] | 65 | [7 empty] | 65 | [6 empty] | 65 | [7 empty] | 65
Лабораторный номер: | [6 empty] | We, д.е. = |  |  |  |  | Лабораторный номер: |  | 1163 |  |  |  | We, д.е. = | 0.6754203 |  |  | 70 | [7 empty] | 70 | [6 empty] | 70 | [7 empty] | 70
Номер скважины: | [6 empty] | ρ, г/см3 = |  |  |  |  | Номер скважины: |  | BH-062 |  |  |  | ρ, г/см3 = | 1.6 |  |  | 75 | [7 empty] | 75 | [6 empty] | 75 | [7 empty] | 75
Глубина отбора, м: | [6 empty] | ρs, г/см3 = |  |  |  |  | Глубина отбора, м: |  | 1.7 |  |  |  | ρs, г/см3 = | 2.72 |  |  | 80 | [7 empty] | 80 | [6 empty] | 80 | [7 empty] | 80
Наименование грунта: | [6 empty] | e, д.е. = |  |  |  |  | Наименование грунта: |  | Суглинок, после оттаивания текучий, легкий пылеватый |  |  |  | e, д.е. = | 1.84821451 |  |  | 85 | [7 empty] | 85 | [6 empty] | 85 | [7 empty] | 85
Схема проведения опыта: | [6 empty] | IL, д.е. = |  |  |  |  | Схема проведения опыта: |  | КД |  |  |  | IL, д.е. = | 3.935 |  |  | 90 | [7 empty] | 90 | [6 empty] | 90 | [7 empty] | 90
[22 empty] | 95 | [7 empty] | 95 | [6 empty] | 95 | [7 empty] | 95
[22 empty] | 100 | [7 empty] | 100 | [6 empty] | 100 | [7 empty] | 100
Результаты испытаний | [11 empty] | Результаты испытаний | [9 empty] | 105 | [7 empty] | 105 | [6 empty] | 105 | [7 empty] | 105
[22 empty] | 110 | [7 empty] | 110 | [6 empty] | 110 | [7 empty] | 110
[22 empty] | 115 | [7 empty] | 115 | [6 empty] | 115 | [7 empty] | 115
[22 empty] | 120 | [7 empty] | 120 | [6 empty] | 120 | [7 empty] | 120
[22 empty] | 125 | [7 empty] | 125 | [6 empty] | 125 | [7 empty] | 125
[22 empty] | 130 | [7 empty] | 130 | [6 empty] | 130 | [7 empty] | 130
[22 empty] | 135 | [7 empty] | 135 | [6 empty] | 135 | [7 empty] | 135
[22 empty] | 140 | [7 empty] | 140 | [6 empty] | 140 | [7 empty] | 140
[22 empty] | 145 | [7 empty] | 145 | [6 empty] | 145 | [7 empty] | 145
[22 empty] | 150 | [7 empty] | 150 | [6 empty] | 150 | [7 empty] | 150
[22 empty] | 155 | [7 empty] | 155 | [6 empty] | 155 | [7 empty] | 155
[22 empty] | 160 | [7 empty] | 160 | [6 empty] | 160 | [7 empty] | 160
[22 empty] | 165 | [7 empty] | 165 | [6 empty] | 165 | [7 empty] | 165
[22 empty] | 170 | [7 empty] | 170 | [6 empty] | 170 | [7 empty] | 170
[22 empty] | 175 | [7 empty] | 175 | [6 empty] | 175 | [7 empty] | 175
[22 empty] | 180 | [7 empty] | 180 | [6 empty] | 180 | [7 empty] | 180
[13 empty] | Давление в камере, Мпа σ3 | Вертикальная нагрузка, Мпа σ1 | Поровое давление, Мпа u
| K0, д.е. | 0.809191 |  |  |  |  | Коэфф. Точки | [5 empty] | 0.05 | 0.0808588 | [5 empty] | 1 | [6 empty] | σ3,кПа | σ1,кПа | u, кПа |  |  |  | 4
| q_zg, МПа | 0.04045955 | [10 empty] | 0.15 | 0.2280192 | [27 empty] | δ3, Мпа | δ1-δ3, МПа | δ1, МПа | δ1, КПа
|  |  | Модуль деформации, МПа: | [9 empty] | 0.25 | 0.3751797 | [21 empty] | С, МПа:
|  |  | Е0= |  | Точки модуля (полное напр.), МПа |  |  |  | 0.04045955 | 0.06473528 | [25 empty] | φ, град:
|  |  | E50 = |  | qf (полное напр.), МПа |  |  |  | 0.06274476 | [26 empty] | E, Мпа
|  |  | Коэф. Поперечной деформации, ϑ = | [9 empty] | Эффективные значения угла внутреннего трения и удельного сцепления ϕ', С' | [13 empty] | x | 0
[13 empty] | ϕ', град. = | 11 | [12 empty] | y |  |  |  | С, кПа | φ,°
[13 empty] | С', МПа = | 0.003
| Исполнитель: | [6 empty] | Морозов Д.С. |  |  |  |  | Исполнитель: |  |  |  |  | Морозов Д.С.
| Начальник исп. лаборатории: | [6 empty] | Семиколенова Л.Г. |  |  |  |  | Начальник исп. лаборатории: |  |  |  |  | Семиколенова Л.Г.
Лист 1 , всего листов 2 | [11 empty] | Лист 2 , всего листов 2
Частичное воспроизведение протокола испытаний без письменного разрешения ООО «ИнжГео» ЗАПРЕЩАЕТСЯ | [11 empty] | Частичное воспроизведение протокола испытаний без письменного разрешения ООО «ИнжГео» ЗАПРЕЩАЕТСЯ
[5 empty] | второй график |  | первый график | [9 empty] | К Пуассона
dev50 | epsE50 | ind | devE0 | epsE0 | dev | eps | sigma |  | dev1 | eps1 | dev2 | eps2 | dev3 | eps3 |  | Глины
0.01274476 | 0.009575338 |  |  |  | 0 | 0 |  |  | 0 | 0 | 0 | 0 | 0 | 0 |  | < 0 | 0,20-0,30
ind |  |  |  |  | 0.001520215 | 0.0007031818 |  |  | 0.001549909 | 0.000811667 | 0.003 | 0.0004869639 | 0.009159818 | 0.0007694971 |  | 0-0,25 | 0,30-0,38
2 |  |  |  |  | 0.001975366 | 0.001406364 |  |  | 0.003198278 | 0.001623334 | 0.008520867 | 0.001611694 | 0.01851898 | 0.001538994 |  | 0,25< | 0,38-0,45
E0 |  |  |  |  | 0.004320025 | 0.002109545 |  |  | 0.004 | 0.002103684 | 0.01271563 | 0.002417541 | 0.025558 | 0.002308491 |  | Суглинки | 0,35-0,37
epsE0 | devE0 |  |  |  | 0.005508765 | 0.002812727 |  |  | 0.005394957 | 0.003246668 | 0.01605442 | 0.003223388 | 0.03295738 | 0.003077988 |  | Пески и супеси | 0,30-0,35
0.003191779 | 0.006068933 |  |  |  | 0.006068933 | 0.003191779 |  |  | 0.006615333 | 0.004058335 | 0.01992907 | 0.004029235 | 0.03939765 | 0.003847485
[5 empty] | 0.005418774 | 0.004219091 |  |  | 0.00757581 | 0.004870002 | 0.0236314 | 0.004835082 | 0.0456593 | 0.004616982
График E50 |  | График E |  |  | 0.006256771 | 0.004922273 |  |  | 0.008584533 | 0.005681669 | 0.02645326 | 0.005640929 | 0.051 | 0.005587911
eps | q | sigma |  |  | 0.009035552 | 0.005625454 |  |  | 0.009749646 | 0.006493336 | 0.02968647 | 0.006446776 | 0.05223004 | 0.006155976
Горизонтальная линия E50 |  | Касательная |  |  | 0.007764341 | 0.006328636 |  |  | 0.01057929 | 0.007305003 | 0.03282287 | 0.007252622 | 0.05535952 | 0.006925474
0 |  | a | b |  | 0.01045236 | 0.007031818 |  |  | 0.01138162 | 0.00811667 | 0.0357543 | 0.008058469 | 0.05618104 | 0.007694971
|  |  | 0 |  | 0.01010883 | 0.007735 |  |  | 0.01246477 | 0.008928337 | 0.03900962 | 0.009045846 | 0.05804831 | 0.008464468
Вертикальная линия E50 |  | p1 и p2 |  |  | 0.01174297 | 0.008438181 |  |  | 0.01333688 | 0.009740004 | 0.04014799 | 0.009670163 | 0.06101508 | 0.009233965
| 0 | 0 |  |  | 0.01136401 | 0.009141363 |  |  | 0.01400611 | 0.01055167 | 0.04294523 | 0.01047601 | 0.06258983 | 0.009796819
[5 empty] | 0.01274476 | 0.009575338 |  |  | 0.0154294 | 0.01159235 | 0.04565637 | 0.01128186 | 0.0655977 | 0.01077296
Касательная линия E50 |  |  |  |  | 0.01261957 | 0.01054773 |  |  | 0.01608094 | 0.012175 | 0.04746677 | 0.0120877 | 0.06865025 | 0.01154246
0 | 0 | Горизонтальная 1 |  |  | 0.01427508 | 0.01125091 |  |  | 0.01683879 | 0.01298667 | 0.04986182 | 0.01289355 | 0.0717419 | 0.01231195
[5 empty] | 0.01394483 | 0.01195409 |  |  | 0.01784312 | 0.01379834 | 0.05252687 | 0.0136994 | 0.07483013 | 0.01308145
Горизонтальная линия qкр |  |  |  |  | 0.01362442 | 0.01265727 |  |  | 0.01878074 | 0.01461001 | 0.0548473 | 0.01450524 | 0.0772724 | 0.01385095
Горизонтальная линия q |  | Горизонтальная 2 |  |  | 0.01430944 | 0.01336045 |  |  | 0.0198384 | 0.01542167 | 0.05740849 | 0.01531109 | 0.08102618 | 0.01462044
0 |  | 0 |  |  | 0.01699549 | 0.01406364 |  |  | 0.0210029 | 0.01623334 | 0.0592958 | 0.01611694 | 0.08554895 | 0.01538994
[5 empty] | 0.01567816 | 0.01476682 |  |  | 0.02196102 | 0.01704501 | 0.06119461 | 0.01692279 | 0.08859816 | 0.01615944
Вертикальная линия q |  |  |  |  | 0.01635304 | 0.01547 |  |  | 0.02299954 | 0.01785667 | 0.0633903 | 0.01772863 | 0.09243129 | 0.01692894
| 0 |  |  |  | 0.01701573 | 0.01617318 |  |  | 0.02410524 | 0.01866834 | 0.06486822 | 0.01853448 | 0.09610581 | 0.01769843
[5 empty] | 0.01966182 | 0.01687636 |  |  | 0.02496491 | 0.01948001 | 0.06701376 | 0.01934033 | 0.0991792 | 0.01846793
[5 empty] | 0.0202869 | 0.01757954 |  |  | 0.02596532 | 0.02029167 | 0.06821228 | 0.02014617 | 0.1033089 | 0.01923743
[5 empty] | 0.01988658 | 0.01828273 |  |  | 0.02699326 | 0.02110334 | 0.07014917 | 0.02095202 | 0.1056524 | 0.02000692
[5 empty] | 0.01945644 | 0.01898591 |  |  | 0.02763551 | 0.02191501 | 0.07140978 | 0.02175787 | 0.1091672 | 0.02077642
[5 empty] | 0.02099208 | 0.01968909 |  |  | 0.02837885 | 0.02272667 | 0.0722795 | 0.02256371 | 0.1111107 | 0.02154592
[5 empty] | 0.0224891 | 0.02039227 |  |  | 0.02891007 | 0.02353834 | 0.07314369 | 0.02336956 | 0.1133404 | 0.02231541
[5 empty] | 0.02194308 | 0.02109545 |  |  | 0.02931594 | 0.02435001 | 0.07348772 | 0.02417541 | 0.1152138 | 0.02308491
[5 empty] | 0.02234962 | 0.02179864 |  |  | 0.02938325 | 0.02516168 | 0.07399698 | 0.02498126 | 0.1178883 | 0.02385441
[5 empty] | 0.02370432 | 0.02250182 |  |  | 0.02939878 | 0.02597334 | 0.07445683 | 0.0257871 | 0.1182214 | 0.02462391
[5 empty] | 0.02400276 | 0.023205 |  |  | 0.02948063 | 0.02678501 | 0.07410424 | 0.02659295 | 0.1185707 | 0.0253934
[5 empty] | 0.02424055 | 0.02390818 |  |  | 0.02929386 | 0.02759668 | 0.07451961 | 0.0273988 | 0.1197032 | 0.0261629
[5 empty] | 0.02441328 | 0.02461136 |  |  | 0.02914803 | 0.02840834 | 0.07421593 | 0.02820464 | 0.1189777 | 0.0269324
[5 empty] | 0.02351654 | 0.02531454 |  |  | 0.0291506 | 0.02922001 | 0.07380543 | 0.02901049 | 0.1185859 | 0.02770189
[5 empty] | 0.02454627 | 0.02601773 |  |  | 0.02870903 | 0.03003168 | 0.07290032 | 0.02981634 | 0.1174576 | 0.02847139
[5 empty] | 0.02353084 | 0.02672091 |  |  | 0.02843079 | 0.03084334 | 0.07201282 | 0.03062218 | 0.1171227 | 0.02924089
[5 empty] | 0.02349162 | 0.02742409 |  |  | 0.02842334 | 0.03165501 | 0.07195513 | 0.03142803 | 0.1160112 | 0.03001039
[5 empty] | 0.02343036 | 0.02812727 |  |  | 0.02799414 | 0.03246668 | 0.07123947 | 0.03223388 | 0.1150527 | 0.03077988
[5 empty] | 0.02234883 | 0.02883045 |  |  | 0.02755066 | 0.03327835 | 0.06997806 | 0.03303972 | 0.1132772 | 0.03154938
[5 empty] | 0.02324877 | 0.02953364 |  |  | 0.02720035 | 0.03409001 | 0.0696831 | 0.03384557 | 0.1118146 | 0.03231888
[5 empty] | 0.02213194 | 0.03023682 |  |  | 0.02695068 | 0.03490168 | 0.06836683 | 0.03465142 | 0.1099947 | 0.03308837
[5 empty] | 0.02200007 | 0.03094 |  |  | 0.02660911 | 0.03571335 | 0.06804143 | 0.03545727 | 0.1087473 | 0.03385787
[5 empty] | 0.02285493 | 0.03164318 |  |  | 0.0260831 | 0.03652501 | 0.06661914 | 0.03626311 | 0.1076023 | 0.03462737
[5 empty] | 0.02269826 | 0.03234636 |  |  | 0.02588011 | 0.03733668 | 0.06581217 | 0.03706896 | 0.1058896 | 0.03539686
[5 empty] | 0.02353182 | 0.03304954 |  |  | 0.02570762 | 0.03814835 | 0.06503272 | 0.03787481 | 0.1036389 | 0.03616636
[5 empty] | 0.02135736 | 0.03375273 |  |  | 0.02537307 | 0.03896001 | 0.06469302 | 0.03868065 | 0.1025803 | 0.03693586
[5 empty] | 0.02317662 | 0.03445591 |  |  | 0.02508394 | 0.03977168 | 0.06430528 | 0.0394865 | 0.1016434 | 0.03770536
[5 empty] | 0.02099136 | 0.03515909 |  |  | 0.02504768 | 0.04058335 | 0.06338171 | 0.04029235 | 0.09995827 | 0.03847485
[5 empty] | 0.02180334 | 0.03586227 |  |  | 0.02517175 | 0.04139502 | 0.06303452 | 0.04109819 | 0.09985463 | 0.03924435
[5 empty] | 0.02161429 | 0.03656545 |  |  | 0.02496215 | 0.04220668 | 0.06217593 | 0.04190404 | 0.09876238 | 0.04001385
[5 empty] | 0.02042597 | 0.03726863 |  |  | 0.02500774 | 0.04301835 | 0.06221816 | 0.04270989 | 0.09831138 | 0.04078334
[5 empty] | 0.02124014 | 0.03797182 |  |  | 0.02500117 | 0.04383002 | 0.06157341 | 0.04351573 | 0.09803146 | 0.04155284
[5 empty] | 0.02005854 | 0.038675 |  |  | 0.02533823 | 0.04464168 | 0.06155391 | 0.04432158 | 0.09781058 | 0.04232234
[5 empty] | 0.02088292 | 0.03937818 |  |  | 0.02551465 | 0.04545335 | 0.06178146 | 0.04512743 | 0.09838771 | 0.04309184
[5 empty] | 0.02171504 | 0.04008136 |  |  | 0.02552621 | 0.04626502 | 0.06159155 | 0.04593328 | 0.099347 | 0.04386133
[5 empty] | 0.02055665 | 0.04078454 |  |  | 0.02606868 | 0.04707668 | 0.06207063 | 0.04673912 | 0.1001732 | 0.04463083
[5 empty] | 0.02140949 | 0.04148773 |  |  | 0.0263378 | 0.04788835 | 0.06280088 | 0.04754497 | 0.100951 | 0.04540033
[5 empty] | 0.02127532 | 0.04219091 |  |  | 0.02662934 | 0.04870002 | 0.06326451 | 0.04835082 | 0.1016652 | 0.04616982
[5 empty] | 0.02015589 | 0.04289409 |  |  | 0.02693907 | 0.04951168 | 0.0638437 | 0.04915666 | 0.1023006 | 0.04693932
[5 empty] | 0.02105295 | 0.04359727 |  |  | 0.02696275 | 0.05032335 | 0.06512064 | 0.04996251 | 0.1038418 | 0.04770882
[5 empty] | 0.02096825 | 0.04430045 |  |  | 0.02749613 | 0.05113502 | 0.06627752 | 0.05076836 | 0.1049736 | 0.04847831
[5 empty] | 0.01990354 | 0.04500363 |  |  | 0.02763499 | 0.05194669 | 0.06679653 | 0.0515742 | 0.1057808 | 0.04924781
[5 empty] | 0.01886058 | 0.04570682 |  |  | 0.02807508 | 0.05275835 | 0.06835987 | 0.05238005 | 0.107548 | 0.05001731
[5 empty] | 0.01884111 | 0.04641 |  |  | 0.02841216 | 0.05357002 | 0.06954972 | 0.0531859 | 0.1083601 | 0.05078681
[5 empty] | 0.01985622 | 0.04711318 |  |  | 0.02874199 | 0.05438169 | 0.07004827 | 0.05399174 | 0.1104017 | 0.0515563
[5 empty] | 0.02092905 | 0.04781636 |  |  | 0.02906035 | 0.05519335 | 0.07133772 | 0.05479759 | 0.1120577 | 0.0523258
[5 empty] | 0.02005506 | 0.04851954 |  |  | 0.02956298 | 0.05600502 | 0.07280025 | 0.05560344 | 0.1131127 | 0.0530953
[5 empty] | 0.02022815 | 0.04922273 |  |  | 0.02964566 | 0.05681669 | 0.07321806 | 0.05640929 | 0.1149515 | 0.05386479
[5 empty] | 0.02044226 | 0.04992591 |  |  | 0.02980414 | 0.05762835 | 0.07467334 | 0.05721513 | 0.1153588 | 0.05463429
[5 empty] | 0.02069131 | 0.05062909 |  |  | 0.03033419 | 0.05844002 | 0.07494827 | 0.05802098 | 0.1174194 | 0.05540379
[5 empty] | 0.02196923 | 0.05133227 |  |  | 0.03033156 | 0.05925169 | 0.07642505 | 0.05882683 | 0.118418 | 0.05617329
[5 empty] | 0.02226993 | 0.05203545 |  |  | 0.03059203 | 0.06006336 | 0.07688587 | 0.05963267 | 0.1192393 | 0.05694278
[5 empty] | 0.02258734 | 0.05273863 |  |  | 0.03071134 | 0.06087502 | 0.07701292 | 0.06043852 | 0.1208682 | 0.05771228
[5 empty] | 0.02291539 | 0.05344182 |  |  | 0.0308588 | 0.06168669 | 0.07801923 | 0.06124437 | 0.1222893 | 0.05848178
[5 empty] | 0.02224799 | 0.054145 |  |  | 0.03065952 | 0.06249836 | 0.07806278 | 0.06205021 | 0.1227873 | 0.05925127
[5 empty] | 0.02257908 | 0.05484818 |  |  | 0.03082772 | 0.06331002 | 0.07853134 | 0.06285606 | 0.1236471 | 0.06002077
[5 empty] | 0.02390257 | 0.05555136 |  |  | 0.03079426 | 0.06412169 | 0.0784949 | 0.06366191 | 0.1247534 | 0.06079027
[5 empty] | 0.0242124 | 0.05625454 |  |  | 0.03105903 | 0.06493336 | 0.07905329 | 0.06446776 | 0.1251797 | 0.06155976
[5 empty] | 0.02450247 | 0.05695772 |  |  | 0.03112193 | 0.06574502 | 0.07930633 | 0.0652736 | 0.1245964 | 0.06232926
[5 empty] | 0.02276673 | 0.05766091 |  |  | 0.03098286 | 0.06655669 | 0.07895388 | 0.06607945 | 0.1257889 | 0.06309876
[5 empty] | 0.02299908 | 0.05836409 |  |  | 0.03114171 | 0.06736836 | 0.07949575 | 0.0668853 | 0.125476 | 0.06386826
[5 empty] | 0.02519346 | 0.05906727 |  |  | 0.03139838 | 0.06818002 | 0.0793318 | 0.06769114 | 0.1258572 | 0.06463775
[5 empty] | 0.02534379 | 0.05977045 |  |  | 0.03115276 | 0.06899169 | 0.07996185 | 0.06849699 | 0.1262323 | 0.06540725
[5 empty] | 0.02344399 | 0.06047363 |  |  | 0.03150474 | 0.06980336 | 0.08028573 | 0.06930284 | 0.1275011 | 0.06617675
[5 empty] | 0.02548952 | 0.06117682 |  |  | 0.03135422 | 0.07061503 | 0.0800033 | 0.07010868 | 0.1277632 | 0.06694624
[5 empty] | 0.02348869 | 0.06188 |  |  | 0.0314011 | 0.07142669 | 0.08061437 | 0.07091453 | 0.1277184 | 0.06771574
[5 empty] | 0.02548526 | 0.06258318 |  |  | 0.03144527 | 0.07223836 | 0.08041879 | 0.07172038 | 0.1278663 | 0.06848524
[5 empty] | 0.02347926 | 0.06328636 |  |  | 0.03138663 | 0.07305003 | 0.08091639 | 0.07252622 | 0.1279068 | 0.06925474
[5 empty] | 0.02547079 | 0.06398954 |  |  | 0.03162507 | 0.07386169 | 0.081207 | 0.07333207 | 0.1283395 | 0.07002423
[5 empty] | 0.02345994 | 0.06469272 |  |  | 0.03176049 | 0.07467336 | 0.08129047 | 0.07413792 | 0.1295642 | 0.07079373
[5 empty] | 0.0244468 | 0.06539591 |  |  | 0.03159277 | 0.07548503 | 0.08126663 | 0.07494377 | 0.1290806 | 0.07156323
[5 empty] | 0.02543148 | 0.06609909 |  |  | 0.03182183 | 0.07629669 | 0.08193531 | 0.07574961 | 0.1292883 | 0.07233272
[5 empty] | 0.02341407 | 0.06680227 |  |  | 0.03174754 | 0.07710836 | 0.08219635 | 0.07655546 | 0.1295872 | 0.07310222
[5 empty] | 0.02539467 | 0.06750545 |  |  | 0.03186982 | 0.07792003 | 0.08224959 | 0.07736131 | 0.1298769 | 0.07387172
[5 empty] | 0.02337337 | 0.06820863 |  |  | 0.03158854 | 0.0787317 | 0.08219485 | 0.07816715 | 0.1306572 | 0.07464121
[5 empty] | 0.02535027 | 0.06891182 |  |  | 0.03190362 | 0.07954336 | 0.08213199 | 0.078973 | 0.1308277 | 0.07541071
[5 empty] | 0.02532546 | 0.069615 |  |  | 0.03191493 | 0.08035503 | 0.08236082 | 0.07977885 | 0.1305883 | 0.07618021
[5 empty] | 0.02429905 | 0.07031818 |  |  | 0.03162239 | 0.0811667 | 0.08288119 | 0.08058469 | 0.1313385 | 0.07694971
[5 empty] | 0.02427112 | 0.07102136 |  |  | 0.03192587 | 0.08197836 | 0.08259294 | 0.08139054 | 0.1318783 | 0.0777192
[5 empty] | 0.02424178 | 0.07172454 |  |  | 0.0319235 | 0.08279003 | 0.08279589 | 0.08219639 | 0.1322071 | 0.0784887
[5 empty] | 0.02321112 | 0.07242772 |  |  | 0.03170908 | 0.0836017 | 0.08258988 | 0.08300223 | 0.1315249 | 0.0792582
[5 empty] | 0.02317924 | 0.07313091 |  |  | 0.03168252 | 0.08441336 | 0.08327476 | 0.08380808 | 0.1316313 | 0.08002769
[5 empty] | 0.02414623 | 0.07383409 |  |  | 0.03164431 | 0.08522503 | 0.08315035 | 0.08461393 | 0.132826 | 0.08079719
[5 empty] | 0.02511219 | 0.07453727 |  |  | 0.03169492 | 0.0860367 | 0.08271649 | 0.08541978 | 0.1328088 | 0.08156669
[5 empty] | 0.02407722 | 0.07524045 |  |  | 0.03163484 | 0.08684837 | 0.08347301 | 0.08622562 | 0.1326793 | 0.08233619
[5 empty] | 0.02304141 | 0.07594363 |  |  | 0.03166456 | 0.08766003 | 0.08281976 | 0.08703147 | 0.1328374 | 0.08310568
[5 empty] | 0.02300486 | 0.07664681 |  |  | 0.03138454 | 0.0884717 | 0.08335657 | 0.08783732 | 0.1333826 | 0.08387518
[5 empty] | 0.02396767 | 0.07735 |  |  | 0.03139528 | 0.08928337 | 0.08338326 | 0.08864316 | 0.1326148 | 0.08464468
[5 empty] | 0.02392992 | 0.07805318 |  |  | 0.03109725 | 0.09009503 | 0.08339969 | 0.08944901 | 0.1333336 | 0.08541417
[5 empty] | 0.02489173 | 0.07875636 |  |  | 0.03129094 | 0.0909067 | 0.08320568 | 0.09025486 | 0.1339388 | 0.08618367
[5 empty] | 0.02485318 | 0.07945954 |  |  | 0.03107683 | 0.09171837 | 0.08323755 | 0.0910607 | 0.1340302 | 0.08695317
[5 empty] | 0.02281437 | 0.08016272 |  |  | 0.0309554 | 0.09253003 | 0.0828214 | 0.09186655 | 0.1333073 | 0.08772266
[5 empty] | 0.02277539 | 0.08086591 |  |  | 0.03072714 | 0.0933417 | 0.08277043 | 0.0926724 | 0.13427 | 0.08849216
[5 empty] | 0.02473635 | 0.08156909 |  |  | 0.03059251 | 0.09415337 | 0.08209822 | 0.09347825 | 0.1337179 | 0.08926166
[5 empty] | 0.02469734 | 0.08227227 |  |  | 0.03055202 | 0.09496503 | 0.08121831 | 0.09428409 | 0.1332508 | 0.09003116
[5 empty] | 0.02365846 | 0.08297545 |  |  | 0.03020613 | 0.0957767 | 0.08124426 | 0.09508994 | 0.1333684 | 0.09080065
[5 empty] | 0.0226198 | 0.08367863 |  |  | 0.03025533 | 0.09658837 | 0.08018962 | 0.09589579 | 0.134258 | 0.09157015
[5 empty] | 0.02258145 | 0.08438181 |  |  | 0.0300001 | 0.09740004 | 0.07896796 | 0.09670163 | 0.1330897 | 0.09233965
[5 empty] | 0.02454353 | 0.085085 |  |  | 0.02974093 | 0.0982117 | 0.07829283 | 0.09750748 | 0.1333403 | 0.09310914
[5 empty] | 0.02450611 | 0.08578818 |  |  | 0.02967829 | 0.09902337 | 0.07767779 | 0.09831333 | 0.1330241 | 0.09387864
[5 empty] | 0.02446917 | 0.08649136 |  |  | 0.02951267 | 0.09983504 | 0.07693639 | 0.09911917 | 0.1316553 | 0.09464814
[5 empty] | 0.02343226 | 0.08719454 |  |  | 0.02954455 | 0.1006467 | 0.07568219 | 0.09992502 | 0.1318483 | 0.09541764
[5 empty] | 0.02439527 | 0.08789772 |  |  | 0.0292744 | 0.1014584 | 0.07462874 | 0.1007309 | 0.1307173 | 0.09618713
[5 empty] | 0.02335811 | 0.08860091 |  |  | 0.02900272 | 0.10227 | 0.0740896 | 0.1015367 | 0.1293766 | 0.09695663
[5 empty] | 0.02232069 | 0.08930409 |  |  | 0.02902998 | 0.1030817 | 0.07247834 | 0.1023426 | 0.1275405 | 0.09772613
[5 empty] | 0.02228293 | 0.09000727 |  |  | 0.02855667 | 0.1038934 | 0.07210849 | 0.1031484 | 0.1275232 | 0.09849562
[5 empty] | 0.02424472 | 0.09071045 |  |  | 0.02838327 | 0.104705 | 0.07129363 | 0.1039543 | 0.1259391 | 0.09926512
[5 empty] | 0.02220599 | 0.09141363 |  |  | 0.02831026 | 0.1055167 | 0.07004731 | 0.1047601 | 0.1237023 | 0.1000346
[5 empty] | 0.02416665 | 0.09211681 |  |  | 0.02803811 | 0.1063284 | 0.06988308 | 0.1055659 | 0.1233272 | 0.1008041
[5 empty] | 0.0231266 | 0.09282 |  |  | 0.02796732 | 0.10714 | 0.0690145 | 0.1063718 | 0.1216281 | 0.1015736
[5 empty] | 0.02308575 | 0.09352318 |  |  | 0.02799837 | 0.1079517 | 0.06905513 | 0.1071776 | 0.1201192 | 0.1023431
[5 empty] | 0.02404403 | 0.09422636 |  |  | 0.02763173 | 0.1087634 | 0.06871852 | 0.1079835 | 0.1188147 | 0.1031126
[5 empty] | 0.02300134 | 0.09492954 |  |  | 0.02756788 | 0.109575 | 0.06821823 | 0.1087893 | 0.1169291 | 0.1038821
[5 empty] | 0.02395758 | 0.09563272 |  |  | 0.02730732 | 0.1103867 | 0.06846523 | 0.1095952 | 0.1162765 | 0.1046516
[5 empty] | 0.02291268 | 0.0963359 |  |  | 0.02734872 | 0.1111984 | 0.06786524 | 0.110401 | 0.1150712 | 0.1054211
[5 empty] | 0.02286654 | 0.09703909 |  |  | 0.02718816 | 0.11201 | 0.06846528 | 0.1112069 | 0.1136275 | 0.1061906
[5 empty] | 0.02181908 | 0.09774227 |  |  | 0.02672551 | 0.1128217 | 0.06836539 | 0.1120127 | 0.1118596 | 0.1069601
[5 empty] | 0.0237702 | 0.09844545 |  |  | 0.02666076 | 0.1136334 | 0.06796559 | 0.1128186 | 0.1105819 | 0.1077296
[5 empty] | 0.02271982 | 0.09914863 |  |  | 0.02669392 | 0.114445 | 0.06836592 | 0.1136244 | 0.1096087 | 0.1084991
[5 empty] | 0.02366784 | 0.09985181 |  |  | 0.02642499 | 0.1152567 | 0.0680664 | 0.1144303 | 0.1096541 | 0.1092686
[5 empty] | 0.02361419 | 0.100555 |  |  | 0.02615398 | 0.1160684 | 0.06846707 | 0.1152361 | 0.1082244 | 0.1100381
[5 empty] | 0.02255876 | 0.1012582 |  |  | 0.02608089 | 0.11688 | 0.06826795 | 0.116042 | 0.1085265 | 0.1108076
[5 empty] | 0.02350148 | 0.1019614 |  |  | 0.02580573 | 0.1176917 | 0.06796907 | 0.1168478 | 0.1068302 | 0.1115771
[5 empty] | 0.02144225 | 0.1026645 |  |  | 0.02562851 | 0.1185034 | 0.06797047 | 0.1176537 | 0.1068359 | 0.1123466
[5 empty] | 0.02238098 | 0.1033677 |  |  | 0.02554922 | 0.119315 | 0.06787217 | 0.1184595 | 0.105544 | 0.1131161
[5 empty] | 0.02131759 | 0.1040709 |  |  | 0.02516788 | 0.1201267 | 0.06847421 | 0.1192653 | 0.1048548 | 0.1138856
[5 empty] | 0.02325198 | 0.1047741 |  |  | 0.02518448 | 0.1209384 | 0.06797661 | 0.1200712 | 0.1038685 | 0.1146551
[5 empty] | 0.02118407 | 0.1054773 |  |  | 0.02509903 | 0.12175 | 0.0680794 | 0.120877 | 0.1042856 | 0.1154246
[5 empty] | 0.02111376 | 0.1061804 |  |  | 0.02471154 | 0.1225617 | 0.06838262 | 0.1216829 | 0.1036063 | 0.1161941
[5 empty] | 0.02204098 | 0.1068836 |  |  | 0.02472202 | 0.1233734 | 0.06848629 | 0.1224887 | 0.101831 | 0.1169636
[5 empty] | 0.02296563 | 0.1075868 |  |  | 0.02453045 | 0.124185 | 0.06829044 | 0.1232946 | 0.10116 | 0.117733
[5 empty] | 0.02188762 | 0.10829 |  |  | 0.02413687 | 0.1249967 | 0.0683951 | 0.1241004 | 0.1012936 | 0.1185025
[5 empty] | 0.02080686 | 0.1089932 |  |  | 0.02384125 | 0.1258084 | 0.06820031 | 0.1249063 | 0.1008322 | 0.119272
[5 empty] | 0.02172326 | 0.1096964 |  |  | 0.02374362 | 0.12662 | 0.06820609 | 0.1257121 | 0.09967615 | 0.1200415
[5 empty] | 0.02163267 | 0.1103995 |  |  | 0.02344397 | 0.1274317 | 0.06831247 | 0.126518 | 0.09972569 | 0.120811
[5 empty] | 0.02153166 | 0.1111027 |  |  | 0.02324232 | 0.1282434 | 0.06821948 | 0.1273238 | 0.09898119 | 0.1215805
[5 empty] | 0.02042041 | 0.1118059 |  |  | 0.02303866 | 0.129055 | 0.06852716 | 0.1281297 | 0.09724297 | 0.12235
[5 empty] | 0.0212991 | 0.1125091 |  |  | 0.023033 | 0.1298667 | 0.06843552 | 0.1289355 | 0.09691137 | 0.1231195
[5 empty] | 0.02016791 | 0.1132123 |  |  | 0.02262534 | 0.1306784 | 0.06824461 | 0.1297414 | 0.0965867 | 0.123889
[5 empty] | 0.02102704 | 0.1139154 |  |  | 0.02271569 | 0.13149 | 0.06805445 | 0.1305472 | 0.09626932 | 0.1246585
[5 empty] | 0.02187667 | 0.1146186 |  |  | 0.02250406 | 0.1323017 | 0.06856507 | 0.1313531 | 0.09585953 | 0.125428
[5 empty] | 0.02071698 | 0.1153218 |  |  | 0.02229045 | 0.1331134 | 0.0678765 | 0.1321589 | 0.09515767 | 0.1261975
[5 empty] | 0.02054815 | 0.116025 |  |  | 0.02197486 | 0.133925 | 0.06808877 | 0.1329647 | 0.09466408 | 0.126967
[5 empty] | 0.02037038 | 0.1167282 |  |  | 0.0217573 | 0.1347367 | 0.06840192 | 0.1337706 | 0.09307907 | 0.1277365
[5 empty] | 0.02118384 | 0.1174314 |  |  | 0.02163778 | 0.1355484 | 0.06861596 | 0.1345764 | 0.09240298 | 0.128506
[5 empty] | 0.01998873 | 0.1181345 |  |  | 0.02131629 | 0.13636 | 0.06813093 | 0.1353823 | 0.09293614 | 0.1292755
[5 empty] | 0.02078522 | 0.1188377 |  |  | 0.02089285 | 0.1371717 | 0.06834687 | 0.1361881 | 0.09157888 | 0.130045
[5 empty] | 0.0185735 | 0.1195409 |  |  | 0.02096745 | 0.1379834 | 0.06796379 | 0.136994 | 0.09163152 | 0.1308145
[5 empty] | 0.02035375 | 0.1202441 |  |  | 0.02074011 | 0.1387951 | 0.06828173 | 0.1377998 | 0.09129439 | 0.131584
[5 empty] | 0.02012617 | 0.1209473 |  |  | 0.02031083 | 0.1396067 | 0.06820072 | 0.1386057 | 0.08976783 | 0.1323535
[5 empty] | 0.01889093 | 0.1216504 |  |  | 0.0199796 | 0.1404184 | 0.0682208 | 0.1394115 | 0.08995217 | 0.133123
[5 empty] | 0.01964822 | 0.1223536 |  |  | 0.01984645 | 0.1412301 | 0.06874198 | 0.1402174 | 0.08934772 | 0.1338925
[5 empty] | 0.01939823 | 0.1230568 |  |  | 0.01951137 | 0.1420417 | 0.0680643 | 0.1410232 | 0.08815483 | 0.134662
[5 empty] | 0.01914113 | 0.12376 |  |  | 0.01927436 | 0.1428534 | 0.06848779 | 0.1418291 | 0.08887381 | 0.1354315
[5 empty] | 0.01887712 | 0.1244632 |  |  | 0.01913544 | 0.1436651 | 0.06821248 | 0.1426349 | 0.08760501 | 0.136201
[5 empty] | 0.01860637 | 0.1251664 |  |  | 0.0188946 | 0.1444767 | 0.0685384 | 0.1434408 | 0.08774874 | 0.1369705
[5 empty] | 0.01632908 | 0.1258695 |  |  | 0.01875186 | 0.1452884 | 0.06826557 | 0.1442466 | 0.08690534 | 0.13774
[5 empty] | 0.01804543 | 0.1265727 |  |  | 0.01840721 | 0.1461001 | 0.06829404 | 0.1450524 | 0.08627514 | 0.1385095
[5 empty] | 0.0157556 | 0.1272759 |  |  | 0.01836066 | 0.1469117 | 0.06852382 | 0.1458583 | 0.08635847 | 0.139279
[5 empty] | 0.01545978 | 0.1279791 |  |  | 0.01791222 | 0.1477234 | 0.06885495 | 0.1466641 | 0.08605565 | 0.1400485
[5 empty] | 0.01515815 | 0.1286823 |  |  | 0.01786188 | 0.1485351 | 0.06878746 | 0.14747 | 0.08526701 | 0.140818
[5 empty] | 0.0148509 | 0.1293854 |  |  | 0.01740967 | 0.1493467 | 0.06892137 | 0.1482758 | 0.08469289 | 0.1415875
[5 empty] | 0.01553821 | 0.1300886 |  |  | 0.01735557 | 0.1501584 | 0.06885673 | 0.1490817 | 0.08503361 | 0.142357
[5 empty] | 0.01422026 | 0.1307918 |  |  | 0.0167996 | 0.1509701 | 0.06909355 | 0.1498875 | 0.0843895 | 0.1431265
[5 empty] | 0.01489725 | 0.131495 |  |  | 0.01654176 | 0.1517817 | 0.06893187 | 0.1506934 | 0.08336089 | 0.1438959
[5 empty] | 0.01556935 | 0.1321982 |  |  | 0.01658205 | 0.1525934 | 0.06877171 | 0.1514992 | 0.08304811 | 0.1446654
[5 empty] | 0.01323675 | 0.1329014 |  |  | 0.01622048 | 0.1534051 | 0.06891312 | 0.1523051 | 0.08355149 | 0.1454349
[5 empty] | 0.01489964 | 0.1336045 |  |  | 0.01585706 | 0.1542167 | 0.0692561 | 0.1531109 | 0.08307135 | 0.1462044
[5 empty] | 0.0125582 | 0.1343077 |  |  | 0.01559179 | 0.1550284 | 0.06890071 | 0.1539168 | 0.08260804 | 0.1469739
[5 empty] | 0.01321262 | 0.1350109 |  |  | 0.01542466 | 0.1558401 | 0.06934696 | 0.1547226 | 0.08206187 | 0.1477434
[5 empty] | 0.01286307 | 0.1357141 |  |  | 0.0149557 | 0.1566517 | 0.06919489 | 0.1555285 | 0.08243317 | 0.1485129
[5 empty] | 0.01150975 | 0.1364173 |  |  | 0.0146849 | 0.1574634 | 0.06894453 | 0.1563343 | 0.08222228 | 0.1492824
[5 empty] | 0.01315284 | 0.1371204 |  |  | 0.01461227 | 0.1582751 | 0.0692959 | 0.1571402 | 0.08242953 | 0.1500519
[5 empty] | 0.01179252 | 0.1378236 |  |  | 0.01433782 | 0.1590867 | 0.06904903 | 0.157946 | 0.08135523 | 0.1508214
[5 empty] | 0.01042898 | 0.1385268 |  |  | 0.01416154 | 0.1598984 | 0.06920396 | 0.1587518 | 0.08159973 | 0.1515909
[5 empty] | 0.0120624 | 0.13923 |  |  | 0.01388344 | 0.1607101 | 0.06966072 | 0.1595577 | 0.08076335 | 0.1523604
[5 empty] | 0.009692972 | 0.1399332 |  |  | 0.01360353 | 0.1615217 | 0.06931933 | 0.1603635 | 0.08124642 | 0.1531299