## 1
Общество с ограниченной ответственностью "Инженерная геология" (ООО "ИнжГео") | [11 empty] | Общество с ограниченной ответственностью "Инженерная геология" (ООО "ИнжГео")
Юр. адрес: 117279, г. Москва, ул. Миклухо-Маклая, 36 а, этаж 5, пом. XXIII к. 76-84 | [11 empty] | Юр. адрес: 117279, г. Москва, ул. Миклухо-Маклая, 36 а, этаж 5, пом. XXIII к. 76-84 | [8 empty] | нагр |  |  | X0 | Y0 | R |  | нагр |  |  |  | X0 | Y0 | R | нагр |  |  |  | X0 | Y0 | R |  | нагр |  |  |  | X0 | Y0 | R
Телефон/факс +7 (495) 132-30-00, Адрес электронной почты inbox@inj-geo.ru | [11 empty] | Телефон/факс +7 (495) 132-30-00, Адрес электронной почты inbox@inj-geo.ru | [12 empty] | 0 | [7 empty] | 0 | [6 empty] | 0 | [7 empty] | 0
[21 empty] | девиатор | [6 empty] | девиатор | [6 empty] | девиатор | [7 empty] | девиатор
Испытательная лаборатория ООО «ИнжГео» | [11 empty] | Испытательная лаборатория ООО «ИнжГео» | [8 empty] | x0 | Угол | X | Y |  |  |  | x0 |  | Угол | X | Y |  |  | x0 |  | Угол | X | Y |  |  |  | x0 |  | Угол | X | Y
Адрес места осуществления деятельности лаборатории: г. Москва, просп. Вернадского, д. 51, стр. 1 | [11 empty] | Адрес места осуществления деятельности лаборатории: г. Москва, просп. Вернадского, д. 51, стр. 1 | [9 empty] | 0 | [7 empty] | 0 | [6 empty] | 0 | [7 empty] | 0
Телефон +7(910)4557682, E-mail: slg85@mail.ru | [11 empty] | Телефон +7(910)4557682, E-mail: slg85@mail.ru | [9 empty] | 5 | [7 empty] | 5 | [6 empty] | 5 | [7 empty] | 5
[22 empty] | 10 | [7 empty] | 10 | [6 empty] | 10 | [7 empty] | 10
[12 empty] | Протокол испытаний № 13-63/130 от 08-03-2023 | [9 empty] | 15 | [7 empty] | 15 | [6 empty] | 15 | [7 empty] | 15
[22 empty] | 20 | [7 empty] | 20 | [6 empty] | 20 | [7 empty] | 20
[12 empty] | Наименование и адрес заказчика: Переход трубопровода через р. Енисей | [9 empty] | 25 | [7 empty] | 25 | [6 empty] | 25 | [7 empty] | 25
[12 empty] | Наименование объекта: ООО Регионстрой | [9 empty] | 30 | [7 empty] | 30 | [6 empty] | 30 | [7 empty] | 30
Наименование используемого метода/методики: ГОСТ 12248.4-2020 | [11 empty] | Наименование используемого метода/методики: ГОСТ 12248.3-2020 | [9 empty] | 35 | [7 empty] | 35 | [6 empty] | 35 | [7 empty] | 35
Условия проведения испытания: температура окружающей среды (18 - 25)0С, влажность воздуха (40 - 75)% | [11 empty] | Условия проведения испытания: температура окружающей среды (18 - 25)0С, влажность воздуха (40 - 75)% | [9 empty] | 40 | [7 empty] | 40 | [6 empty] | 40 | [7 empty] | 40
[12 empty] | Дата получение объекта подлежащего испытаниям: 09-02-2023 | [9 empty] | 45 | [7 empty] | 45 | [6 empty] | 45 | [7 empty] | 45
[12 empty] | Дата испытания: 25.10.2022-19.11.2130 | [9 empty] | 50 | [7 empty] | 50 | [6 empty] | 50 | [7 empty] | 50
[22 empty] | 55 | [7 empty] | 55 | [6 empty] | 55 | [7 empty] | 55
Испытание грунтов методом трехосного сжатия | [11 empty] | Испытание грунтов методом трехосного сжатия | [9 empty] | 60 | [7 empty] | 60 | [6 empty] | 60 | [7 empty] | 60
[22 empty] | 65 | [7 empty] | 65 | [6 empty] | 65 | [7 empty] | 65
Лабораторный номер: | [6 empty] | We, д.е. = |  |  |  |  | Лабораторный номер: |  | 1165 |  |  |  | We, д.е. = | 0.690095484 |  |  | 70 | [7 empty] | 70 | [6 empty] | 70 | [7 empty] | 70
Номер скважины: | [6 empty] | ρ, г/см3 = |  |  |  |  | Номер скважины: |  | BH-063 |  |  |  | ρ, г/см3 = | 1.56 |  |  | 75 | [7 empty] | 75 | [6 empty] | 75 | [7 empty] | 75
Глубина отбора, м: | [6 empty] | ρs, г/см3 = |  |  |  |  | Глубина отбора, м: |  | 1.2 |  |  |  | ρs, г/см3 = | 2.72 |  |  | 80 | [7 empty] | 80 | [6 empty] | 80 | [7 empty] | 80
Наименование грунта: | [6 empty] | e, д.е. = |  |  |  |  | Наименование грунта: |  | Суглинок, после оттаивания текучий, тяжелый песчанистый |  |  |  | e, д.е. = | 1.946833 |  |  | 85 | [7 empty] | 85 | [6 empty] | 85 | [7 empty] | 85
Схема проведения опыта: | [6 empty] | IL, д.е. = |  |  |  |  | Схема проведения опыта: |  | КД |  |  |  | IL, д.е. = | 3.646 |  |  | 90 | [7 empty] | 90 | [6 empty] | 90 | [7 empty] | 90
[22 empty] | 95 | [7 empty] | 95 | [6 empty] | 95 | [7 empty] | 95
[22 empty] | 100 | [7 empty] | 100 | [6 empty] | 100 | [7 empty] | 100
Результаты испытаний | [11 empty] | Результаты испытаний | [9 empty] | 105 | [7 empty] | 105 | [6 empty] | 105 | [7 empty] | 105
[22 empty] | 110 | [7 empty] | 110 | [6 empty] | 110 | [7 empty] | 110
[22 empty] | 115 | [7 empty] | 115 | [6 empty] | 115 | [7 empty] | 115
[22 empty] | 120 | [7 empty] | 120 | [6 empty] | 120 | [7 empty] | 120
[22 empty] | 125 | [7 empty] | 125 | [6 empty] | 125 | [7 empty] | 125
[22 empty] | 130 | [7 empty] | 130 | [6 empty] | 130 | [7 empty] | 130
[22 empty] | 135 | [7 empty] | 135 | [6 empty] | 135 | [7 empty] | 135
[22 empty] | 140 | [7 empty] | 140 | [6 empty] | 140 | [7 empty] | 140
[22 empty] | 145 | [7 empty] | 145 | [6 empty] | 145 | [7 empty] | 145
[22 empty] | 150 | [7 empty] | 150 | [6 empty] | 150 | [7 empty] | 150
[22 empty] | 155 | [7 empty] | 155 | [6 empty] | 155 | [7 empty] | 155
[22 empty] | 160 | [7 empty] | 160 | [6 empty] | 160 | [7 empty] | 160
[22 empty] | 165 | [7 empty] | 165 | [6 empty] | 165 | [7 empty] | 165
[22 empty] | 170 | [7 empty] | 170 | [6 empty] | 170 | [7 empty] | 170
[22 empty] | 175 | [7 empty] | 175 | [6 empty] | 175 | [7 empty] | 175
[22 empty] | 180 | [7 empty] | 180 | [6 empty] | 180 | [7 empty] | 180
[13 empty] | Давление в камере, Мпа σ3 | Вертикальная нагрузка, Мпа σ1 | Поровое давление, Мпа u
| K0, д.е. | 0.8263518 |  |  |  |  | Коэфф. Точки | [5 empty] | 0.05 | 0.08054786 | [5 empty] | 1 | [6 empty] | σ3,кПа | σ1,кПа | u, кПа |  |  |  | 4
| q_zg, МПа | 0.04131759 | [10 empty] | 0.15 | 0.2225755 | [27 empty] | δ3, Мпа | δ1-δ3, МПа | δ1, МПа | δ1, КПа
|  |  | Модуль деформации, МПа: | [9 empty] | 0.25 | 0.3646032 | [21 empty] | С, МПа:
|  |  | Е0= |  | Точки модуля (полное напр.), МПа |  |  |  | 0.04131759 | 0.06610815 | [25 empty] | φ, град:
|  |  | E50 = |  | qf (полное напр.), МПа |  |  |  | 0.06115575 | [26 empty] | E, Мпа
|  |  | Коэф. Поперечной деформации, ϑ = | [9 empty] | Эффективные значения угла внутреннего трения и удельного сцепления ϕ', С' | [13 empty] | x | 0
[13 empty] | ϕ', град. = | 10 | [12 empty] | y |  |  |  | С, кПа | φ,°
[13 empty] | С', МПа = | 0.004
| Исполнитель: | [6 empty] | Морозов Д.С. |  |  |  |  | Исполнитель: |  |  |  |  | Морозов Д.С.
| Начальник исп. лаборатории: | [6 empty] | Семиколенова Л.Г. |  |  |  |  | Начальник исп. лаборатории: |  |  |  |  | Семиколенова Л.Г.
Лист 1 , всего листов 2 | [11 empty] | Лист 2 , всего листов 2
Частичное воспроизведение протокола испытаний без письменного разрешения ООО «ИнжГео» ЗАПРЕЩАЕТСЯ | [11 empty] | Частичное воспроизведение протокола испытаний без письменного разрешения ООО «ИнжГео» ЗАПРЕЩАЕТСЯ
[5 empty] | второй график |  | первый график | [9 empty] | К Пуассона
dev50 | epsE50 | ind | devE0 | epsE0 | dev | eps | sigma |  | dev1 | eps1 | dev2 | eps2 | dev3 | eps3 |  | Глины
0.01115575 | 0.007431589 |  |  |  | 0 | 0 |  |  | 0 | 0 | 0 | 0 | 0 | 0 |  | < 0 | 0,20-0,30
ind |  |  |  |  | 0.002296845 | 0.0007778217 |  |  | 0.001910432 | 0.0007780314 | 0.006254368 | 0.0007829868 | 0.01388908 | 0.0007394622 |  | 0-0,25 | 0,30-0,38
2 |  |  |  |  | 0.003363457 | 0.001555643 |  |  | 0.004 | 0.0015988 | 0.01264991 | 0.001565974 | 0.02572487 | 0.001478924 |  | 0,25< | 0,38-0,45
E0 |  |  |  |  | 0.006197639 | 0.002477196 |  |  | 0.005212342 | 0.002334094 | 0.0180887 | 0.00234896 | 0.03686001 | 0.002218387 |  | Суглинки | 0,35-0,37
epsE0 | devE0 |  |  |  | 0.006090555 | 0.003111287 |  |  | 0.006595277 | 0.003112125 | 0.02247281 | 0.003131947 | 0.04454715 | 0.002957849 |  | Пески и супеси | 0,30-0,35
0.002477196 | 0.006197639 |  |  |  | 0.00804126 | 0.003889109 |  |  | 0.007581245 | 0.003890157 | 0.026 | 0.003848963 | 0.051 | 0.00384617
[5 empty] | 0.007860584 | 0.00466693 |  |  | 0.008582162 | 0.004668188 | 0.02830408 | 0.004697921 | 0.05262937 | 0.004436773
График E50 |  | График E |  |  | 0.007578315 | 0.005444752 |  |  | 0.009709948 | 0.00544622 | 0.0295812 | 0.005480908 | 0.05326722 | 0.005176236
eps | q | sigma |  |  | 0.009224239 | 0.006222574 |  |  | 0.01077652 | 0.006224251 | 0.03166613 | 0.006263895 | 0.05426349 | 0.005915698
Горизонтальная линия E50 |  | Касательная |  |  | 0.01082814 | 0.007000396 |  |  | 0.0116938 | 0.007002282 | 0.03248546 | 0.007046881 | 0.05586978 | 0.00665516
0 |  | a | b |  | 0.01115575 | 0.007431589 |  |  | 0.0124737 | 0.007780314 | 0.0338658 | 0.007829868 | 0.05730159 | 0.007202342
|  |  | 0 |  | 0.01001925 | 0.008556039 |  |  | 0.01342814 | 0.008558345 | 0.03628776 | 0.008953221 | 0.05899403 | 0.008134085
Вертикальная линия E50 |  | p1 и p2 |  |  | 0.01062484 | 0.009333861 |  |  | 0.01426903 | 0.009336376 | 0.03649038 | 0.009395842 | 0.06107783 | 0.008873547
| 0 | 0 |  |  | 0.0132337 | 0.01011168 |  |  | 0.01527393 | 0.01017498 | 0.03838352 | 0.01017883 | 0.0636506 | 0.009613009
[5 empty] | 0.01184279 | 0.0108895 |  |  | 0.01586713 | 0.01089244 | 0.0403833 | 0.01096182 | 0.0649877 | 0.01035247
Касательная линия E50 |  |  |  |  | 0.01244904 | 0.01166733 |  |  | 0.01665763 | 0.01167047 | 0.04227036 | 0.0117448 | 0.06766448 | 0.01109193
0 | 0 | Горизонтальная 1 |  |  | 0.01304941 | 0.01244515 |  |  | 0.01787198 | 0.0124485 | 0.04422534 | 0.01252779 | 0.0710563 | 0.0118314
[5 empty] | 0.01564085 | 0.01322297 |  |  | 0.01870224 | 0.01322653 | 0.04582889 | 0.01331078 | 0.0731385 | 0.01257086
Горизонтальная линия qкр |  |  |  |  | 0.01622032 | 0.01400079 |  |  | 0.01954051 | 0.01400456 | 0.04846164 | 0.01409376 | 0.07558645 | 0.01331032
Горизонтальная линия q |  | Горизонтальная 2 |  |  | 0.01678476 | 0.01477861 |  |  | 0.02067885 | 0.0147826 | 0.05060423 | 0.01487675 | 0.07867549 | 0.01404978
0 |  | 0 |  |  | 0.01533113 | 0.01555643 |  |  | 0.02130934 | 0.01556063 | 0.05193731 | 0.01565974 | 0.08158099 | 0.01478924
[5 empty] | 0.01685636 | 0.01633426 |  |  | 0.02252405 | 0.01633866 | 0.05454151 | 0.01644272 | 0.08447829 | 0.01552871
Вертикальная линия q |  |  |  |  | 0.01635743 | 0.01711208 |  |  | 0.02321507 | 0.01711669 | 0.05639747 | 0.01722571 | 0.08654276 | 0.01626817
| 0 |  |  |  | 0.01683127 | 0.0178899 |  |  | 0.02427446 | 0.01789472 | 0.05778584 | 0.0180087 | 0.09034974 | 0.01700763
[5 empty] | 0.01827483 | 0.01866772 |  |  | 0.02479431 | 0.01867275 | 0.05988724 | 0.01879168 | 0.09277459 | 0.01774709
[5 empty] | 0.01868507 | 0.01944554 |  |  | 0.02566668 | 0.01945078 | 0.06188234 | 0.01957467 | 0.09539266 | 0.01848656
[5 empty] | 0.02005894 | 0.02022336 |  |  | 0.02628367 | 0.02022882 | 0.06305175 | 0.02035766 | 0.0972793 | 0.01922602
[5 empty] | 0.01839339 | 0.02100119 |  |  | 0.02703733 | 0.02100685 | 0.06467613 | 0.02114064 | 0.1001099 | 0.01996548
[5 empty] | 0.01868537 | 0.02177901 |  |  | 0.02761975 | 0.02178488 | 0.06623612 | 0.02192363 | 0.1017598 | 0.02070494
[5 empty] | 0.01993183 | 0.02255683 |  |  | 0.02822301 | 0.02256291 | 0.06721234 | 0.02270662 | 0.1035043 | 0.02144441
[5 empty] | 0.02012972 | 0.02333465 |  |  | 0.02843918 | 0.02334094 | 0.06768545 | 0.0234896 | 0.1046188 | 0.02218387
[5 empty] | 0.01927599 | 0.02411247 |  |  | 0.02876033 | 0.02411897 | 0.06833609 | 0.02427259 | 0.1062786 | 0.02292333
[5 empty] | 0.02136759 | 0.0248903 |  |  | 0.02907854 | 0.024897 | 0.06864489 | 0.02505558 | 0.1079592 | 0.02366279
[5 empty] | 0.01940147 | 0.02566812 |  |  | 0.0291859 | 0.02567503 | 0.06869249 | 0.02583856 | 0.1087358 | 0.02440225
[5 empty] | 0.02137921 | 0.02644594 |  |  | 0.02908198 | 0.02645307 | 0.06874245 | 0.02662155 | 0.1089838 | 0.02514172
[5 empty] | 0.02130887 | 0.02722376 |  |  | 0.02919801 | 0.0272311 | 0.0685893 | 0.02740454 | 0.1093798 | 0.02588118
[5 empty] | 0.01919574 | 0.02800158 |  |  | 0.02904617 | 0.02800913 | 0.06824173 | 0.02818753 | 0.1090433 | 0.02662064
[5 empty] | 0.02104508 | 0.0287794 |  |  | 0.02873551 | 0.02878716 | 0.0684083 | 0.02897051 | 0.1078158 | 0.0273601
[5 empty] | 0.02086217 | 0.02955723 |  |  | 0.02847511 | 0.02956519 | 0.06789757 | 0.0297535 | 0.107632 | 0.02809957
[5 empty] | 0.01865225 | 0.03033505 |  |  | 0.028374 | 0.03034322 | 0.06711811 | 0.03053649 | 0.1060268 | 0.02883903
[5 empty] | 0.0184206 | 0.03111287 |  |  | 0.02804125 | 0.03112125 | 0.06697849 | 0.03131947 | 0.1048351 | 0.02957849
[5 empty] | 0.01917248 | 0.03189069 |  |  | 0.02768591 | 0.03189929 | 0.06638726 | 0.03210246 | 0.1031919 | 0.03031795
[5 empty] | 0.01891316 | 0.03266851 |  |  | 0.02731705 | 0.03267732 | 0.065353 | 0.03288545 | 0.1021319 | 0.03105741
[5 empty] | 0.01964789 | 0.03344633 |  |  | 0.02674371 | 0.03345535 | 0.06468426 | 0.03366843 | 0.10119 | 0.03179688
[5 empty] | 0.01838195 | 0.03422416 |  |  | 0.02637495 | 0.03423338 | 0.06428961 | 0.03445142 | 0.09920115 | 0.03253634
[5 empty] | 0.0181206 | 0.03500198 |  |  | 0.02621983 | 0.03501141 | 0.06337761 | 0.03523441 | 0.09710015 | 0.0332758
[5 empty] | 0.01686909 | 0.0357798 |  |  | 0.02588741 | 0.03578944 | 0.06285682 | 0.03601739 | 0.0959219 | 0.03401526
[5 empty] | 0.01763271 | 0.03655762 |  |  | 0.02528674 | 0.03656747 | 0.06213582 | 0.03680038 | 0.09470127 | 0.03475473
[5 empty] | 0.0184167 | 0.03733544 |  |  | 0.02522688 | 0.03734551 | 0.06162317 | 0.03758337 | 0.09287312 | 0.03549419
[5 empty] | 0.01622633 | 0.03811326 |  |  | 0.02481689 | 0.03812354 | 0.06092742 | 0.03836635 | 0.09137234 | 0.03623365
[5 empty] | 0.01806688 | 0.03889109 |  |  | 0.02496581 | 0.03890157 | 0.05975714 | 0.03914934 | 0.09073379 | 0.03697311
[5 empty] | 0.0179436 | 0.03966891 |  |  | 0.02488272 | 0.0396796 | 0.0596209 | 0.03993233 | 0.08939234 | 0.03771257
[5 empty] | 0.01586175 | 0.04044673 |  |  | 0.02457222 | 0.04045763 | 0.05842726 | 0.04071531 | 0.08848288 | 0.03845204
[5 empty] | 0.01582661 | 0.04122455 |  |  | 0.02480247 | 0.04123566 | 0.05788478 | 0.0414983 | 0.08864025 | 0.0391915
[5 empty] | 0.01583664 | 0.04200237 |  |  | 0.02486368 | 0.04201369 | 0.05800204 | 0.04228129 | 0.08809895 | 0.03993096
[5 empty] | 0.0158793 | 0.0427802 |  |  | 0.0250538 | 0.04279172 | 0.05768758 | 0.04306427 | 0.08837589 | 0.04067042
[5 empty] | 0.01795186 | 0.04355802 |  |  | 0.0251708 | 0.04356976 | 0.05734998 | 0.04384726 | 0.08808344 | 0.04140989
[5 empty] | 0.01805189 | 0.04433584 |  |  | 0.02511263 | 0.04434779 | 0.0568978 | 0.04463025 | 0.08911352 | 0.04214935
[5 empty] | 0.016177 | 0.04511366 |  |  | 0.02527723 | 0.04512582 | 0.05683961 | 0.04541324 | 0.08905806 | 0.04288881
[5 empty] | 0.01632476 | 0.04589148 |  |  | 0.02556257 | 0.04590385 | 0.05638396 | 0.04619622 | 0.09020898 | 0.04362827
[5 empty] | 0.01849277 | 0.0466693 |  |  | 0.02576661 | 0.04668188 | 0.05669232 | 0.04697921 | 0.09065819 | 0.04436773
[5 empty] | 0.01867861 | 0.04744713 |  |  | 0.02608729 | 0.04745991 | 0.05730853 | 0.0477622 | 0.09089763 | 0.0451072
[5 empty] | 0.01687987 | 0.04822495 |  |  | 0.02612257 | 0.04823794 | 0.05760991 | 0.04854518 | 0.09261921 | 0.04584666
[5 empty] | 0.01709414 | 0.04900277 |  |  | 0.02627042 | 0.04901598 | 0.05827376 | 0.04932817 | 0.09341485 | 0.04658612
[5 empty] | 0.01931902 | 0.04978059 |  |  | 0.02682877 | 0.04979401 | 0.05917738 | 0.05011116 | 0.09437648 | 0.04732558
[5 empty] | 0.01755207 | 0.05055841 |  |  | 0.0269956 | 0.05057204 | 0.05989808 | 0.05089414 | 0.09449602 | 0.04806505
[5 empty] | 0.01779091 | 0.05133623 |  |  | 0.02706885 | 0.05135007 | 0.06091316 | 0.05167713 | 0.09636538 | 0.04880451
[5 empty] | 0.0180331 | 0.05211406 |  |  | 0.02754648 | 0.0521281 | 0.06209992 | 0.05246012 | 0.0977765 | 0.04954397
[5 empty] | 0.01827625 | 0.05289188 |  |  | 0.02782645 | 0.05290613 | 0.06293566 | 0.0532431 | 0.09782129 | 0.05028343
[5 empty] | 0.02051794 | 0.0536697 |  |  | 0.02800671 | 0.05368416 | 0.06409769 | 0.05402609 | 0.09899168 | 0.05102289
[5 empty] | 0.01975575 | 0.05444752 |  |  | 0.02818521 | 0.0544622 | 0.06556331 | 0.05480908 | 0.1007796 | 0.05176236
[5 empty] | 0.01998728 | 0.05522534 |  |  | 0.02855992 | 0.05524023 | 0.06650982 | 0.05559206 | 0.1024769 | 0.05250182
[5 empty] | 0.02021011 | 0.05600316 |  |  | 0.02882878 | 0.05601826 | 0.06731453 | 0.05637505 | 0.1025756 | 0.05324128
[5 empty] | 0.01942184 | 0.05678099 |  |  | 0.02928976 | 0.05679629 | 0.06845474 | 0.05715804 | 0.1040676 | 0.05398074
[5 empty] | 0.01962005 | 0.05755881 |  |  | 0.0294408 | 0.05757432 | 0.06980775 | 0.05794102 | 0.1059448 | 0.05472021
[5 empty] | 0.02180233 | 0.05833663 |  |  | 0.02977987 | 0.05835235 | 0.07065086 | 0.05872401 | 0.1069991 | 0.05545967
[5 empty] | 0.01996626 | 0.05911445 |  |  | 0.02980491 | 0.05913038 | 0.07156138 | 0.059507 | 0.1083225 | 0.05619913
[5 empty] | 0.02110944 | 0.05989227 |  |  | 0.02991389 | 0.05990841 | 0.07181661 | 0.06028998 | 0.1085068 | 0.05693859
[5 empty] | 0.02222945 | 0.06067009 |  |  | 0.03020476 | 0.06068645 | 0.07257552 | 0.06107297 | 0.109644 | 0.05767806
[5 empty] | 0.0223115 | 0.06144792 |  |  | 0.03054786 | 0.06146448 | 0.07271707 | 0.06185596 | 0.1106261 | 0.05841752
[5 empty] | 0.022409 | 0.06222574 |  |  | 0.03044296 | 0.06224251 | 0.0729242 | 0.06263895 | 0.1121448 | 0.05915698
[5 empty] | 0.02149335 | 0.06300356 |  |  | 0.0306145 | 0.06302054 | 0.07282614 | 0.06342193 | 0.1129923 | 0.05989644
[5 empty] | 0.02257705 | 0.06378138 |  |  | 0.03088969 | 0.06379857 | 0.07302284 | 0.06420492 | 0.1137603 | 0.0606359
[5 empty] | 0.02265988 | 0.0645592 |  |  | 0.03096775 | 0.0645766 | 0.07331423 | 0.06498791 | 0.1146032 | 0.06137537
[5 empty] | 0.02274163 | 0.06533703 |  |  | 0.0314479 | 0.06535463 | 0.07360025 | 0.06577089 | 0.1152871 | 0.06211483
[5 empty] | 0.02182209 | 0.06611485 |  |  | 0.03162935 | 0.06613267 | 0.07388085 | 0.06655388 | 0.1156436 | 0.06285429
[5 empty] | 0.02190106 | 0.06689267 |  |  | 0.03151133 | 0.0669107 | 0.07375596 | 0.06733687 | 0.1166085 | 0.06359375
[5 empty] | 0.02297832 | 0.06767049 |  |  | 0.03169304 | 0.06768873 | 0.07422553 | 0.06811985 | 0.1162799 | 0.06433322
[5 empty] | 0.02305367 | 0.06844831 |  |  | 0.03217371 | 0.06846676 | 0.0739895 | 0.06890284 | 0.117156 | 0.06507268
[5 empty] | 0.02312689 | 0.06922613 |  |  | 0.03205255 | 0.06924479 | 0.07444779 | 0.06968583 | 0.117635 | 0.06581214
[5 empty] | 0.02119779 | 0.07000396 |  |  | 0.03222877 | 0.07002282 | 0.07460037 | 0.07046881 | 0.1192149 | 0.0665516
[5 empty] | 0.02226614 | 0.07078178 |  |  | 0.0327016 | 0.07080085 | 0.07474716 | 0.0712518 | 0.118894 | 0.06729106
[5 empty] | 0.02133175 | 0.0715596 |  |  | 0.03287025 | 0.07157889 | 0.07488811 | 0.07203479 | 0.1195702 | 0.06803053
[5 empty] | 0.0233944 | 0.07233742 |  |  | 0.03283393 | 0.07235692 | 0.07472316 | 0.07281777 | 0.1211418 | 0.06876999
[5 empty] | 0.02245388 | 0.07311524 |  |  | 0.03299186 | 0.07313495 | 0.07515225 | 0.07360076 | 0.121407 | 0.06950945
[5 empty] | 0.02350998 | 0.07389306 |  |  | 0.03304327 | 0.07391298 | 0.07537531 | 0.07438375 | 0.1225637 | 0.07024891
[5 empty] | 0.0215625 | 0.07467089 |  |  | 0.03318735 | 0.07469101 | 0.07539229 | 0.07516673 | 0.1226103 | 0.07098838
[5 empty] | 0.02261122 | 0.07544871 |  |  | 0.03362334 | 0.07546904 | 0.07540313 | 0.07594972 | 0.1230448 | 0.07172784
[5 empty] | 0.02265594 | 0.07622653 |  |  | 0.03345045 | 0.07624707 | 0.07550777 | 0.07673271 | 0.1237653 | 0.0724673
[5 empty] | 0.02369645 | 0.07700435 |  |  | 0.03386789 | 0.0770251 | 0.07540616 | 0.07751569 | 0.1247699 | 0.07320676
[5 empty] | 0.02373254 | 0.07778217 |  |  | 0.03387489 | 0.07780314 | 0.07549822 | 0.07829868 | 0.1250569 | 0.07394622
[5 empty] | 0.021764 | 0.07855999 |  |  | 0.03387064 | 0.07858117 | 0.0755839 | 0.07908167 | 0.1255244 | 0.07468569
[5 empty] | 0.02179062 | 0.07933782 |  |  | 0.03415439 | 0.0793592 | 0.07566314 | 0.07986466 | 0.1263704 | 0.07542515
[5 empty] | 0.02181219 | 0.08011564 |  |  | 0.03422533 | 0.08013723 | 0.07603589 | 0.08064764 | 0.1262932 | 0.07616461
[5 empty] | 0.0218285 | 0.08089346 |  |  | 0.03408269 | 0.08091526 | 0.07620207 | 0.08143063 | 0.1275908 | 0.07690407
[5 empty] | 0.02183935 | 0.08167128 |  |  | 0.03432568 | 0.08169329 | 0.07606164 | 0.08221362 | 0.1281614 | 0.07764354
[5 empty] | 0.02384453 | 0.0824491 |  |  | 0.03415352 | 0.08247132 | 0.07621453 | 0.0829966 | 0.1284031 | 0.078383
[5 empty] | 0.02184229 | 0.08322693 |  |  | 0.03416543 | 0.08324936 | 0.07596068 | 0.08377959 | 0.1287141 | 0.07912246
[5 empty] | 0.0228269 | 0.08400475 |  |  | 0.03425798 | 0.08402739 | 0.07570004 | 0.08456258 | 0.1286925 | 0.07986192
[5 empty] | 0.02379834 | 0.08478257 |  |  | 0.03422567 | 0.08480542 | 0.07623254 | 0.08534556 | 0.1291365 | 0.08060138
[5 empty] | 0.0237572 | 0.08556039 |  |  | 0.03406947 | 0.08558345 | 0.07605813 | 0.08612855 | 0.1302441 | 0.08134085
[5 empty] | 0.02370408 | 0.08633821 |  |  | 0.03409059 | 0.08636148 | 0.07597674 | 0.08691154 | 0.1300135 | 0.08208031
[5 empty] | 0.02363958 | 0.08711603 |  |  | 0.03379021 | 0.08713951 | 0.07628831 | 0.08769452 | 0.1298428 | 0.08281977
[5 empty] | 0.02256429 | 0.08789386 |  |  | 0.03396956 | 0.08791754 | 0.07619279 | 0.08847751 | 0.1302302 | 0.08355923
[5 empty] | 0.0214788 | 0.08867168 |  |  | 0.03362981 | 0.08869558 | 0.07645291 | 0.0892605 | 0.1305738 | 0.0842987
[5 empty] | 0.02338371 | 0.0894495 |  |  | 0.03347219 | 0.08947361 | 0.0756135 | 0.09004348 | 0.1305718 | 0.08503816
[5 empty] | 0.02227961 | 0.09022732 |  |  | 0.03339789 | 0.09025164 | 0.07568159 | 0.09082647 | 0.1309223 | 0.08577762
[5 empty] | 0.0231671 | 0.09100514 |  |  | 0.0330081 | 0.09102967 | 0.07566507 | 0.09160946 | 0.1301145 | 0.08651708
[5 empty] | 0.02304678 | 0.09178296 |  |  | 0.03280404 | 0.0918077 | 0.07527181 | 0.09239244 | 0.1306918 | 0.08725654
[5 empty] | 0.02191922 | 0.09256079 |  |  | 0.0326869 | 0.09258573 | 0.07450967 | 0.09317543 | 0.1299492 | 0.08799601
[5 empty] | 0.02178504 | 0.09333861 |  |  | 0.03255788 | 0.09336376 | 0.07398654 | 0.09395842 | 0.1294924 | 0.08873547
[5 empty] | 0.02164482 | 0.09411643 |  |  | 0.03231819 | 0.09414179 | 0.07351027 | 0.0947414 | 0.1300276 | 0.08947493
[5 empty] | 0.02249917 | 0.09489425 |  |  | 0.03216902 | 0.09491983 | 0.07278875 | 0.09552439 | 0.1284604 | 0.09021439
[5 empty] | 0.02234866 | 0.09567207 |  |  | 0.03181158 | 0.09569786 | 0.07252984 | 0.09630738 | 0.1284969 | 0.09095386
[5 empty] | 0.02219391 | 0.09644989 |  |  | 0.03134707 | 0.09647589 | 0.07124142 | 0.09709037 | 0.1275429 | 0.09169332
[5 empty] | 0.0220355 | 0.09722772 |  |  | 0.03107669 | 0.09725392 | 0.07053135 | 0.09787335 | 0.1269043 | 0.09243278
[5 empty] | 0.01987402 | 0.09800554 |  |  | 0.03110165 | 0.09803195 | 0.0699075 | 0.09865634 | 0.125787 | 0.09317224
[5 empty] | 0.02071008 | 0.09878336 |  |  | 0.03062313 | 0.09880998 | 0.06897776 | 0.09943933 | 0.124197 | 0.09391171
[5 empty] | 0.02054427 | 0.09956118 |  |  | 0.03034235 | 0.09958801 | 0.06834999 | 0.1002223 | 0.1233401 | 0.09465117
[5 empty] | 0.02037717 | 0.100339 |  |  | 0.0299605 | 0.100366 | 0.06813205 | 0.1010053 | 0.1230223 | 0.09539063
[5 empty] | 0.01920939 | 0.1011168 |  |  | 0.02987879 | 0.1011441 | 0.06733183 | 0.1017883 | 0.1218493 | 0.09613009
[5 empty] | 0.01904153 | 0.1018946 |  |  | 0.02939841 | 0.1019221 | 0.0666572 | 0.1025713 | 0.1204272 | 0.09686955
[5 empty] | 0.01987416 | 0.1026725 |  |  | 0.02912058 | 0.1027001 | 0.06561601 | 0.1033543 | 0.1184618 | 0.09760902
[5 empty] | 0.0187079 | 0.1034503 |  |  | 0.02884648 | 0.1034782 | 0.06511616 | 0.1041372 | 0.117559 | 0.09834848
[5 empty] | 0.02054332 | 0.1042281 |  |  | 0.02867733 | 0.1042562 | 0.0649655 | 0.1049202 | 0.1165247 | 0.09908794
[5 empty] | 0.01838104 | 0.1050059 |  |  | 0.02861431 | 0.1050342 | 0.06457191 | 0.1057032 | 0.1152649 | 0.0998274
[5 empty] | 0.01822164 | 0.1057838 |  |  | 0.02825864 | 0.1058123 | 0.06364326 | 0.1064862 | 0.1137853 | 0.1005669
[5 empty] | 0.01806572 | 0.1065616 |  |  | 0.02791152 | 0.1065903 | 0.06368742 | 0.1072692 | 0.111592 | 0.1013063
[5 empty] | 0.01891386 | 0.1073394 |  |  | 0.02757414 | 0.1073683 | 0.06321227 | 0.1080522 | 0.1101908 | 0.1020458
[5 empty] | 0.01876668 | 0.1081172 |  |  | 0.02734771 | 0.1081464 | 0.06292566 | 0.1088352 | 0.1087876 | 0.1027853
[5 empty] | 0.01762468 | 0.108895 |  |  | 0.02723342 | 0.1089244 | 0.0628319 | 0.1096182 | 0.1081883 | 0.1035247
[5 empty] | 0.01948425 | 0.1096729 |  |  | 0.02703249 | 0.1097024 | 0.06316611 | 0.1104011 | 0.1061988 | 0.1042642
[5 empty] | 0.01834309 | 0.1104507 |  |  | 0.02694262 | 0.1104805 | 0.06270163 | 0.1111841 | 0.105025 | 0.1050036
[5 empty] | 0.01820119 | 0.1112285 |  |  | 0.02665396 | 0.1112585 | 0.06293845 | 0.1119671 | 0.1039728 | 0.1057431
[5 empty] | 0.01905857 | 0.1120063 |  |  | 0.02646582 | 0.1120365 | 0.06267656 | 0.1127501 | 0.1024481 | 0.1064826
[5 empty] | 0.01891521 | 0.1127842 |  |  | 0.02627821 | 0.1128145 | 0.06221596 | 0.1135331 | 0.1013568 | 0.107222
[5 empty] | 0.01677111 | 0.113562 |  |  | 0.02599116 | 0.1135926 | 0.06215665 | 0.1143161 | 0.09980485 | 0.1079615
[5 empty] | 0.01662628 | 0.1143398 |  |  | 0.02590466 | 0.1143706 | 0.0621986 | 0.1150991 | 0.09849806 | 0.108701
[5 empty] | 0.01848071 | 0.1151176 |  |  | 0.02571873 | 0.1151486 | 0.06274182 | 0.115882 | 0.09811039 | 0.1094404
[5 empty] | 0.01633439 | 0.1158954 |  |  | 0.02553337 | 0.1159267 | 0.06238631 | 0.116665 | 0.09651463 | 0.1101799
[5 empty] | 0.01618733 | 0.1166733 |  |  | 0.02554861 | 0.1167047 | 0.06243205 | 0.117448 | 0.09541075 | 0.1109193
[5 empty] | 0.01803952 | 0.1174511 |  |  | 0.02526445 | 0.1174827 | 0.06237904 | 0.118231 | 0.09339876 | 0.1116588
[5 empty] | 0.01689097 | 0.1182289 |  |  | 0.0250809 | 0.1182608 | 0.06202728 | 0.119014 | 0.09257862 | 0.1123983
[5 empty] | 0.01574167 | 0.1190067 |  |  | 0.02489797 | 0.1190388 | 0.06217675 | 0.119797 | 0.09205034 | 0.1131377
[5 empty] | 0.01559161 | 0.1197845 |  |  | 0.02451568 | 0.1198168 | 0.06182745 | 0.12058 | 0.0904139 | 0.1138772
[5 empty] | 0.0154408 | 0.1205624 |  |  | 0.02463403 | 0.1205949 | 0.06207937 | 0.121363 | 0.08936928 | 0.1146166
[5 empty] | 0.01628924 | 0.1213402 |  |  | 0.02415303 | 0.1213729 | 0.06163252 | 0.1221459 | 0.08811647 | 0.1153561
[5 empty] | 0.01613692 | 0.122118 |  |  | 0.0242727 | 0.1221509 | 0.06158687 | 0.1229289 | 0.08665546 | 0.1160956
[5 empty] | 0.01498384 | 0.1228958 |  |  | 0.02389305 | 0.122929 | 0.06174243 | 0.1237119 | 0.08568624 | 0.116835
[5 empty] | 0.01483 | 0.1236737 |  |  | 0.02381408 | 0.123707 | 0.06199919 | 0.1244949 | 0.08340879 | 0.1175745
[5 empty] | 0.01667539 | 0.1244515 |  |  | 0.02343581 | 0.124485 | 0.06215714 | 0.1252779 | 0.0829231 | 0.118314
[5 empty] | 0.01652003 | 0.1252293 |  |  | 0.02345825 | 0.125263 | 0.06201627 | 0.1260609 | 0.08182916 | 0.1190534
[5 empty] | 0.01636389 | 0.1260071 |  |  | 0.0232814 | 0.1260411 | 0.06207659 | 0.1268439 | 0.07972695 | 0.1197929
[5 empty] | 0.01620699 | 0.1267849 |  |  | 0.02310529 | 0.1268191 | 0.06143808 | 0.1276269 | 0.07891646 | 0.1205323
[5 empty] | 0.01404932 | 0.1275628 |  |  | 0.02292992 | 0.1275971 | 0.06200074 | 0.1284098 | 0.07699768 | 0.1212718
[5 empty] | 0.01389087 | 0.1283406 |  |  | 0.0228553 | 0.1283752 | 0.06186455 | 0.1291928 | 0.0755706 | 0.1220113
[5 empty] | 0.01573165 | 0.1291184 |  |  | 0.02268145 | 0.1291532 | 0.06152953 | 0.1299758 | 0.07433519 | 0.1227507
[5 empty] | 0.01557166 | 0.1298962 |  |  | 0.02220837 | 0.1299312 | 0.06189565 | 0.1307588 | 0.07309146 | 0.1234902
[5 empty] | 0.01341089 | 0.1306741 |  |  | 0.02203607 | 0.1307093 | 0.06186291 | 0.1315418 | 0.07173938 | 0.1242297
[5 empty] | 0.01524934 | 0.1314519 |  |  | 0.02196456 | 0.1314873 | 0.06123131 | 0.1323248 | 0.07127894 | 0.1249691
[5 empty] | 0.01508701 | 0.1322297 |  |  | 0.02179387 | 0.1322653 | 0.06180083 | 0.1331078 | 0.06991013 | 0.1257086
[5 empty] | 0.01392389 | 0.1330075 |  |  | 0.02152399 | 0.1330434 | 0.06157148 | 0.1338907 | 0.06843294 | 0.126448
[5 empty] | 0.01475999 | 0.1337853 |  |  | 0.02155493 | 0.1338214 | 0.06174325 | 0.1346737 | 0.06644736 | 0.1271875
[5 empty] | 0.0135953 | 0.1345632 |  |  | 0.02118672 | 0.1345994 | 0.06151613 | 0.1354567 | 0.06485336 | 0.127927
[5 empty] | 0.01242982 | 0.135341 |  |  | 0.02131935 | 0.1353775 | 0.06139011 | 0.1362397 | 0.06355094 | 0.1286664
[5 empty] | 0.01326356 | 0.1361188 |  |  | 0.02105284 | 0.1361555 | 0.06166519 | 0.1370227 | 0.06194009 | 0.1294059
[5 empty] | 0.0130965 | 0.1368966 |  |  | 0.02068721 | 0.1369335 | 0.06124136 | 0.1378057 | 0.06062078 | 0.1301454
[5 empty] | 0.01392864 | 0.1376744 |  |  | 0.02052245 | 0.1377116 | 0.06141861 | 0.1385887 | 0.05959302 | 0.1308848
[5 empty] | 0.01175999 | 0.1384523 |  |  | 0.02065859 | 0.1384896 | 0.06159695 | 0.1393717 | 0.05795678 | 0.1316243
[5 empty] | 0.01159054 | 0.1392301 |  |  | 0.02019563 | 0.1392676 | 0.06087636 | 0.1401546 | 0.05701205 | 0.1323637
[5 empty] | 0.0134203 | 0.1400079 |  |  | 0.02013359 | 0.1400456 | 0.06105683 | 0.1409376 | 0.05505882 | 0.1331032
[5 empty] | 0.01224924 | 0.1407857 |  |  | 0.02007247 | 0.1408237 | 0.06113836 | 0.1417206 | 0.05389708 | 0.1338427
[5 empty] | 0.01207739 | 0.1415636 |  |  | 0.02001228 | 0.1416017 | 0.06122095 | 0.1425036 | 0.05282681 | 0.1345821
[5 empty] | 0.01290473 | 0.1423414 |  |  | 0.01965304 | 0.1423797 | 0.06110458 | 0.1432866 | 0.05034801 | 0.1353216
[5 empty] | 0.01273126 | 0.1431192 |  |  | 0.01959476 | 0.1431578 | 0.06138925 | 0.1440696 | 0.04896065 | 0.1360611
[5 empty] | 0.01055699 | 0.143897 |  |  | 0.01933745 | 0.1439358 | 0.06137496 | 0.1448526 | 0.04796472 | 0.1368005
[5 empty] | 0.0123819 | 0.1446748 |  |  | 0.01908111 | 0.1447138 | 0.0608617 | 0.1456355 | 0.04686022 | 0.13754
[5 empty] | 0.010206 | 0.1454527 |  |  | 0.01922577 | 0.1454919 | 0.06074946 | 0.1464185 | 0.04534712 | 0.1382794
[5 empty] | 0.01102928 | 0.1462305 |  |  | 0.01907142 | 0.1462699 | 0.06083823 | 0.1472015 | 0.04372542 | 0.1390189
[5 empty] | 0.01185175 | 0.1470083 |  |  | 0.01891809 | 0.1470479 | 0.06142802 | 0.1479845 | 0.0415951 | 0.1397584
[5 empty] | 0.0106734 | 0.1477861 |  |  | 0.01856577 | 0.147826 | 0.0611188 | 0.1487675 | 0.03985615 | 0.1404978
[5 empty] | 0.009494225 | 0.148564 |  |  | 0.01841449 | 0.148604 | 0.06101059 | 0.1495505 | 0.03900855 | 0.1412373
[5 empty] | 0.01131423 | 0.1493418 |  |  | 0.01826426 | 0.149382 | 0.06140336 | 0.1503335 | 0.0373523 | 0.1419768
[5 empty] | 0.01113341 | 0.1501196 |  |  | 0.01831507 | 0.1501601 | 0.06069712 | 0.1511165 | 0.03538738 | 0.1427162
[5 empty] | 0.009951767 | 0.1508974 |  |  | 0.01816696 | 0.1509381 | 0.06119185 | 0.1518994 | 0.03411378 | 0.1434557
[5 empty] | 0.01076929 | 0.1516752 |  |  | 0.01791992 | 0.1517161 | 0.06098756 | 0.1526824 | 0.03263148 | 0.1441951
[5 empty] | 0.009585991 | 0.1524531 |  |  | 0.01777396 | 0.1524941 | 0.06128423 | 0.1534654 | 0.03104047 | 0.1449346
[5 empty] | 0.01040186 | 0.1532309 |  |  | 0.0176291 | 0.1532722 | 0.06108186 | 0.1542484 | 0.02864074 | 0.1456741
[5 empty] | 0.01021689 | 0.1540087 |  |  | 0.01738535 | 0.1540502 | 0.06078044 | 0.1550314 | 0.02813227 | 0.1464135
[5 empty] | 0.009031085 | 0.1547865 |  |  | 0.01714272 | 0.1548282 | 0.06137997 | 0.1558144 | 0.02541506 | 0.147153