## 1
Общество с ограниченной ответственностью "Инженерная геология" (ООО "ИнжГео") | [11 empty] | Общество с ограниченной ответственностью "Инженерная геология" (ООО "ИнжГео")
Юр. адрес: 117279, г. Москва, ул. Миклухо-Маклая, 36 а, этаж 5, пом. XXIII к. 76-84 | [11 empty] | Юр. адрес: 117279, г. Москва, ул. Миклухо-Маклая, 36 а, этаж 5, пом. XXIII к. 76-84 | [8 empty] | нагр |  |  | X0 | Y0 | R |  | нагр |  |  |  | X0 | Y0 | R | нагр |  |  |  | X0 | Y0 | R |  | нагр |  |  |  | X0 | Y0 | R
Телефон/факс +7 (495) 132-30-00, Адрес электронной почты inbox@inj-geo.ru | [11 empty] | Телефон/факс +7 (495) 132-30-00, Адрес электронной почты inbox@inj-geo.ru | [12 empty] | 0 | [7 empty] | 0 | [6 empty] | 0 | [7 empty] | 0
[21 empty] | девиатор | [6 empty] | девиатор | [6 empty] | девиатор | [7 empty] | девиатор
Испытательная лаборатория ООО «ИнжГео» | [11 empty] | Испытательная лаборатория ООО «ИнжГео» | [8 empty] | x0 | Угол | X | Y |  |  |  | x0 |  | Угол | X | Y |  |  | x0 |  | Угол | X | Y |  |  |  | x0 |  | Угол | X | Y
Адрес места осуществления деятельности лаборатории: г. Москва, просп. Вернадского, д. 51, стр. 1 | [11 empty] | Адрес места осуществления деятельности лаборатории: г. Москва, просп. Вернадского, д. 51, стр. 1 | [9 empty] | 0 | [7 empty] | 0 | [6 empty] | 0 | [7 empty] | 0
Телефон +7(910)4557682, E-mail: slg85@mail.ru | [11 empty] | Телефон +7(910)4557682, E-mail: slg85@mail.ru | [9 empty] | 5 | [7 empty] | 5 | [6 empty] | 5 | [7 empty] | 5
[22 empty] | 10 | [7 empty] | 10 | [6 empty] | 10 | [7 empty] | 10
[12 empty] | Протокол испытаний № 13-63/131 от 09-03-2023 | [9 empty] | 15 | [7 empty] | 15 | [6 empty] | 15 | [7 empty] | 15
[22 empty] | 20 | [7 empty] | 20 | [6 empty] | 20 | [7 empty] | 20
[12 empty] | Наименование и адрес заказчика: Переход трубопровода через р. Енисей | [9 empty] | 25 | [7 empty] | 25 | [6 empty] | 25 | [7 empty] | 25
[12 empty] | Наименование объекта: ООО Регионстрой | [9 empty] | 30 | [7 empty] | 30 | [6 empty] | 30 | [7 empty] | 30
Наименование используемого метода/методики: ГОСТ 12248.4-2020 | [11 empty] | Наименование используемого метода/методики: ГОСТ 12248.3-2020 | [9 empty] | 35 | [7 empty] | 35 | [6 empty] | 35 | [7 empty] | 35
Условия проведения испытания: температура окружающей среды (18 - 25)0С, влажность воздуха (40 - 75)% | [11 empty] | Условия проведения испытания: температура окружающей среды (18 - 25)0С, влажность воздуха (40 - 75)% | [9 empty] | 40 | [7 empty] | 40 | [6 empty] | 40 | [7 empty] | 40
[12 empty] | Дата получение объекта подлежащего испытаниям: 10-02-2023 | [9 empty] | 45 | [7 empty] | 45 | [6 empty] | 45 | [7 empty] | 45
[12 empty] | Дата испытания: 25.10.2022-19.11.2131 | [9 empty] | 50 | [7 empty] | 50 | [6 empty] | 50 | [7 empty] | 50
[22 empty] | 55 | [7 empty] | 55 | [6 empty] | 55 | [7 empty] | 55
Испытание грунтов методом трехосного сжатия | [11 empty] | Испытание грунтов методом трехосного сжатия | [9 empty] | 60 | [7 empty] | 60 | [6 empty] | 60 | [7 empty] | 60
[22 empty] | 65 | [7 empty] | 65 | [6 empty] | 65 | [7 empty] | 65
Лабораторный номер: | [6 empty] | We, д.е. = |  |  |  |  | Лабораторный номер: |  | 1166 |  |  |  | We, д.е. = | 0.504624441 |  |  | 70 | [7 empty] | 70 | [6 empty] | 70 | [7 empty] | 70
Номер скважины: | [6 empty] | ρ, г/см3 = |  |  |  |  | Номер скважины: |  | BH-063 |  |  |  | ρ, г/см3 = | 1.64 |  |  | 75 | [7 empty] | 75 | [6 empty] | 75 | [7 empty] | 75
Глубина отбора, м: | [6 empty] | ρs, г/см3 = |  |  |  |  | Глубина отбора, м: |  | 2.9 |  |  |  | ρs, г/см3 = | 2.72 |  |  | 80 | [7 empty] | 80 | [6 empty] | 80 | [7 empty] | 80
Наименование грунта: | [6 empty] | e, д.е. = |  |  |  |  | Наименование грунта: |  | Суглинок, после оттаивания текучий, тяжелый пылеватый |  |  |  | e, д.е. = | 1.495475 |  |  | 85 | [7 empty] | 85 | [6 empty] | 85 | [7 empty] | 85
Схема проведения опыта: | [6 empty] | IL, д.е. = |  |  |  |  | Схема проведения опыта: |  | КД |  |  |  | IL, д.е. = | 2.693 |  |  | 90 | [7 empty] | 90 | [6 empty] | 90 | [7 empty] | 90
[22 empty] | 95 | [7 empty] | 95 | [6 empty] | 95 | [7 empty] | 95
[22 empty] | 100 | [7 empty] | 100 | [6 empty] | 100 | [7 empty] | 100
Результаты испытаний | [11 empty] | Результаты испытаний | [9 empty] | 105 | [7 empty] | 105 | [6 empty] | 105 | [7 empty] | 105
[22 empty] | 110 | [7 empty] | 110 | [6 empty] | 110 | [7 empty] | 110
[22 empty] | 115 | [7 empty] | 115 | [6 empty] | 115 | [7 empty] | 115
[22 empty] | 120 | [7 empty] | 120 | [6 empty] | 120 | [7 empty] | 120
[22 empty] | 125 | [7 empty] | 125 | [6 empty] | 125 | [7 empty] | 125
[22 empty] | 130 | [7 empty] | 130 | [6 empty] | 130 | [7 empty] | 130
[22 empty] | 135 | [7 empty] | 135 | [6 empty] | 135 | [7 empty] | 135
[22 empty] | 140 | [7 empty] | 140 | [6 empty] | 140 | [7 empty] | 140
[22 empty] | 145 | [7 empty] | 145 | [6 empty] | 145 | [7 empty] | 145
[22 empty] | 150 | [7 empty] | 150 | [6 empty] | 150 | [7 empty] | 150
[22 empty] | 155 | [7 empty] | 155 | [6 empty] | 155 | [7 empty] | 155
[22 empty] | 160 | [7 empty] | 160 | [6 empty] | 160 | [7 empty] | 160
[22 empty] | 165 | [7 empty] | 165 | [6 empty] | 165 | [7 empty] | 165
[22 empty] | 170 | [7 empty] | 170 | [6 empty] | 170 | [7 empty] | 170
[22 empty] | 175 | [7 empty] | 175 | [6 empty] | 175 | [7 empty] | 175
[22 empty] | 180 | [7 empty] | 180 | [6 empty] | 180 | [7 empty] | 180
[13 empty] | Давление в камере, Мпа σ3 | Вертикальная нагрузка, Мпа σ1 | Поровое давление, Мпа u
| K0, д.е. | 0.6744318 |  |  |  |  | Коэфф. Точки | [5 empty] | 1 | 2.024341 | [5 empty] | 1 | [6 empty] | σ3,кПа | σ1,кПа | u, кПа |  |  |  | 4
| q_zg, МПа | 0.6744318 | [10 empty] | 1.1 | 2.220887 | [27 empty] | δ3, Мпа | δ1-δ3, МПа | δ1, МПа | δ1, КПа
|  |  | Модуль деформации, МПа: | [9 empty] | 1.2 | 2.417433 | [21 empty] | С, МПа:
|  |  | Е0= |  | Точки модуля (полное напр.), МПа |  |  |  | 0.6744318 | 1.079091 | [25 empty] | φ, град:
|  |  | E50 = |  | qf (полное напр.), МПа |  |  |  | 1.728386 | [26 empty] | E, Мпа
|  |  | Коэф. Поперечной деформации, ϑ = | [9 empty] | Эффективные значения угла внутреннего трения и удельного сцепления ϕ', С' | [13 empty] | x | 0
[13 empty] | ϕ', град. = | 19 | [12 empty] | y |  |  |  | С, кПа | φ,°
[13 empty] | С', МПа = | 0.021
| Исполнитель: | [6 empty] | Морозов Д.С. |  |  |  |  | Исполнитель: |  |  |  |  | Морозов Д.С.
| Начальник исп. лаборатории: | [6 empty] | Семиколенова Л.Г. |  |  |  |  | Начальник исп. лаборатории: |  |  |  |  | Семиколенова Л.Г.
Лист 1 , всего листов 2 | [11 empty] | Лист 2 , всего листов 2
Частичное воспроизведение протокола испытаний без письменного разрешения ООО «ИнжГео» ЗАПРЕЩАЕТСЯ | [11 empty] | Частичное воспроизведение протокола испытаний без письменного разрешения ООО «ИнжГео» ЗАПРЕЩАЕТСЯ
[5 empty] | второй график |  | первый график | [9 empty] | К Пуассона
dev50 | epsE50 | ind | devE0 | epsE0 | dev | eps | sigma |  | dev1 | eps1 | dev2 | eps2 | dev3 | eps3 |  | Глины
0.7283864 | 0.008141388 |  |  |  | 0 | 0 |  |  | 0 | 0 | 0 | 0 | 0 | 0 |  | < 0 | 0,20-0,30
ind |  |  |  |  | 0.01133235 | 0.0007490705 |  |  | 0.102 | 0.0006840503 | 0.1306875 | 0.0007420477 | 0.1367397 | 0.0007426508 |  | 0-0,25 | 0,30-0,38
2 |  |  |  |  | 0.1264528 | 0.001498141 |  |  | 0.1875897 | 0.001484513 | 0.188 | 0.001134832 | 0.262 | 0.001509511 |  | 0,25< | 0,38-0,45
E0 |  |  |  |  | 0.2811494 | 0.002247211 |  |  | 0.2631476 | 0.00222677 | 0.3049837 | 0.002226143 | 0.3311126 | 0.002227952 |  | Суглинки | 0,35-0,37
epsE0 | devE0 |  |  |  | 0.4046591 | 0.002713796 |  |  | 0.3298143 | 0.002969027 | 0.3799702 | 0.002968191 | 0.4080641 | 0.002970603 |  | Пески и супеси | 0,30-0,35
0.002713796 | 0.4046591 |  |  |  | 0.4415912 | 0.003745352 |  |  | 0.3931193 | 0.003711283 | 0.4435337 | 0.003710239 | 0.4738252 | 0.003713254
[5 empty] | 0.5378093 | 0.004494423 |  |  | 0.4497919 | 0.00445354 | 0.490333 | 0.004452286 | 0.5267892 | 0.004455905
График E50 |  | График E |  |  | 0.5538301 | 0.005243493 |  |  | 0.4866616 | 0.005195797 | 0.5404269 | 0.005194334 | 0.5777492 | 0.005198556
eps | q | sigma |  |  | 0.6004686 | 0.005992564 |  |  | 0.5121704 | 0.005724679 | 0.5604434 | 0.00563838 | 0.6087163 | 0.00584519
Горизонтальная линия E50 |  | Касательная |  |  | 0.6485396 | 0.006741634 |  |  | 0.5414656 | 0.00668031 | 0.5886744 | 0.00667843 | 0.6349853 | 0.006683857
0 |  | a | b |  | 0.6108578 | 0.007490705 |  |  | 0.5639417 | 0.007422567 | 0.6136515 | 0.007420477 | 0.6544142 | 0.007426508
|  |  | 0 |  | 0.7283864 | 0.008141388 |  |  | 0.5858545 | 0.008164823 | 0.6390422 | 0.008162525 | 0.6911791 | 0.008169159
Вертикальная линия E50 |  | p1 и p2 |  |  | 0.6726655 | 0.008988846 |  |  | 0.6110028 | 0.00890708 | 0.6589442 | 0.008904573 | 0.7173741 | 0.00891181
| 0 | 0 |  |  | 0.7049529 | 0.009737916 |  |  | 0.6292857 | 0.009649336 | 0.6907554 | 0.009646621 | 0.7347938 | 0.009654461
[5 empty] | 0.7430822 | 0.01048699 |  |  | 0.6519021 | 0.01039159 | 0.7129736 | 0.01038867 | 0.7615324 | 0.01039711
Касательная линия E50 |  |  |  |  | 0.8400168 | 0.01123606 |  |  | 0.6693509 | 0.01113385 | 0.7358967 | 0.01113072 | 0.7820845 | 0.01113976
0 | 0 | Горизонтальная 1 |  |  | 0.7867203 | 0.01198513 |  |  | 0.6840312 | 0.01187611 | 0.7580225 | 0.01187276 | 0.8143444 | 0.01188241
[5 empty] | 0.9061563 | 0.0127342 |  |  | 0.7034418 | 0.01261836 | 0.7740488 | 0.01261481 | 0.8376064 | 0.01262506
Горизонтальная линия qкр |  |  |  |  | 0.8982883 | 0.01348327 |  |  | 0.7239818 | 0.01336062 | 0.7903735 | 0.01335686 | 0.849965 | 0.01336771
Горизонтальная линия q |  | Горизонтальная 2 |  |  | 0.9620799 | 0.01423234 |  |  | 0.7472501 | 0.01410288 | 0.8206943 | 0.01409891 | 0.8782146 | 0.01411037
0 |  | 0 |  |  | 0.8684947 | 0.01498141 |  |  | 0.7583456 | 0.01484513 | 0.8344093 | 0.01484095 | 0.8928496 | 0.01485302
[5 empty] | 0.9484961 | 0.01573048 |  |  | 0.7818673 | 0.01558739 | 0.8528161 | 0.015583 | 0.9134643 | 0.01559567
Вертикальная линия q |  |  |  |  | 0.9100478 | 0.01647955 |  |  | 0.7959142 | 0.01632965 | 0.8734126 | 0.01632505 | 0.9344531 | 0.01633832
| 0 |  |  |  | 1.034113 | 0.01722862 |  |  | 0.8115853 | 0.0170719 | 0.8860967 | 0.0170671 | 0.9605105 | 0.01708097
[5 empty] | 0.9966562 | 0.01797769 |  |  | 0.8245794 | 0.01781416 | 0.9053662 | 0.01780915 | 0.9734308 | 0.01782362
[5 empty] | 0.97964 | 0.01872676 |  |  | 0.8375956 | 0.01855642 | 0.9251189 | 0.01855119 | 0.9861084 | 0.01856627
[5 empty] | 1.097028 | 0.01947583 |  |  | 0.8608329 | 0.01929867 | 0.9326527 | 0.01929324 | 1.003438 | 0.01930892
[5 empty] | 1.128784 | 0.0202249 |  |  | 0.86489 | 0.02004093 | 0.9507655 | 0.02003529 | 1.025313 | 0.02005157
[5 empty] | 1.143872 | 0.02097397 |  |  | 0.8808662 | 0.02078319 | 0.9683549 | 0.02077734 | 1.042629 | 0.02079422
[5 empty] | 1.074255 | 0.02172304 |  |  | 0.8915602 | 0.02152544 | 0.983919 | 0.02151938 | 1.06198 | 0.02153687
[5 empty] | 1.111897 | 0.02247211 |  |  | 0.9075711 | 0.0222677 | 0.9945555 | 0.02226143 | 1.06926 | 0.02227952
[5 empty] | 1.170761 | 0.02322119 |  |  | 0.9224978 | 0.02300996 | 1.000862 | 0.02300348 | 1.081064 | 0.02302218
[5 empty] | 1.245811 | 0.02397026 |  |  | 0.9282392 | 0.02375221 | 1.017537 | 0.02374553 | 1.098085 | 0.02376483
[5 empty] | 1.27801 | 0.02471933 |  |  | 0.9422944 | 0.02449447 | 1.023678 | 0.02448758 | 1.111519 | 0.02450748
[5 empty] | 1.272322 | 0.0254684 |  |  | 0.9446623 | 0.02523673 | 1.038482 | 0.02522962 | 1.124361 | 0.02525013
[5 empty] | 1.32371 | 0.02621747 |  |  | 0.9621418 | 0.02597898 | 1.051849 | 0.02597167 | 1.130303 | 0.02599278
[5 empty] | 1.334139 | 0.02696654 |  |  | 0.962432 | 0.02672124 | 1.059574 | 0.02671372 | 1.141441 | 0.02673543
[5 empty] | 1.355571 | 0.02771561 |  |  | 0.9780317 | 0.0274635 | 1.068857 | 0.02745577 | 1.158869 | 0.02747808
[5 empty] | 1.37697 | 0.02846468 |  |  | 0.98274 | 0.02820575 | 1.072995 | 0.02819781 | 1.156681 | 0.02822073
[5 empty] | 1.3153 | 0.02921375 |  |  | 0.9865557 | 0.02894801 | 1.081686 | 0.02893986 | 1.170572 | 0.02896338
[5 empty] | 1.275524 | 0.02996282 |  |  | 0.9881779 | 0.02969027 | 1.083628 | 0.02968191 | 1.179936 | 0.02970603
[5 empty] | 1.272606 | 0.03071189 |  |  | 0.9941056 | 0.03043252 | 1.090818 | 0.03042396 | 1.185668 | 0.03044868
[5 empty] | 1.37551 | 0.03146096 |  |  | 1.006338 | 0.03117478 | 1.098155 | 0.03116601 | 1.186062 | 0.03119133
[5 empty] | 1.396198 | 0.03221003 |  |  | 1.011973 | 0.03191704 | 1.096137 | 0.03190805 | 1.190912 | 0.03193398
[5 empty] | 1.318635 | 0.0329591 |  |  | 1.00691 | 0.03265929 | 1.10156 | 0.0326501 | 1.197913 | 0.03267664
[5 empty] | 1.383783 | 0.03370817 |  |  | 1.017049 | 0.03340155 | 1.103323 | 0.03339215 | 1.206059 | 0.03341929
[5 empty] | 1.360608 | 0.03445724 |  |  | 1.013188 | 0.03414381 | 1.114525 | 0.0341342 | 1.206845 | 0.03416194
[5 empty] | 1.452071 | 0.03520631 |  |  | 1.015527 | 0.03488606 | 1.108862 | 0.03487624 | 1.208964 | 0.03490459
[5 empty] | 1.456773 | 0.03595538 |  |  | 1.024341 | 0.03562832 | 1.120887 | 0.03561829 | 1.217433 | 0.03564724
[5 empty] | 1.436771 | 0.03670445 |  |  | 1.018596 | 0.03637058 | 1.117134 | 0.03636034 | 1.214683 | 0.03638989
[5 empty] | 1.347385 | 0.03745352 |  |  | 1.016214 | 0.03711283 | 1.111153 | 0.03710239 | 1.211668 | 0.03713254
[5 empty] | 1.394339 | 0.0382026 |  |  | 1.020879 | 0.03785509 | 1.114257 | 0.03784444 | 1.212872 | 0.03787519
[5 empty] | 1.386661 | 0.03895167 |  |  | 1.015517 | 0.03859735 | 1.116371 | 0.03858648 | 1.211528 | 0.03861784
[5 empty] | 1.451382 | 0.03970074 |  |  | 1.015657 | 0.0393396 | 1.107227 | 0.03932853 | 1.203572 | 0.03936049
[5 empty] | 1.349532 | 0.04044981 |  |  | 1.012428 | 0.04008186 | 1.105859 | 0.04007058 | 1.202139 | 0.04010314
[5 empty] | 1.34914 | 0.04119888 |  |  | 1.012561 | 0.04082412 | 1.108299 | 0.04081263 | 1.196864 | 0.04084579
[5 empty] | 1.382237 | 0.04194795 |  |  | 1.004183 | 0.04156637 | 1.101479 | 0.04155467 | 1.197482 | 0.04158845
[5 empty] | 1.360852 | 0.04269702 |  |  | 1.003026 | 0.04230863 | 1.100032 | 0.04229672 | 1.190328 | 0.0423311
[5 empty] | 1.401015 | 0.04344609 |  |  | 0.9971184 | 0.04305089 | 1.088189 | 0.04303877 | 1.183437 | 0.04307375
[5 empty] | 1.389757 | 0.04419516 |  |  | 0.9880896 | 0.04379314 | 1.084684 | 0.04378082 | 1.173346 | 0.0438164
[5 empty] | 1.330106 | 0.04494423 |  |  | 0.9883695 | 0.0445354 | 1.076449 | 0.04452286 | 1.168388 | 0.04455905
[5 empty] | 1.359093 | 0.0456933 |  |  | 0.9861874 | 0.04527766 | 1.070816 | 0.04526491 | 1.168999 | 0.0453017
[5 empty] | 1.328748 | 0.04644237 |  |  | 0.970473 | 0.04601991 | 1.071418 | 0.04600696 | 1.163015 | 0.04604435
[5 empty] | 1.276101 | 0.04719144 |  |  | 0.9671557 | 0.04676217 | 1.062387 | 0.04674901 | 1.149969 | 0.046787
[5 empty] | 1.34418 | 0.04794051 |  |  | 0.962465 | 0.04750443 | 1.052056 | 0.04749106 | 1.143699 | 0.04752965
[5 empty] | 1.322017 | 0.04868958 |  |  | 0.9514305 | 0.04824668 | 1.043957 | 0.0482331 | 1.130338 | 0.0482723
[5 empty] | 1.355642 | 0.04943865 |  |  | 0.9509817 | 0.04898894 | 1.035222 | 0.04897515 | 1.126422 | 0.04901495
[5 empty] | 1.298083 | 0.05018772 |  |  | 0.9391481 | 0.0497312 | 1.026984 | 0.0497172 | 1.121787 | 0.0497576
[5 empty] | 1.328371 | 0.05093679 |  |  | 0.9389592 | 0.05047345 | 1.022076 | 0.05045925 | 1.110866 | 0.05050026
[5 empty] | 1.357536 | 0.05168586 |  |  | 0.9269446 | 0.05121571 | 1.016729 | 0.05120129 | 1.095296 | 0.05124291
[5 empty] | 1.299607 | 0.05243493 |  |  | 0.9162338 | 0.05195797 | 1.002676 | 0.05194334 | 1.089112 | 0.05198556
[5 empty] | 1.331615 | 0.05318401 |  |  | 0.9160562 | 0.05270022 | 1.00105 | 0.05268539 | 1.080349 | 0.05272821
[5 empty] | 1.303589 | 0.05393308 |  |  | 0.8993415 | 0.05344248 | 0.9858832 | 0.05342744 | 1.070942 | 0.05347086
[5 empty] | 1.24356 | 0.05468215 |  |  | 0.8947192 | 0.05418474 | 0.9785077 | 0.05416949 | 1.059526 | 0.05421351
[5 empty] | 1.248557 | 0.05543122 |  |  | 0.8907187 | 0.05492699 | 0.976956 | 0.05491153 | 1.059136 | 0.05495616
[5 empty] | 1.234609 | 0.05618029 |  |  | 0.8752696 | 0.05566925 | 0.9596607 | 0.05565358 | 1.050308 | 0.05569881
[5 empty] | 1.168748 | 0.05692936 |  |  | 0.8762014 | 0.05641151 | 0.9506541 | 0.05639563 | 1.032677 | 0.05644146
[5 empty] | 1.290002 | 0.05767843 |  |  | 0.8662436 | 0.05715376 | 0.9412687 | 0.05713768 | 1.027977 | 0.05718411
[5 empty] | 1.272401 | 0.0584275 |  |  | 0.8622258 | 0.05789602 | 0.9408369 | 0.05787972 | 1.024145 | 0.05792676
[5 empty] | 1.159977 | 0.05917657 |  |  | 0.8500775 | 0.05863828 | 0.9279912 | 0.05862177 | 1.012116 | 0.05866941
[5 empty] | 1.225757 | 0.05992564 |  |  | 0.8408281 | 0.05938053 | 0.9260639 | 0.05936382 | 0.9965234 | 0.05941206
[5 empty] | 1.120773 | 0.06067471 |  |  | 0.8371073 | 0.06012279 | 0.9156876 | 0.06010587 | 0.9990039 | 0.06015472
[5 empty] | 1.171053 | 0.06142378 |  |  | 0.8309445 | 0.06086505 | 0.9083945 | 0.06084792 | 0.9891922 | 0.06089737
[5 empty] | 1.177629 | 0.06217285 |  |  | 0.8252693 | 0.0616073 | 0.9038172 | 0.06158996 | 0.9814236 | 0.06164002
[5 empty] | 1.204529 | 0.06292192 |  |  | 0.8221111 | 0.06234956 | 0.8978881 | 0.06233201 | 0.9708333 | 0.06238267
[5 empty] | 1.134784 | 0.06367099 |  |  | 0.8158996 | 0.06309182 | 0.8873396 | 0.06307406 | 0.9640564 | 0.06312532
[5 empty] | 1.147424 | 0.06442006 |  |  | 0.8130642 | 0.06383407 | 0.8784042 | 0.06381611 | 0.9587281 | 0.06386797
[5 empty] | 1.194478 | 0.06516913 |  |  | 0.8022344 | 0.06457633 | 0.8787142 | 0.06455815 | 0.9577836 | 0.06461062
[5 empty] | 1.134916 | 0.0659182 |  |  | 0.8028802 | 0.06531859 | 0.8761365 | 0.0653002 | 0.9476861 | 0.06535327
[5 empty] | 1.14635 | 0.06666727 |  |  | 0.7972251 | 0.06606084 | 0.8649576 | 0.06604225 | 0.9456863 | 0.06609592
[5 empty] | 1.094714 | 0.06741634 |  |  | 0.7933048 | 0.0668031 | 0.8670074 | 0.0667843 | 0.9380086 | 0.06683857
[5 empty] | 1.148015 | 0.06816542 |  |  | 0.785428 | 0.06754536 | 0.855995 | 0.06752634 | 0.9368632 | 0.06758122
[5 empty] | 1.170265 | 0.06891449 |  |  | 0.782703 | 0.06828761 | 0.85773 | 0.06826839 | 0.9272604 | 0.06832387
[5 empty] | 1.11947 | 0.06966356 |  |  | 0.7802385 | 0.06902987 | 0.8516217 | 0.06901044 | 0.9242102 | 0.06906653
[5 empty] | 1.172641 | 0.07041263 |  |  | 0.7674429 | 0.06977213 | 0.8458794 | 0.06975249 | 0.9208229 | 0.06980918
[5 empty] | 1.188787 | 0.0711617 |  |  | 0.7678249 | 0.07051438 | 0.8417124 | 0.07049454 | 0.9134087 | 0.07055183
[5 empty] | 1.143916 | 0.07191077 |  |  | 0.7596929 | 0.07125664 | 0.8342302 | 0.07123658 | 0.9049778 | 0.07129448
[5 empty] | 1.115038 | 0.07265984 |  |  | 0.7596555 | 0.0719989 | 0.8256421 | 0.07197863 | 0.9043403 | 0.07203713
[5 empty] | 1.092162 | 0.07340891 |  |  | 0.7584212 | 0.07274115 | 0.8281575 | 0.07272068 | 0.8929065 | 0.07277978
[5 empty] | 1.129297 | 0.07415798 |  |  | 0.7504985 | 0.07348341 | 0.8213857 | 0.07346273 | 0.8896865 | 0.07352243
[5 empty] | 1.083451 | 0.07490705 |  |  | 0.745596 | 0.07422567 | 0.8148361 | 0.07420477 | 0.8812906 | 0.07426508
[5 empty] | 1.092635 | 0.07565612 |  |  | 0.7384222 | 0.07496792 | 0.807018 | 0.07494682 | 0.877829 | 0.07500773
[5 empty] | 1.120857 | 0.07640519 |  |  | 0.7377856 | 0.07571018 | 0.7997408 | 0.07568887 | 0.8736117 | 0.07575038
[5 empty] | 1.019126 | 0.07715426 |  |  | 0.7315948 | 0.07645244 | 0.7989139 | 0.07643092 | 0.8663491 | 0.07649303
[5 empty] | 1.097451 | 0.07790333 |  |  | 0.7215583 | 0.07719469 | 0.7929466 | 0.07717297 | 0.8632513 | 0.07723568
[5 empty] | 1.080841 | 0.0786524 |  |  | 0.7227847 | 0.07793695 | 0.7880482 | 0.07791501 | 0.8589285 | 0.07797834
[5 empty] | 1.124306 | 0.07940147 |  |  | 0.7137823 | 0.07867921 | 0.7879282 | 0.07865706 | 0.8571908 | 0.07872099
[5 empty] | 1.095855 | 0.08015054 |  |  | 0.7101599 | 0.07942146 | 0.7822959 | 0.07939911 | 0.8470486 | 0.07946364
[5 empty] | 0.9984956 | 0.08089961 |  |  | 0.7074259 | 0.08016372 | 0.7745607 | 0.08014116 | 0.837612 | 0.08020629
[5 empty] | 1.027238 | 0.08164868 |  |  | 0.7090889 | 0.08090598 | 0.7687318 | 0.0808832 | 0.8367911 | 0.08094894
[5 empty] | 1.107091 | 0.08239775 |  |  | 0.7025573 | 0.08164823 | 0.7675188 | 0.08162525 | 0.8278962 | 0.08169159
[5 empty] | 1.101064 | 0.08314683 |  |  | 0.6978398 | 0.08239049 | 0.7632308 | 0.0823673 | 0.8311375 | 0.08243424
[5 empty] | 1.112166 | 0.0838959 |  |  | 0.6939448 | 0.08313275 | 0.7597774 | 0.08310935 | 0.8235251 | 0.08317689
[5 empty] | 0.9944059 | 0.08464497 |  |  | 0.6900809 | 0.083875 | 0.7488678 | 0.0838514 | 0.8131692 | 0.08391954
[5 empty] | 1.106793 | 0.08539404 |  |  | 0.6902566 | 0.08461726 | 0.7480114 | 0.08459344 | 0.8136801 | 0.08466219
[5 empty] | 0.9993355 | 0.08614311 |  |  | 0.6829805 | 0.08535951 | 0.7445176 | 0.08533549 | 0.8092679 | 0.08540484
[5 empty] | 0.9910434 | 0.08689218 |  |  | 0.675561 | 0.08610177 | 0.7389957 | 0.08607754 | 0.8037428 | 0.08614749
[5 empty] | 1.028926 | 0.08764125 |  |  | 0.6740068 | 0.08684403 | 0.7383551 | 0.08681959 | 0.8052151 | 0.08689014
[5 empty] | 1.060991 | 0.08839032 |  |  | 0.6740263 | 0.08758628 | 0.7358051 | 0.08756163 | 0.8021948 | 0.0876328
[5 empty] | 0.970249 | 0.08913939 |  |  | 0.676928 | 0.08832854 | 0.7363552 | 0.08830368 | 0.7933923 | 0.08837545
[5 empty] | 1.048708 | 0.08988846 |  |  | 0.6652206 | 0.0890708 | 0.7310146 | 0.08904573 | 0.7944176 | 0.0891181
[5 empty] | 1.030378 | 0.09063753 |  |  | 0.6686125 | 0.08981305 | 0.7272927 | 0.08978778 | 0.796681 | 0.08986075
[5 empty] | 1.027268 | 0.0913866 |  |  | 0.6686123 | 0.09055531 | 0.7215989 | 0.09052982 | 0.7902927 | 0.0906034
[5 empty] | 1.031386 | 0.09213567 |  |  | 0.6596285 | 0.09129757 | 0.7211425 | 0.09127187 | 0.7904628 | 0.09134605
[5 empty] | 0.9737415 | 0.09288474 |  |  | 0.6645696 | 0.09203982 | 0.721833 | 0.09201392 | 0.7906016 | 0.0920887
[5 empty] | 1.077344 | 0.09363381 |  |  | 0.6645442 | 0.09278208 | 0.7273796 | 0.09275597 | 0.7795193 | 0.09283135
[5 empty] | 0.9552028 | 0.09438288 |  |  | 0.6636608 | 0.09352434 | 0.7185917 | 0.09349802 | 0.779126 | 0.093574
[5 empty] | 0.9513263 | 0.09513195 |  |  | 0.6625279 | 0.09426659 | 0.7156787 | 0.09424006 | 0.7761319 | 0.09431665
[5 empty] | 1.055724 | 0.09588102 |  |  | 0.656754 | 0.09500885 | 0.7242499 | 0.09498211 | 0.7797473 | 0.0950593
[5 empty] | 0.9884047 | 0.09663009 |  |  | 0.6581478 | 0.09575111 | 0.7245148 | 0.09572416 | 0.7745823 | 0.09580195
[5 empty] | 0.9553685 | 0.09737916 |  |  | 0.6542099 | 0.09649336 | 0.7224739 | 0.09646621 | 0.7806377 | 0.09654461
[5 empty] | 1.062539 | 0.09812824 |  |  | 0.656769 | 0.09723562 | 0.7216488 | 0.09720825 | 0.7837282 | 0.09728726
[5 empty] | 1.049891 | 0.09887731 |  |  | 0.661901 | 0.09797788 | 0.7250132 | 0.0979503 | 0.7797251 | 0.09802991
[5 empty] | 1.020419 | 0.09962638 |  |  | 0.6639998 | 0.09872013 | 0.7159604 | 0.09869235 | 0.7853213 | 0.09877256
[5 empty] | 0.9861148 | 0.1003754 |  |  | 0.6579591 | 0.09946239 | 0.7163836 | 0.0994344 | 0.7830091 | 0.09951521
[5 empty] | 1.046973 | 0.1011245 |  |  | 0.6571728 | 0.1002046 | 0.719276 | 0.1001764 | 0.7811813 | 0.1002579
[5 empty] | 0.9989879 | 0.1018736 |  |  | 0.6570347 | 0.1009469 | 0.7176309 | 0.1009185 | 0.7838306 | 0.1010005
[5 empty] | 0.9471517 | 0.1026227 |  |  | 0.6661387 | 0.1016892 | 0.7246415 | 0.1016605 | 0.7823494 | 0.1017432
[5 empty] | 1.023458 | 0.1033717 |  |  | 0.6664785 | 0.1024314 | 0.724401 | 0.1024026 | 0.7823305 | 0.1024858
[5 empty] | 0.9759013 | 0.1041208 |  |  | 0.669948 | 0.1031737 | 0.7231027 | 0.1031446 | 0.7873664 | 0.1032285
[5 empty] | 1.070474 | 0.1048699 |  |  | 0.663641 | 0.1039159 | 0.7268398 | 0.1038867 | 0.7850498 | 0.1039711
[5 empty] | 0.9871703 | 0.1056189 |  |  | 0.6688513 | 0.1046582 | 0.7249056 | 0.1046287 | 0.7913733 | 0.1047138
[5 empty] | 0.9719833 | 0.106368 |  |  | 0.6721728 | 0.1054004 | 0.7352933 | 0.1053708 | 0.7991296 | 0.1054564
[5 empty] | 1.001907 | 0.1071171 |  |  | 0.6746992 | 0.1061427 | 0.7330961 | 0.1061128 | 0.7940112 | 0.1061991
[5 empty] | 0.996934 | 0.1078662 |  |  | 0.6706244 | 0.106885 | 0.7339072 | 0.1068549 | 0.7960107 | 0.1069417
[5 empty] | 0.9910587 | 0.1086152 |  |  | 0.6797422 | 0.1076272 | 0.73872 | 0.1075969 | 0.8029209 | 0.1076844
[5 empty] | 1.077274 | 0.1093643 |  |  | 0.6779465 | 0.1083695 | 0.7406276 | 0.108339 | 0.8032343 | 0.108427
[5 empty] | 1.051574 | 0.1101134 |  |  | 0.681031 | 0.1091117 | 0.7420232 | 0.109081 | 0.8031436 | 0.1091697
[5 empty] | 1.016952 | 0.1108624 |  |  | 0.6776896 | 0.109854 | 0.7441002 | 0.1098231 | 0.8105413 | 0.1099123
[5 empty] | 1.087401 | 0.1116115 |  |  | 0.6795161 | 0.1105962 | 0.7464517 | 0.1105651 | 0.8164201 | 0.110655
[5 empty] | 1.066915 | 0.1123606 |  |  | 0.6851044 | 0.1113385 | 0.7508709 | 0.1113072 | 0.8129727 | 0.1113976
[5 empty] | 1.076488 | 0.1131096 |  |  | 0.6915481 | 0.1120808 | 0.7522512 | 0.1120492 | 0.8197915 | 0.1121403
[5 empty] | 0.9721124 | 0.1138587 |  |  | 0.6889413 | 0.112823 | 0.7531858 | 0.1127913 | 0.8244694 | 0.1128829
[5 empty] | 1.041782 | 0.1146078 |  |  | 0.6958776 | 0.1135653 | 0.7566678 | 0.1135333 | 0.8243988 | 0.1136256
[5 empty] | 1.003491 | 0.1153569 |  |  | 0.699251 | 0.1143075 | 0.7640906 | 0.1142754 | 0.8279725 | 0.1143682
[5 empty] | 1.085232 | 0.1161059 |  |  | 0.6980552 | 0.1150498 | 0.7653473 | 0.1150174 | 0.8252829 | 0.1151109
[5 empty] | 1.072 | 0.116855 |  |  | 0.705784 | 0.115792 | 0.7635313 | 0.1157594 | 0.8365229 | 0.1158535
[5 empty] | 1.047786 | 0.1176041 |  |  | 0.7047313 | 0.1165343 | 0.7647356 | 0.1165015 | 0.8343849 | 0.1165962
[5 empty] | 1.075586 | 0.1183531 |  |  | 0.712391 | 0.1172766 | 0.7767537 | 0.1172435 | 0.8407616 | 0.1173388
[5 empty] | 1.128392 | 0.1191022 |  |  | 0.7087567 | 0.1180188 | 0.7756786 | 0.1179856 | 0.8422457 | 0.1180815
[5 empty] | 1.086198 | 0.1198513 |  |  | 0.7160224 | 0.1187611 | 0.7824037 | 0.1187276 | 0.8451297 | 0.1188241
[5 empty] | 1.04206 | 0.1206004 |  |  | 0.7109402 | 0.1195033 | 0.7801857 | 0.1194697 | 0.844277 | 0.1195668
[5 empty] | 1.095103 | 0.1213494 |  |  | 0.715029 | 0.1202456 | 0.7842563 | 0.1202117 | 0.8582293 | 0.1203094
[5 empty] | 1.059331 | 0.1220985 |  |  | 0.7176934 | 0.1209878 | 0.7926207 | 0.1209538 | 0.853692 | 0.1210521
[5 empty] | 1.038745 | 0.1228476 |  |  | 0.7259343 | 0.1217301 | 0.7955796 | 0.1216958 | 0.8601657 | 0.1217947
[5 empty] | 1.038346 | 0.1235966 |  |  | 0.7305523 | 0.1224723 | 0.7916339 | 0.1224379 | 0.8652516 | 0.1225374
[5 empty] | 1.024134 | 0.1243457 |  |  | 0.7274485 | 0.1232146 | 0.8025844 | 0.1231799 | 0.8680505 | 0.12328
[5 empty] | 1.137111 | 0.1250948 |  |  | 0.7327235 | 0.1239569 | 0.8007318 | 0.123922 | 0.8785633 | 0.1240227
[5 empty] | 1.077278 | 0.1258438 |  |  | 0.7398782 | 0.1246991 | 0.810477 | 0.124664 | 0.880691 | 0.1247653
[5 empty] | 1.064634 | 0.1265929 |  |  | 0.7432134 | 0.1254414 | 0.8081207 | 0.1254061 | 0.8828344 | 0.125508
[5 empty] | 1.151182 | 0.127342 |  |  | 0.7469299 | 0.1261836 | 0.8122639 | 0.1261481 | 0.8851946 | 0.1262506
[5 empty] | 1.119921 | 0.1280911 |  |  | 0.7486286 | 0.1269259 | 0.8236071 | 0.1268902 | 0.8885723 | 0.1269933
[5 empty] | 1.123853 | 0.1288401 |  |  | 0.7521103 | 0.1276681 | 0.8238514 | 0.1276322 | 0.8970686 | 0.1277359
[5 empty] | 1.082978 | 0.1295892 |  |  | 0.7644757 | 0.1284104 | 0.8378974 | 0.1283743 | 0.9072843 | 0.1284786
[5 empty] | 1.107298 | 0.1303383 |  |  | 0.7621258 | 0.1291527 | 0.838646 | 0.1291163 | 0.9098205 | 0.1292212
[5 empty] | 1.159813 | 0.1310873 |  |  | 0.7680613 | 0.1298949 | 0.8459979 | 0.1298584 | 0.9164779 | 0.1299639
[5 empty] | 1.165524 | 0.1318364 |  |  | 0.777083 | 0.1306372 | 0.8481541 | 0.1306004 | 0.9273575 | 0.1307065
[5 empty] | 1.113431 | 0.1325855 |  |  | 0.7852918 | 0.1313794 | 0.8571152 | 0.1313425 | 0.9297603 | 0.1314492
[5 empty] | 1.183536 | 0.1333345 |  |  | 0.7927885 | 0.1321217 | 0.857282 | 0.1320845 | 0.9305871 | 0.1321918
[5 empty] | 1.19184 | 0.1340836 |  |  | 0.7995739 | 0.1328639 | 0.8735555 | 0.1328265 | 0.944739 | 0.1329345
[5 empty] | 1.183343 | 0.1348327 |  |  | 0.7978488 | 0.1336062 | 0.8766363 | 0.1335686 | 0.9481167 | 0.1336771
[5 empty] | 1.223046 | 0.1355818 |  |  | 0.8099141 | 0.1343485 | 0.8820256 | 0.1343106 | 0.9617216 | 0.1344198
[5 empty] | 1.2172 | 0.1363308 |  |  | 0.8141044 | 0.1350907 | 0.8936868 | 0.1350527 | 0.9720398 | 0.1351624
[5 empty] | 1.10701 | 0.1370799 |  |  | 0.819719 | 0.135833 | 0.8937296 | 0.1357947 | 0.9721008 | 0.1359051
[5 empty] | 1.181447 | 0.137829 |  |  | 0.8252307 | 0.1365752 | 0.9059245 | 0.1365368 | 0.9903723 | 0.1366477
[5 empty] | 1.247482 | 0.138578 |  |  | 0.8375124 | 0.1373175 | 0.912442 | 0.1372788 | 0.9968221 | 0.1373904
[5 empty] | 1.275088 | 0.1393271 |  |  | 0.8525371 | 0.1380597 | 0.9313527 | 0.1380209 | 1.008618 | 0.1381331
[5 empty] | 1.281236 | 0.1400762 |  |  | 0.8554777 | 0.138802 | 0.9410269 | 0.1387629 | 1.013328 | 0.1388757
[5 empty] | 1.201897 | 0.1408253 |  |  | 0.8650072 | 0.1395443 | 0.9500352 | 0.139505 | 1.03582 | 0.1396184
[5 empty] | 1.293044 | 0.1415743 |  |  | 0.8758984 | 0.1402865 | 0.9611482 | 0.140247 | 1.037062 | 0.140361
[5 empty] | 1.280647 | 0.1423234 |  |  | 0.8929242 | 0.1410288 | 0.9680362 | 0.1409891 | 1.055921 | 0.1411037
[5 empty] | 1.199678 | 0.1430725 |  |  | 0.8991577 | 0.141771 | 0.9871699 | 0.1417311 | 1.063866 | 0.1418463
[5 empty] | 1.312109 | 0.1438215 |  |  | 0.9111716 | 0.1425133 | 1.00122 | 0.1424732 | 1.081263 | 0.142589
[5 empty] | 1.263912 | 0.1445706 |  |  | 0.927439 | 0.1432555 | 1.013956 | 0.1432152 | 1.101082 | 0.1433316
[5 empty] | 1.336057 | 0.1453197 |  |  | 0.9332327 | 0.1439978 | 1.02915 | 0.1439573 | 1.11039 | 0.1440743
[5 empty] | 1.285517 | 0.1460687 |  |  | 0.9533256 | 0.14474 | 1.035571 | 0.1446993 | 1.123254 | 0.1448169
[5 empty] | 1.297264 | 0.1468178 |  |  | 0.9605908 | 0.1454823 | 1.05519 | 0.1454414 | 1.149043 | 0.1455596
[5 empty] | 1.295268 | 0.1475669 |  |  | 0.972701 | 0.1462246 | 1.068478 | 0.1461834 | 1.164824 | 0.1463022
[5 empty] | 1.425502 | 0.148316 |  |  | 0.9946293 | 0.1469668 | 1.088305 | 0.1469255 | 1.181965 | 0.1470449
[5 empty] | 1.415936 | 0.149065 |  |  | 1.004549 | 0.1477091 | 1.100142 | 0.1476675 | 1.192635 | 0.1477875