## 1
Общество с ограниченной ответственностью "Инженерная геология" (ООО "ИнжГео") | [11 empty] | Общество с ограниченной ответственностью "Инженерная геология" (ООО "ИнжГео")
Юр. адрес: 117279, г. Москва, ул. Миклухо-Маклая, 36 а, этаж 5, пом. XXIII к. 76-84 | [11 empty] | Юр. адрес: 117279, г. Москва, ул. Миклухо-Маклая, 36 а, этаж 5, пом. XXIII к. 76-84 | [8 empty] | нагр |  |  | X0 | Y0 | R |  | нагр |  |  |  | X0 | Y0 | R | нагр |  |  |  | X0 | Y0 | R |  | нагр |  |  |  | X0 | Y0 | R
Телефон/факс +7 (495) 132-30-00, Адрес электронной почты inbox@inj-geo.ru | [11 empty] | Телефон/факс +7 (495) 132-30-00, Адрес электронной почты inbox@inj-geo.ru | [12 empty] | 0 | [7 empty] | 0 | [6 empty] | 0 | [7 empty] | 0
[21 empty] | девиатор | [6 empty] | девиатор | [6 empty] | девиатор | [7 empty] | девиатор
Испытательная лаборатория ООО «ИнжГео» | [11 empty] | Испытательная лаборатория ООО «ИнжГео» | [8 empty] | x0 | Угол | X | Y |  |  |  | x0 |  | Угол | X | Y |  |  | x0 |  | Угол | X | Y |  |  |  | x0 |  | Угол | X | Y
Адрес места осуществления деятельности лаборатории: г. Москва, просп. Вернадского, д. 51, стр. 1 | [11 empty] | Адрес места осуществления деятельности лаборатории: г. Москва, просп. Вернадского, д. 51, стр. 1 | [9 empty] | 0 | [7 empty] | 0 | [6 empty] | 0 | [7 empty] | 0
Телефон +7(910)4557682, E-mail: slg85@mail.ru | [11 empty] | Телефон +7(910)4557682, E-mail: slg85@mail.ru | [9 empty] | 5 | [7 empty] | 5 | [6 empty] | 5 | [7 empty] | 5
[22 empty] | 10 | [7 empty] | 10 | [6 empty] | 10 | [7 empty] | 10
[12 empty] | Протокол испытаний № 13-63/133 от 11-03-2023 | [9 empty] | 15 | [7 empty] | 15 | [6 empty] | 15 | [7 empty] | 15
[22 empty] | 20 | [7 empty] | 20 | [6 empty] | 20 | [7 empty] | 20
[12 empty] | Наименование и адрес заказчика: Переход трубопровода через р. Енисей | [9 empty] | 25 | [7 empty] | 25 | [6 empty] | 25 | [7 empty] | 25
[12 empty] | Наименование объекта: ООО Регионстрой | [9 empty] | 30 | [7 empty] | 30 | [6 empty] | 30 | [7 empty] | 30
Наименование используемого метода/методики: ГОСТ 12248.4-2020 | [11 empty] | Наименование используемого метода/методики: ГОСТ 12248.3-2020 | [9 empty] | 35 | [7 empty] | 35 | [6 empty] | 35 | [7 empty] | 35
Условия проведения испытания: температура окружающей среды (18 - 25)0С, влажность воздуха (40 - 75)% | [11 empty] | Условия проведения испытания: температура окружающей среды (18 - 25)0С, влажность воздуха (40 - 75)% | [9 empty] | 40 | [7 empty] | 40 | [6 empty] | 40 | [7 empty] | 40
[12 empty] | Дата получение объекта подлежащего испытаниям: 12-02-2023 | [9 empty] | 45 | [7 empty] | 45 | [6 empty] | 45 | [7 empty] | 45
[12 empty] | Дата испытания: 25.10.2022-19.11.2133 | [9 empty] | 50 | [7 empty] | 50 | [6 empty] | 50 | [7 empty] | 50
[22 empty] | 55 | [7 empty] | 55 | [6 empty] | 55 | [7 empty] | 55
Испытание грунтов методом трехосного сжатия | [11 empty] | Испытание грунтов методом трехосного сжатия | [9 empty] | 60 | [7 empty] | 60 | [6 empty] | 60 | [7 empty] | 60
[22 empty] | 65 | [7 empty] | 65 | [6 empty] | 65 | [7 empty] | 65
Лабораторный номер: | [6 empty] | We, д.е. = |  |  |  |  | Лабораторный номер: |  | 1168 |  |  |  | We, д.е. = | 0.523453237 |  |  | 70 | [7 empty] | 70 | [6 empty] | 70 | [7 empty] | 70
Номер скважины: | [6 empty] | ρ, г/см3 = |  |  |  |  | Номер скважины: |  | BH-064 |  |  |  | ρ, г/см3 = | 1.53 |  |  | 75 | [7 empty] | 75 | [6 empty] | 75 | [7 empty] | 75
Глубина отбора, м: | [6 empty] | ρs, г/см3 = |  |  |  |  | Глубина отбора, м: |  | 1.4 |  |  |  | ρs, г/см3 = | 2.7 |  |  | 80 | [7 empty] | 80 | [6 empty] | 80 | [7 empty] | 80
Наименование грунта: | [6 empty] | e, д.е. = |  |  |  |  | Наименование грунта: |  | Суглинок, после оттаивания текучий, легкий пылеватый |  |  |  | e, д.е. = | 1.688447 |  |  | 85 | [7 empty] | 85 | [6 empty] | 85 | [7 empty] | 85
Схема проведения опыта: | [6 empty] | IL, д.е. = |  |  |  |  | Схема проведения опыта: |  | КД |  |  |  | IL, д.е. = | 2.607 |  |  | 90 | [7 empty] | 90 | [6 empty] | 90 | [7 empty] | 90
[22 empty] | 95 | [7 empty] | 95 | [6 empty] | 95 | [7 empty] | 95
[22 empty] | 100 | [7 empty] | 100 | [6 empty] | 100 | [7 empty] | 100
Результаты испытаний | [11 empty] | Результаты испытаний | [9 empty] | 105 | [7 empty] | 105 | [6 empty] | 105 | [7 empty] | 105
[22 empty] | 110 | [7 empty] | 110 | [6 empty] | 110 | [7 empty] | 110
[22 empty] | 115 | [7 empty] | 115 | [6 empty] | 115 | [7 empty] | 115
[22 empty] | 120 | [7 empty] | 120 | [6 empty] | 120 | [7 empty] | 120
[22 empty] | 125 | [7 empty] | 125 | [6 empty] | 125 | [7 empty] | 125
[22 empty] | 130 | [7 empty] | 130 | [6 empty] | 130 | [7 empty] | 130
[22 empty] | 135 | [7 empty] | 135 | [6 empty] | 135 | [7 empty] | 135
[22 empty] | 140 | [7 empty] | 140 | [6 empty] | 140 | [7 empty] | 140
[22 empty] | 145 | [7 empty] | 145 | [6 empty] | 145 | [7 empty] | 145
[22 empty] | 150 | [7 empty] | 150 | [6 empty] | 150 | [7 empty] | 150
[22 empty] | 155 | [7 empty] | 155 | [6 empty] | 155 | [7 empty] | 155
[22 empty] | 160 | [7 empty] | 160 | [6 empty] | 160 | [7 empty] | 160
[22 empty] | 165 | [7 empty] | 165 | [6 empty] | 165 | [7 empty] | 165
[22 empty] | 170 | [7 empty] | 170 | [6 empty] | 170 | [7 empty] | 170
[22 empty] | 175 | [7 empty] | 175 | [6 empty] | 175 | [7 empty] | 175
[22 empty] | 180 | [7 empty] | 180 | [6 empty] | 180 | [7 empty] | 180
[13 empty] | Давление в камере, Мпа σ3 | Вертикальная нагрузка, Мпа σ1 | Поровое давление, Мпа u
| K0, д.е. | 0.7750489 |  |  |  |  | Коэфф. Точки | [5 empty] | 1 | 1.645855 | [5 empty] | 1 | [6 empty] | σ3,кПа | σ1,кПа | u, кПа |  |  |  | 4
| q_zg, МПа | 0.7750489 | [10 empty] | 1.1 | 1.803903 | [27 empty] | δ3, Мпа | δ1-δ3, МПа | δ1, МПа | δ1, КПа
|  |  | Модуль деформации, МПа: | [9 empty] | 1.2 | 1.961952 | [21 empty] | С, МПа:
|  |  | Е0= |  | Точки модуля (полное напр.), МПа |  |  |  | 0.7750489 | 1.240078 | [25 empty] | φ, град:
|  |  | E50 = |  | qf (полное напр.), МПа |  |  |  | 1.837053 | [26 empty] | E, Мпа
|  |  | Коэф. Поперечной деформации, ϑ = | [9 empty] | Эффективные значения угла внутреннего трения и удельного сцепления ϕ', С' | [13 empty] | x | 0
[13 empty] | ϕ', град. = | 13 | [12 empty] | y |  |  |  | С, кПа | φ,°
[13 empty] | С', МПа = | 0.026
| Исполнитель: | [6 empty] | Морозов Д.С. |  |  |  |  | Исполнитель: |  |  |  |  | Морозов Д.С.
| Начальник исп. лаборатории: | [6 empty] | Семиколенова Л.Г. |  |  |  |  | Начальник исп. лаборатории: |  |  |  |  | Семиколенова Л.Г.
Лист 1 , всего листов 2 | [11 empty] | Лист 2 , всего листов 2
Частичное воспроизведение протокола испытаний без письменного разрешения ООО «ИнжГео» ЗАПРЕЩАЕТСЯ | [11 empty] | Частичное воспроизведение протокола испытаний без письменного разрешения ООО «ИнжГео» ЗАПРЕЩАЕТСЯ
[5 empty] | второй график |  | первый график | [9 empty] | К Пуассона
dev50 | epsE50 | ind | devE0 | epsE0 | dev | eps | sigma |  | dev1 | eps1 | dev2 | eps2 | dev3 | eps3 |  | Глины
0.8370529 | 0.01056092 |  |  |  | 0 | 0 |  |  | 0 | 0 | 0 | 0 | 0 | 0 |  | < 0 | 0,20-0,30
ind |  |  |  |  | 0.0909492 | 0.0007561942 |  |  | 0.1163003 | 0.0007378414 | 0.094 | 0.0006160927 | 0.1221299 | 0.0007377643 |  | 0-0,25 | 0,30-0,38
2 |  |  |  |  | 0.0763672 | 0.001512388 |  |  | 0.24 | 0.001816818 | 0.1818174 | 0.00147448 | 0.196 | 0.001248935 |  | 0,25< | 0,38-0,45
E0 |  |  |  |  | 0.3157228 | 0.002268583 |  |  | 0.2615216 | 0.002213524 | 0.2568776 | 0.002211721 | 0.2758529 | 0.002213293 |  | Суглинки | 0,35-0,37
epsE0 | devE0 |  |  |  | 0.3124847 | 0.003024777 |  |  | 0.2888418 | 0.002951365 | 0.3106952 | 0.002948961 | 0.3279098 | 0.002951057 |  | Пески и супеси | 0,30-0,35
0.003520308 | 0.4650294 |  |  |  | 0.4650294 | 0.003520308 |  |  | 0.3118446 | 0.003689207 | 0.3519517 | 0.00384459 | 0.3809758 | 0.004046038
[5 empty] | 0.4878018 | 0.004537165 |  |  | 0.3229276 | 0.00407431 | 0.365431 | 0.004423441 | 0.3903157 | 0.004426586
График E50 |  | График E |  |  | 0.4415978 | 0.00529336 |  |  | 0.3409779 | 0.005164889 | 0.3764953 | 0.005160681 | 0.4007608 | 0.00516435
eps | q | sigma |  |  | 0.4764881 | 0.006049554 |  |  | 0.3523863 | 0.005902731 | 0.3958513 | 0.005897922 | 0.4249308 | 0.005902114
Горизонтальная линия E50 |  | Касательная |  |  | 0.6182819 | 0.006805748 |  |  | 0.36413 | 0.006640572 | 0.4136047 | 0.006635162 | 0.4372286 | 0.006639878
0 |  | a | b |  | 0.6007888 | 0.007561942 |  |  | 0.3815064 | 0.007378414 | 0.4254609 | 0.007372402 | 0.4514573 | 0.007377643
|  |  | 0 |  | 0.6998181 | 0.008318137 |  |  | 0.3890132 | 0.008116255 | 0.4397253 | 0.008109642 | 0.47402 | 0.008115407
Вертикальная линия E50 |  | p1 и p2 |  |  | 0.7391791 | 0.009074331 |  |  | 0.4047478 | 0.008854096 | 0.4595035 | 0.008846882 | 0.4891197 | 0.008853171
| 0 | 0 |  |  | 0.7876812 | 0.009830525 |  |  | 0.4176078 | 0.009591938 | 0.4730009 | 0.009584123 | 0.4995595 | 0.009590936
[5 empty] | 0.8370529 | 0.01056092 |  |  | 0.4273907 | 0.01032978 | 0.485623 | 0.01032136 | 0.5129423 | 0.0103287
Касательная линия E50 |  |  |  |  | 0.753082 | 0.01134291 |  |  | 0.4373941 | 0.01106762 | 0.4950753 | 0.0110586 | 0.5283713 | 0.01106646
0 | 0 | Горизонтальная 1 |  |  | 0.814489 | 0.01209911 |  |  | 0.4484154 | 0.01180546 | 0.5073632 | 0.01179584 | 0.5432495 | 0.01180423
[5 empty] | 0.9262698 | 0.0128553 |  |  | 0.4594523 | 0.0125433 | 0.5210923 | 0.01253308 | 0.55288 | 0.01254199
Горизонтальная линия qкр |  |  |  |  | 0.8563395 | 0.0136115 |  |  | 0.4745022 | 0.01328114 | 0.533968 | 0.01327032 | 0.5653657 | 0.01327976
Горизонтальная линия q |  | Горизонтальная 2 |  |  | 0.8356132 | 0.01436769 |  |  | 0.4793628 | 0.01401899 | 0.5478958 | 0.01400756 | 0.5848098 | 0.01401752
0 |  | 0 |  |  | 0.9320061 | 0.01512388 |  |  | 0.4945314 | 0.01475683 | 0.5578812 | 0.0147448 | 0.5892152 | 0.01475529
[5 empty] | 0.9354333 | 0.01588008 |  |  | 0.5024057 | 0.01549467 | 0.5668296 | 0.01548204 | 0.6028851 | 0.01549305
Вертикальная линия q |  |  |  |  | 1.00981 | 0.01663627 |  |  | 0.5109832 | 0.01623251 | 0.5782466 | 0.01621928 | 0.6178225 | 0.01623081
| 0 |  |  |  | 1.055051 | 0.01739247 |  |  | 0.5165614 | 0.01697035 | 0.5836375 | 0.01695652 | 0.6243304 | 0.01696858
[5 empty] | 1.105072 | 0.01814866 |  |  | 0.5267379 | 0.01770819 | 0.597308 | 0.01769376 | 0.6338118 | 0.01770634
[5 empty] | 1.127788 | 0.01890486 |  |  | 0.5353101 | 0.01844603 | 0.6013635 | 0.01843101 | 0.6489699 | 0.01844411
[5 empty] | 1.083114 | 0.01966105 |  |  | 0.5467757 | 0.01918388 | 0.6142094 | 0.01916825 | 0.6515076 | 0.01918187
[5 empty] | 1.258965 | 0.02041724 |  |  | 0.5538322 | 0.01992172 | 0.6162512 | 0.01990549 | 0.6658281 | 0.01991964
[5 empty] | 1.253256 | 0.02117344 |  |  | 0.557877 | 0.02065956 | 0.6282944 | 0.02064273 | 0.6750343 | 0.0206574
[5 empty] | 1.234902 | 0.02192963 |  |  | 0.5659078 | 0.0213974 | 0.6325446 | 0.02137997 | 0.6796293 | 0.02139516
[5 empty] | 1.258819 | 0.02268583 |  |  | 0.575322 | 0.02213524 | 0.6384071 | 0.02211721 | 0.6902162 | 0.02213293
[5 empty] | 1.365922 | 0.02344202 |  |  | 0.5780172 | 0.02287308 | 0.6467874 | 0.02285445 | 0.6950979 | 0.02287069
[5 empty] | 1.310126 | 0.02419822 |  |  | 0.584891 | 0.02361092 | 0.6497911 | 0.02359169 | 0.6999776 | 0.02360846
[5 empty] | 1.429345 | 0.02495441 |  |  | 0.5936408 | 0.02434876 | 0.6598236 | 0.02432893 | 0.7102583 | 0.02434622
[5 empty] | 1.467496 | 0.0257106 |  |  | 0.6014642 | 0.02508661 | 0.6635904 | 0.02506617 | 0.7124431 | 0.02508399
[5 empty] | 1.445492 | 0.0264668 |  |  | 0.6013588 | 0.02582445 | 0.6702969 | 0.02580341 | 0.7225349 | 0.02582175
[5 empty] | 1.351251 | 0.02722299 |  |  | 0.606322 | 0.02656229 | 0.6750487 | 0.02654065 | 0.7265369 | 0.02655951
[5 empty] | 1.379685 | 0.02797919 |  |  | 0.6130515 | 0.02730013 | 0.6728512 | 0.02727789 | 0.725852 | 0.02729728
[5 empty] | 1.485711 | 0.02873538 |  |  | 0.6195446 | 0.02803797 | 0.6808099 | 0.02801513 | 0.7312834 | 0.02803504
[5 empty] | 1.414244 | 0.02949158 |  |  | 0.623499 | 0.02877581 | 0.6838303 | 0.02875237 | 0.736734 | 0.02877281
[5 empty] | 1.525199 | 0.03024777 |  |  | 0.6284123 | 0.02951365 | 0.6893178 | 0.02948961 | 0.7444069 | 0.02951057
[5 empty] | 1.585491 | 0.03100396 |  |  | 0.6319818 | 0.0302515 | 0.692378 | 0.03022685 | 0.7441053 | 0.03024834
[5 empty] | 1.495035 | 0.03176016 |  |  | 0.6346053 | 0.03098934 | 0.6917163 | 0.03096409 | 0.745732 | 0.0309861
[5 empty] | 1.533746 | 0.03251635 |  |  | 0.6316801 | 0.03172718 | 0.6918382 | 0.03170133 | 0.7505902 | 0.03172386
[5 empty] | 1.486539 | 0.03327255 |  |  | 0.6399039 | 0.03246502 | 0.6946492 | 0.03243857 | 0.7528829 | 0.03246163
[5 empty] | 1.61233 | 0.03402874 |  |  | 0.6387741 | 0.03320286 | 0.7005548 | 0.03317581 | 0.7547132 | 0.03319939
[5 empty] | 1.580034 | 0.03478493 |  |  | 0.6397884 | 0.0339407 | 0.6973603 | 0.03391305 | 0.758084 | 0.03393716
[5 empty] | 1.601566 | 0.03554113 |  |  | 0.6438442 | 0.03467854 | 0.6997714 | 0.03465029 | 0.7583985 | 0.03467492
[5 empty] | 1.674106 | 0.03629732 |  |  | 0.6422391 | 0.03541638 | 0.7004935 | 0.03538753 | 0.7601597 | 0.03541269
[5 empty] | 1.526999 | 0.03705352 |  |  | 0.6458551 | 0.03615423 | 0.7039034 | 0.03612477 | 0.7619516 | 0.03615045
[5 empty] | 1.651221 | 0.03780971 |  |  | 0.6443265 | 0.03689207 | 0.6986793 | 0.03686201 | 0.7591185 | 0.03688821
[5 empty] | 1.647719 | 0.03856591 |  |  | 0.6393775 | 0.03762991 | 0.7030097 | 0.03759925 | 0.760786 | 0.03762598
[5 empty] | 1.518523 | 0.0393221 |  |  | 0.6390028 | 0.03836775 | 0.7005613 | 0.03833649 | 0.757926 | 0.03836374
[5 empty] | 1.509669 | 0.04007829 |  |  | 0.6385271 | 0.03910559 | 0.698261 | 0.03907373 | 0.7513679 | 0.03910151
[5 empty] | 1.624189 | 0.04083449 |  |  | 0.6357749 | 0.03984343 | 0.6985359 | 0.03981097 | 0.7550411 | 0.03983927
[5 empty] | 1.548115 | 0.04159068 |  |  | 0.6331708 | 0.04058127 | 0.6949133 | 0.04054821 | 0.749975 | 0.04057704
[5 empty] | 1.533481 | 0.04234688 |  |  | 0.6330395 | 0.04131912 | 0.6919202 | 0.04128545 | 0.747199 | 0.0413148
[5 empty] | 1.571319 | 0.04310307 |  |  | 0.6289055 | 0.04205696 | 0.6853836 | 0.04202269 | 0.7384424 | 0.04205256
[5 empty] | 1.615663 | 0.04385927 |  |  | 0.6286936 | 0.0427948 | 0.6827307 | 0.04275993 | 0.7380347 | 0.04279033
[5 empty] | 1.554546 | 0.04461546 |  |  | 0.6245283 | 0.04353264 | 0.6754886 | 0.04349717 | 0.7294052 | 0.04352809
[5 empty] | 1.515001 | 0.04537165 |  |  | 0.6203342 | 0.04427048 | 0.6743844 | 0.04423441 | 0.7296834 | 0.04426586
[5 empty] | 1.53306 | 0.04612785 |  |  | 0.6151359 | 0.04500832 | 0.6660452 | 0.04497165 | 0.7202986 | 0.04500362
[5 empty] | 1.589757 | 0.04688404 |  |  | 0.6078581 | 0.04574616 | 0.663298 | 0.04570889 | 0.7165803 | 0.04574139
[5 empty] | 1.482124 | 0.04764024 |  |  | 0.6047253 | 0.04648401 | 0.6594701 | 0.04644613 | 0.7140578 | 0.04647915
[5 empty] | 1.529195 | 0.04839643 |  |  | 0.5950622 | 0.04722185 | 0.6526884 | 0.04718337 | 0.7019605 | 0.04721691
[5 empty] | 1.447003 | 0.04915263 |  |  | 0.5935934 | 0.04795969 | 0.6421801 | 0.04792061 | 0.6999178 | 0.04795468
[5 empty] | 1.46958 | 0.04990882 |  |  | 0.5855435 | 0.04869753 | 0.6378723 | 0.04865785 | 0.6917591 | 0.04869244
[5 empty] | 1.53496 | 0.05066501 |  |  | 0.5794371 | 0.04943537 | 0.630092 | 0.04939509 | 0.6860138 | 0.04943021
[5 empty] | 1.549175 | 0.05142121 |  |  | 0.5758989 | 0.05017321 | 0.6281665 | 0.05013233 | 0.6729113 | 0.05016797
[5 empty] | 1.505259 | 0.0521774 |  |  | 0.5687534 | 0.05091105 | 0.6204227 | 0.05086957 | 0.6703809 | 0.05090573
[5 empty] | 1.476244 | 0.0529336 |  |  | 0.5638252 | 0.05164889 | 0.6129878 | 0.05160681 | 0.6650522 | 0.0516435
[5 empty] | 1.444164 | 0.05368979 |  |  | 0.552939 | 0.05238674 | 0.6035889 | 0.05234405 | 0.6566544 | 0.05238126
[5 empty] | 1.512051 | 0.05444598 |  |  | 0.5470195 | 0.05312458 | 0.5948531 | 0.05308129 | 0.6496169 | 0.05311903
[5 empty] | 1.385939 | 0.05520218 |  |  | 0.5436911 | 0.05386242 | 0.5945075 | 0.05381853 | 0.6429692 | 0.05385679
[5 empty] | 1.357861 | 0.05595837 |  |  | 0.5381785 | 0.05460026 | 0.5871791 | 0.05455578 | 0.6347406 | 0.05459456
[5 empty] | 1.436848 | 0.05671457 |  |  | 0.5322063 | 0.0553381 | 0.5798952 | 0.05529302 | 0.6221606 | 0.05533232
[5 empty] | 1.351936 | 0.05747076 |  |  | 0.5272992 | 0.05607594 | 0.5715827 | 0.05603026 | 0.6131585 | 0.05607008
[5 empty] | 1.398155 | 0.05822696 |  |  | 0.5174818 | 0.05681378 | 0.5653688 | 0.0567675 | 0.6125637 | 0.05680785
[5 empty] | 1.36254 | 0.05898315 |  |  | 0.5122786 | 0.05755163 | 0.5584805 | 0.05750474 | 0.6007056 | 0.05754561
[5 empty] | 1.327124 | 0.05973934 |  |  | 0.5084143 | 0.05828947 | 0.5510451 | 0.05824198 | 0.5926136 | 0.05828338
[5 empty] | 1.372939 | 0.06049554 |  |  | 0.5033135 | 0.05902731 | 0.5451895 | 0.05897922 | 0.5922172 | 0.05902114
[5 empty] | 1.347018 | 0.06125173 |  |  | 0.4963008 | 0.05976515 | 0.535541 | 0.05971646 | 0.5836456 | 0.05975891
[5 empty] | 1.308394 | 0.06200793 |  |  | 0.4896009 | 0.06050299 | 0.5297265 | 0.0604537 | 0.5732283 | 0.06049667
[5 empty] | 1.400101 | 0.06276412 |  |  | 0.4857382 | 0.06124083 | 0.5239731 | 0.06119094 | 0.5668946 | 0.06123443
[5 empty] | 1.293172 | 0.06352032 |  |  | 0.4774375 | 0.06197867 | 0.5185081 | 0.06192818 | 0.560674 | 0.0619722
[5 empty] | 1.321638 | 0.06427651 |  |  | 0.4772234 | 0.06271651 | 0.5142585 | 0.06266542 | 0.5599959 | 0.06270996
[5 empty] | 1.337534 | 0.0650327 |  |  | 0.4739205 | 0.06345436 | 0.5109513 | 0.06340266 | 0.5525896 | 0.06344773
[5 empty] | 1.401892 | 0.0657889 |  |  | 0.4694534 | 0.0641922 | 0.5077137 | 0.0641399 | 0.5470846 | 0.06418549
[5 empty] | 1.287678 | 0.06654509 |  |  | 0.4645992 | 0.06493004 | 0.5033186 | 0.06487714 | 0.5474502 | 0.06492326
[5 empty] | 1.301457 | 0.06730129 |  |  | 0.4568478 | 0.06566788 | 0.501625 | 0.06561438 | 0.5439159 | 0.06566102
[5 empty] | 1.297152 | 0.06805748 |  |  | 0.4545443 | 0.06640572 | 0.4961747 | 0.06635162 | 0.5329198 | 0.06639878
[5 empty] | 1.303774 | 0.06881368 |  |  | 0.4522956 | 0.06714356 | 0.4923752 | 0.06708886 | 0.52947 | 0.06713655
[5 empty] | 1.362333 | 0.06956987 |  |  | 0.4497087 | 0.0678814 | 0.4896341 | 0.0678261 | 0.5255748 | 0.06787431
[5 empty] | 1.22884 | 0.07032606 |  |  | 0.4461903 | 0.06861925 | 0.4873589 | 0.06856334 | 0.5204425 | 0.06861208
[5 empty] | 1.252305 | 0.07108226 |  |  | 0.4426475 | 0.06935709 | 0.4820572 | 0.06930058 | 0.5169812 | 0.06934984
[5 empty] | 1.34874 | 0.07183845 |  |  | 0.4359872 | 0.07009493 | 0.4754365 | 0.07003782 | 0.5171992 | 0.07008761
[5 empty] | 1.326154 | 0.07259465 |  |  | 0.4366161 | 0.07083277 | 0.4703043 | 0.07077506 | 0.5124047 | 0.07082537
[5 empty] | 1.296558 | 0.07335084 |  |  | 0.4321414 | 0.07157061 | 0.4687684 | 0.0715123 | 0.5072059 | 0.07156313
[5 empty] | 1.212962 | 0.07410703 |  |  | 0.4266698 | 0.07230845 | 0.4634361 | 0.07224954 | 0.5021111 | 0.0723009
[5 empty] | 1.182377 | 0.07486323 |  |  | 0.4234083 | 0.07304629 | 0.456915 | 0.07298678 | 0.4979284 | 0.07303866
[5 empty] | 1.193814 | 0.07561942 |  |  | 0.4183637 | 0.07378414 | 0.4560127 | 0.07372402 | 0.4939661 | 0.07377643
[5 empty] | 1.255282 | 0.07637562 |  |  | 0.414743 | 0.07452198 | 0.4517367 | 0.07446126 | 0.4894324 | 0.07451419
[5 empty] | 1.295793 | 0.07713181 |  |  | 0.4137532 | 0.07525982 | 0.4475946 | 0.0751985 | 0.4812356 | 0.07525196
[5 empty] | 1.180357 | 0.07788801 |  |  | 0.408701 | 0.07599766 | 0.4398939 | 0.07593574 | 0.4815838 | 0.07598972
[5 empty] | 1.182984 | 0.0786442 |  |  | 0.4024935 | 0.0767355 | 0.4368423 | 0.07667298 | 0.4777853 | 0.07672748
[5 empty] | 1.258686 | 0.07940039 |  |  | 0.4021375 | 0.07747334 | 0.4377471 | 0.07741022 | 0.4700483 | 0.07746525
[5 empty] | 1.215471 | 0.08015659 |  |  | 0.3998399 | 0.07821118 | 0.433916 | 0.07814746 | 0.4627811 | 0.07820301
[5 empty] | 1.234352 | 0.08091278 |  |  | 0.3964076 | 0.07894902 | 0.4275566 | 0.0788847 | 0.4608918 | 0.07894078
[5 empty] | 1.178338 | 0.08166898 |  |  | 0.3916476 | 0.07968687 | 0.4252763 | 0.07962194 | 0.4537886 | 0.07967854
[5 empty] | 1.29444 | 0.08242517 |  |  | 0.3848668 | 0.08042471 | 0.4180828 | 0.08035918 | 0.4556799 | 0.08041631
[5 empty] | 1.283668 | 0.08318137 |  |  | 0.386972 | 0.08116255 | 0.4189836 | 0.08109642 | 0.4492738 | 0.08115407
[5 empty] | 1.272034 | 0.08393756 |  |  | 0.3821701 | 0.08190039 | 0.4118862 | 0.08183366 | 0.4454785 | 0.08189183
[5 empty] | 1.266546 | 0.08469375 |  |  | 0.3786682 | 0.08263823 | 0.4126981 | 0.0825709 | 0.4400023 | 0.0826296
[5 empty] | 1.232217 | 0.08544995 |  |  | 0.3754731 | 0.08337607 | 0.407727 | 0.08330814 | 0.4396534 | 0.08336736
[5 empty] | 1.172056 | 0.08620614 |  |  | 0.3695916 | 0.08411391 | 0.4055804 | 0.08404538 | 0.43214 | 0.08410513
[5 empty] | 1.193074 | 0.08696234 |  |  | 0.3707308 | 0.08485176 | 0.4045658 | 0.08478262 | 0.4311703 | 0.08484289
[5 empty] | 1.189282 | 0.08771853 |  |  | 0.3657974 | 0.0855896 | 0.3999908 | 0.08551986 | 0.4308526 | 0.08558066
[5 empty] | 1.209689 | 0.08847473 |  |  | 0.3671985 | 0.08632744 | 0.397263 | 0.0862571 | 0.4236951 | 0.08631842
[5 empty] | 1.199307 | 0.08923092 |  |  | 0.3648409 | 0.08706528 | 0.3911898 | 0.08699434 | 0.4258059 | 0.08705618
[5 empty] | 1.211146 | 0.08998711 |  |  | 0.3593316 | 0.08780312 | 0.3927789 | 0.08773158 | 0.4186934 | 0.08779395
[5 empty] | 1.088216 | 0.09074331 |  |  | 0.3586774 | 0.08854096 | 0.3909377 | 0.08846882 | 0.4203658 | 0.08853171
[5 empty] | 1.091528 | 0.0914995 |  |  | 0.3583852 | 0.0892788 | 0.3836739 | 0.08920606 | 0.4137312 | 0.08926948
[5 empty] | 1.175093 | 0.0922557 |  |  | 0.3519621 | 0.09001664 | 0.3827949 | 0.0899433 | 0.4167979 | 0.09000724
[5 empty] | 1.13592 | 0.09301189 |  |  | 0.3516147 | 0.09075449 | 0.3805084 | 0.09068055 | 0.4103741 | 0.09074501
[5 empty] | 1.207021 | 0.09376808 |  |  | 0.3539502 | 0.09149233 | 0.3809219 | 0.09141779 | 0.4125681 | 0.09148277
[5 empty] | 1.106406 | 0.09452428 |  |  | 0.3488754 | 0.09223017 | 0.3803429 | 0.09215503 | 0.4089881 | 0.09222053
[5 empty] | 1.161086 | 0.09528047 |  |  | 0.3518971 | 0.09296801 | 0.376579 | 0.09289227 | 0.4103422 | 0.0929583
[5 empty] | 1.15307 | 0.09603667 |  |  | 0.3467224 | 0.09370585 | 0.3783378 | 0.09362951 | 0.4113387 | 0.09369606
[5 empty] | 1.10937 | 0.09679286 |  |  | 0.345958 | 0.09444369 | 0.3784267 | 0.09436675 | 0.4082859 | 0.09443383
[5 empty] | 1.143995 | 0.09754906 |  |  | 0.350511 | 0.09518153 | 0.3788534 | 0.09510399 | 0.4081919 | 0.09517159
[5 empty] | 1.115948 | 0.09830525 |  |  | 0.3496817 | 0.09591938 | 0.3813186 | 0.09584123 | 0.4098572 | 0.09590936
[5 empty] | 1.12714 | 0.09906144 |  |  | 0.3506118 | 0.09665722 | 0.3803597 | 0.09657847 | 0.4095127 | 0.09664712
[5 empty] | 1.073541 | 0.09981764 |  |  | 0.3519823 | 0.09739506 | 0.3784548 | 0.09731571 | 0.4107355 | 0.09738488
[5 empty] | 1.164144 | 0.1005738 |  |  | 0.3474881 | 0.0981329 | 0.3787987 | 0.09805295 | 0.4127198 | 0.09812265
[5 empty] | 1.107941 | 0.10133 |  |  | 0.3473242 | 0.09887074 | 0.3763857 | 0.09879019 | 0.4073596 | 0.09886041
[5 empty] | 1.138925 | 0.1020862 |  |  | 0.3480855 | 0.09960858 | 0.3798104 | 0.09952743 | 0.4111488 | 0.09959818
[5 empty] | 1.206088 | 0.1028424 |  |  | 0.3522672 | 0.1003464 | 0.3812672 | 0.1002647 | 0.4109814 | 0.1003359
[5 empty] | 1.114423 | 0.1035986 |  |  | 0.3545641 | 0.1010843 | 0.3854506 | 0.1010019 | 0.4142516 | 0.1010737
[5 empty] | 1.225922 | 0.1043548 |  |  | 0.3509713 | 0.1018221 | 0.3803551 | 0.1017391 | 0.4140534 | 0.1018115
[5 empty] | 1.103579 | 0.105111 |  |  | 0.3539838 | 0.1025599 | 0.3873753 | 0.1024764 | 0.4145806 | 0.1025492
[5 empty] | 1.097385 | 0.1058672 |  |  | 0.3553965 | 0.1032978 | 0.3868056 | 0.1032136 | 0.4132275 | 0.103287
[5 empty] | 1.110333 | 0.1066234 |  |  | 0.3576045 | 0.1040356 | 0.3862404 | 0.1039509 | 0.419688 | 0.1040248
[5 empty] | 1.145415 | 0.1073796 |  |  | 0.3614027 | 0.1047735 | 0.3858744 | 0.1046881 | 0.4220561 | 0.1047625
[5 empty] | 1.090624 | 0.1081358 |  |  | 0.3586862 | 0.1055113 | 0.3896019 | 0.1054253 | 0.4189258 | 0.1055003
[5 empty] | 1.148953 | 0.108892 |  |  | 0.3637499 | 0.1062492 | 0.3954175 | 0.1061626 | 0.4246912 | 0.1062381
[5 empty] | 1.203395 | 0.1096482 |  |  | 0.3619889 | 0.106987 | 0.3910157 | 0.1068998 | 0.4286463 | 0.1069758
[5 empty] | 1.14894 | 0.1104044 |  |  | 0.363198 | 0.1077248 | 0.397091 | 0.1076371 | 0.4236851 | 0.1077136
[5 empty] | 1.223583 | 0.1111606 |  |  | 0.3663725 | 0.1084627 | 0.4007378 | 0.1083743 | 0.4322017 | 0.1084513
[5 empty] | 1.214316 | 0.1119167 |  |  | 0.3703071 | 0.1092005 | 0.3968506 | 0.1091116 | 0.43339 | 0.1091891
[5 empty] | 1.266131 | 0.1126729 |  |  | 0.3730969 | 0.1099384 | 0.404824 | 0.1098488 | 0.4345441 | 0.1099269
[5 empty] | 1.17302 | 0.1134291 |  |  | 0.375437 | 0.1106762 | 0.4020524 | 0.110586 | 0.432358 | 0.1106646
[5 empty] | 1.171977 | 0.1141853 |  |  | 0.3721222 | 0.111414 | 0.4038304 | 0.1113233 | 0.4373258 | 0.1114024
[5 empty] | 1.136994 | 0.1149415 |  |  | 0.3787477 | 0.1121519 | 0.4121523 | 0.1120605 | 0.4439414 | 0.1121402
[5 empty] | 1.134063 | 0.1156977 |  |  | 0.3804083 | 0.1128897 | 0.4115128 | 0.1127978 | 0.4401988 | 0.1128779
[5 empty] | 1.137177 | 0.1164539 |  |  | 0.3790991 | 0.1136276 | 0.4103062 | 0.113535 | 0.4460922 | 0.1136157
[5 empty] | 1.174328 | 0.1172101 |  |  | 0.3802151 | 0.1143654 | 0.4159272 | 0.1142722 | 0.4457155 | 0.1143535
[5 empty] | 1.161509 | 0.1179663 |  |  | 0.3824513 | 0.1151033 | 0.4176701 | 0.1150095 | 0.4514628 | 0.1150912
[5 empty] | 1.209713 | 0.1187225 |  |  | 0.3884027 | 0.1158411 | 0.4237295 | 0.1157467 | 0.454328 | 0.115829
[5 empty] | 1.165932 | 0.1194787 |  |  | 0.3888642 | 0.1165789 | 0.4232999 | 0.116484 | 0.4582052 | 0.1165668
[5 empty] | 1.223158 | 0.1202349 |  |  | 0.3932308 | 0.1173168 | 0.4225757 | 0.1172212 | 0.4623884 | 0.1173045
[5 empty] | 1.214384 | 0.1209911 |  |  | 0.3937977 | 0.1180546 | 0.4275515 | 0.1179584 | 0.4634717 | 0.1180423
[5 empty] | 1.245673 | 0.1217473 |  |  | 0.3988055 | 0.1187925 | 0.4312736 | 0.1186957 | 0.4667053 | 0.11878
[5 empty] | 1.150171 | 0.1225035 |  |  | 0.4006526 | 0.1195303 | 0.4326483 | 0.1194329 | 0.467705 | 0.1195178
[5 empty] | 1.249881 | 0.1232597 |  |  | 0.401643 | 0.1202681 | 0.4342794 | 0.1201702 | 0.4690752 | 0.1202556
[5 empty] | 1.254806 | 0.1240159 |  |  | 0.4053773 | 0.121006 | 0.4360679 | 0.1209074 | 0.4734168 | 0.1209933
[5 empty] | 1.166946 | 0.124772 |  |  | 0.4032561 | 0.1217438 | 0.4395143 | 0.1216446 | 0.4780304 | 0.1217311
[5 empty] | 1.205303 | 0.1255282 |  |  | 0.4096801 | 0.1224817 | 0.4461194 | 0.1223819 | 0.4827169 | 0.1224689
[5 empty] | 1.239876 | 0.1262844 |  |  | 0.4088499 | 0.1232195 | 0.444484 | 0.1231191 | 0.4795769 | 0.1232066
[5 empty] | 1.227667 | 0.1270406 |  |  | 0.4172661 | 0.1239573 | 0.4480087 | 0.1238564 | 0.4849113 | 0.1239444
[5 empty] | 1.283676 | 0.1277968 |  |  | 0.4176295 | 0.1246952 | 0.4515943 | 0.1245936 | 0.4881209 | 0.1246822
[5 empty] | 1.215906 | 0.128553 |  |  | 0.4252405 | 0.125433 | 0.4591415 | 0.1253308 | 0.4966063 | 0.1254199
[5 empty] | 1.321356 | 0.1293092 |  |  | 0.4288998 | 0.1261709 | 0.463351 | 0.1260681 | 0.4989683 | 0.1261577
[5 empty] | 1.353027 | 0.1300654 |  |  | 0.427508 | 0.1269087 | 0.4687236 | 0.1268053 | 0.5037078 | 0.1268955
[5 empty] | 1.223921 | 0.1308216 |  |  | 0.4363659 | 0.1276466 | 0.47156 | 0.1275426 | 0.5124255 | 0.1276332
[5 empty] | 1.207039 | 0.1315778 |  |  | 0.437074 | 0.1283844 | 0.4750609 | 0.1282798 | 0.5124221 | 0.128371
[5 empty] | 1.25038 | 0.132334 |  |  | 0.4387329 | 0.1291222 | 0.482627 | 0.129017 | 0.5222984 | 0.1291087
[5 empty] | 1.375947 | 0.1330902 |  |  | 0.4470432 | 0.1298601 | 0.484859 | 0.1297543 | 0.5266552 | 0.1298465
[5 empty] | 1.32174 | 0.1338464 |  |  | 0.4504057 | 0.1305979 | 0.4928577 | 0.1304915 | 0.5321932 | 0.1305843
[5 empty] | 1.333759 | 0.1346026 |  |  | 0.4529208 | 0.1313358 | 0.4988238 | 0.1312288 | 0.5327132 | 0.131322
[5 empty] | 1.283007 | 0.1353588 |  |  | 0.4609894 | 0.1320736 | 0.498058 | 0.131966 | 0.5397159 | 0.1320598
[5 empty] | 1.384483 | 0.136115 |  |  | 0.4660119 | 0.1328114 | 0.5055611 | 0.1327032 | 0.5450022 | 0.1327976
[5 empty] | 1.35219 | 0.1368712 |  |  | 0.4682891 | 0.1335493 | 0.5107339 | 0.1334405 | 0.5502729 | 0.1335353
[5 empty] | 1.280416 | 0.1376274 |  |  | 0.4767111 | 0.1342871 | 0.517686 | 0.1341777 | 0.5625567 | 0.1342731
[5 empty] | 1.309395 | 0.1383835 |  |  | 0.4835404 | 0.135025 | 0.521294 | 0.134915 | 0.5655448 | 0.1350109
[5 empty] | 1.320093 | 0.1391397 |  |  | 0.4900551 | 0.1357628 | 0.5344338 | 0.1356522 | 0.5752108 | 0.1357486
[5 empty] | 1.358478 | 0.1398959 |  |  | 0.492833 | 0.1365007 | 0.5417813 | 0.1363894 | 0.5824287 | 0.1364864
[5 empty] | 1.391518 | 0.1406521 |  |  | 0.5009522 | 0.1372385 | 0.5445124 | 0.1371267 | 0.5931723 | 0.1372242
[5 empty] | 1.351179 | 0.1414083 |  |  | 0.5086907 | 0.1379763 | 0.5569029 | 0.1378639 | 0.6049152 | 0.1379619
[5 empty] | 1.478429 | 0.1421645 |  |  | 0.5193265 | 0.1387142 | 0.5638288 | 0.1386012 | 0.6129314 | 0.1386997
[5 empty] | 1.397236 | 0.1429207 |  |  | 0.5260376 | 0.139452 | 0.571266 | 0.1393384 | 0.6190947 | 0.1394374
[5 empty] | 1.421567 | 0.1436769 |  |  | 0.5376021 | 0.1401899 | 0.5874903 | 0.1400756 | 0.6310788 | 0.1401752
[5 empty] | 1.469389 | 0.1444331 |  |  | 0.5473979 | 0.1409277 | 0.5959776 | 0.1408129 | 0.6441576 | 0.140913
[5 empty] | 1.386671 | 0.1451893 |  |  | 0.558803 | 0.1416655 | 0.6039039 | 0.1415501 | 0.6529048 | 0.1416507
[5 empty] | 1.454378 | 0.1459455 |  |  | 0.5674955 | 0.1424034 | 0.615445 | 0.1422874 | 0.6697943 | 0.1423885
[5 empty] | 1.49048 | 0.1467017 |  |  | 0.5736533 | 0.1431412 | 0.6267768 | 0.1430246 | 0.6773999 | 0.1431263
[5 empty] | 1.484943 | 0.1474579 |  |  | 0.5833545 | 0.1438791 | 0.6354752 | 0.1437618 | 0.6940954 | 0.143864
[5 empty] | 1.460735 | 0.1482141 |  |  | 0.598877 | 0.1446169 | 0.652116 | 0.1444991 | 0.7037545 | 0.1446018
[5 empty] | 1.562823 | 0.1489703 |  |  | 0.6056989 | 0.1453547 | 0.6623753 | 0.1452363 | 0.7137512 | 0.1453396
[5 empty] | 1.638175 | 0.1497265 |  |  | 0.6216982 | 0.1460926 | 0.6774288 | 0.1459736 | 0.7331591 | 0.1460773
[5 empty] | 1.599757 | 0.1504827 |  |  | 0.6288529 | 0.1468304 | 0.6892525 | 0.1467108 | 0.7410522 | 0.1468151