## 1
Общество с ограниченной ответственностью "Инженерная геология" (ООО "ИнжГео") | [11 empty] | Общество с ограниченной ответственностью "Инженерная геология" (ООО "ИнжГео")
Юр. адрес: 117279, г. Москва, ул. Миклухо-Маклая, 36 а, этаж 5, пом. XXIII к. 76-84 | [11 empty] | Юр. адрес: 117279, г. Москва, ул. Миклухо-Маклая, 36 а, этаж 5, пом. XXIII к. 76-84 | [8 empty] | нагр |  |  | X0 | Y0 | R |  | нагр |  |  |  | X0 | Y0 | R | нагр |  |  |  | X0 | Y0 | R |  | нагр |  |  |  | X0 | Y0 | R
Телефон/факс +7 (495) 132-30-00, Адрес электронной почты inbox@inj-geo.ru | [11 empty] | Телефон/факс +7 (495) 132-30-00, Адрес электронной почты inbox@inj-geo.ru | [12 empty] | 0 | [7 empty] | 0 | [6 empty] | 0 | [7 empty] | 0
[21 empty] | девиатор | [6 empty] | девиатор | [6 empty] | девиатор | [7 empty] | девиатор
Испытательная лаборатория ООО «ИнжГео» | [11 empty] | Испытательная лаборатория ООО «ИнжГео» | [8 empty] | x0 | Угол | X | Y |  |  |  | x0 |  | Угол | X | Y |  |  | x0 |  | Угол | X | Y |  |  |  | x0 |  | Угол | X | Y
Адрес места осуществления деятельности лаборатории: г. Москва, просп. Вернадского, д. 51, стр. 1 | [11 empty] | Адрес места осуществления деятельности лаборатории: г. Москва, просп. Вернадского, д. 51, стр. 1 | [9 empty] | 0 | [7 empty] | 0 | [6 empty] | 0 | [7 empty] | 0
Телефон +7(910)4557682, E-mail: slg85@mail.ru | [11 empty] | Телефон +7(910)4557682, E-mail: slg85@mail.ru | [9 empty] | 5 | [7 empty] | 5 | [6 empty] | 5 | [7 empty] | 5
[22 empty] | 10 | [7 empty] | 10 | [6 empty] | 10 | [7 empty] | 10
[12 empty] | Протокол испытаний № 13-63/136 от 14-03-2023 | [9 empty] | 15 | [7 empty] | 15 | [6 empty] | 15 | [7 empty] | 15
[22 empty] | 20 | [7 empty] | 20 | [6 empty] | 20 | [7 empty] | 20
[12 empty] | Наименование и адрес заказчика: Переход трубопровода через р. Енисей | [9 empty] | 25 | [7 empty] | 25 | [6 empty] | 25 | [7 empty] | 25
[12 empty] | Наименование объекта: ООО Регионстрой | [9 empty] | 30 | [7 empty] | 30 | [6 empty] | 30 | [7 empty] | 30
Наименование используемого метода/методики: ГОСТ 12248.4-2020 | [11 empty] | Наименование используемого метода/методики: ГОСТ 12248.3-2020 | [9 empty] | 35 | [7 empty] | 35 | [6 empty] | 35 | [7 empty] | 35
Условия проведения испытания: температура окружающей среды (18 - 25)0С, влажность воздуха (40 - 75)% | [11 empty] | Условия проведения испытания: температура окружающей среды (18 - 25)0С, влажность воздуха (40 - 75)% | [9 empty] | 40 | [7 empty] | 40 | [6 empty] | 40 | [7 empty] | 40
[12 empty] | Дата получение объекта подлежащего испытаниям: 15-02-2023 | [9 empty] | 45 | [7 empty] | 45 | [6 empty] | 45 | [7 empty] | 45
[12 empty] | Дата испытания: 25.10.2022-19.11.2136 | [9 empty] | 50 | [7 empty] | 50 | [6 empty] | 50 | [7 empty] | 50
[22 empty] | 55 | [7 empty] | 55 | [6 empty] | 55 | [7 empty] | 55
Испытание грунтов методом трехосного сжатия | [11 empty] | Испытание грунтов методом трехосного сжатия | [9 empty] | 60 | [7 empty] | 60 | [6 empty] | 60 | [7 empty] | 60
[22 empty] | 65 | [7 empty] | 65 | [6 empty] | 65 | [7 empty] | 65
Лабораторный номер: | [6 empty] | We, д.е. = |  |  |  |  | Лабораторный номер: |  | 1171 |  |  |  | We, д.е. = | 0.547310251 |  |  | 70 | [7 empty] | 70 | [6 empty] | 70 | [7 empty] | 70
Номер скважины: | [6 empty] | ρ, г/см3 = |  |  |  |  | Номер скважины: |  | BH-066 |  |  |  | ρ, г/см3 = | 1.62 |  |  | 75 | [7 empty] | 75 | [6 empty] | 75 | [7 empty] | 75
Глубина отбора, м: | [6 empty] | ρs, г/см3 = |  |  |  |  | Глубина отбора, м: |  | 0.8 |  |  |  | ρs, г/см3 = | 2.73 |  |  | 80 | [7 empty] | 80 | [6 empty] | 80 | [7 empty] | 80
Наименование грунта: | [6 empty] | e, д.е. = |  |  |  |  | Наименование грунта: |  | Суглинок, после оттаивания текучий, легкий пылеватый |  |  |  | e, д.е. = | 1.607504 |  |  | 85 | [7 empty] | 85 | [6 empty] | 85 | [7 empty] | 85
Схема проведения опыта: | [6 empty] | IL, д.е. = |  |  |  |  | Схема проведения опыта: |  | КД |  |  |  | IL, д.е. = | 2.777 |  |  | 90 | [7 empty] | 90 | [6 empty] | 90 | [7 empty] | 90
[22 empty] | 95 | [7 empty] | 95 | [6 empty] | 95 | [7 empty] | 95
[22 empty] | 100 | [7 empty] | 100 | [6 empty] | 100 | [7 empty] | 100
Результаты испытаний | [11 empty] | Результаты испытаний | [9 empty] | 105 | [7 empty] | 105 | [6 empty] | 105 | [7 empty] | 105
[22 empty] | 110 | [7 empty] | 110 | [6 empty] | 110 | [7 empty] | 110
[22 empty] | 115 | [7 empty] | 115 | [6 empty] | 115 | [7 empty] | 115
[22 empty] | 120 | [7 empty] | 120 | [6 empty] | 120 | [7 empty] | 120
[22 empty] | 125 | [7 empty] | 125 | [6 empty] | 125 | [7 empty] | 125
[22 empty] | 130 | [7 empty] | 130 | [6 empty] | 130 | [7 empty] | 130
[22 empty] | 135 | [7 empty] | 135 | [6 empty] | 135 | [7 empty] | 135
[22 empty] | 140 | [7 empty] | 140 | [6 empty] | 140 | [7 empty] | 140
[22 empty] | 145 | [7 empty] | 145 | [6 empty] | 145 | [7 empty] | 145
[22 empty] | 150 | [7 empty] | 150 | [6 empty] | 150 | [7 empty] | 150
[22 empty] | 155 | [7 empty] | 155 | [6 empty] | 155 | [7 empty] | 155
[22 empty] | 160 | [7 empty] | 160 | [6 empty] | 160 | [7 empty] | 160
[22 empty] | 165 | [7 empty] | 165 | [6 empty] | 165 | [7 empty] | 165
[22 empty] | 170 | [7 empty] | 170 | [6 empty] | 170 | [7 empty] | 170
[22 empty] | 175 | [7 empty] | 175 | [6 empty] | 175 | [7 empty] | 175
[22 empty] | 180 | [7 empty] | 180 | [6 empty] | 180 | [7 empty] | 180
[13 empty] | Давление в камере, Мпа σ3 | Вертикальная нагрузка, Мпа σ1 | Поровое давление, Мпа u
| K0, д.е. | 0.8608269 |  |  |  |  | Коэфф. Точки | [5 empty] | 0.05 | 0.07767106 | [5 empty] | 1 | [6 empty] | σ3,кПа | σ1,кПа | u, кПа |  |  |  | 4
| q_zg, МПа | 0.04304134 | [10 empty] | 0.15 | 0.2100058 | [27 empty] | δ3, Мпа | δ1-δ3, МПа | δ1, МПа | δ1, КПа
|  |  | Модуль деформации, МПа: | [9 empty] | 0.25 | 0.3423406 | [21 empty] | С, МПа:
|  |  | Е0= |  | Точки модуля (полное напр.), МПа |  |  |  | 0.04304134 | 0.06886615 | [25 empty] | φ, град:
|  |  | E50 = |  | qf (полное напр.), МПа |  |  |  | 0.06355802 | [26 empty] | E, Мпа
|  |  | Коэф. Поперечной деформации, ϑ = | [9 empty] | Эффективные значения угла внутреннего трения и удельного сцепления ϕ', С' | [13 empty] | x | 0
[13 empty] | ϕ', град. = | 8 | [12 empty] | y |  |  |  | С, кПа | φ,°
[13 empty] | С', МПа = | 0.005
| Исполнитель: | [6 empty] | Морозов Д.С. |  |  |  |  | Исполнитель: |  |  |  |  | Морозов Д.С.
| Начальник исп. лаборатории: | [6 empty] | Семиколенова Л.Г. |  |  |  |  | Начальник исп. лаборатории: |  |  |  |  | Семиколенова Л.Г.
Лист 1 , всего листов 2 | [11 empty] | Лист 2 , всего листов 2
Частичное воспроизведение протокола испытаний без письменного разрешения ООО «ИнжГео» ЗАПРЕЩАЕТСЯ | [11 empty] | Частичное воспроизведение протокола испытаний без письменного разрешения ООО «ИнжГео» ЗАПРЕЩАЕТСЯ
[5 empty] | второй график |  | первый график | [9 empty] | К Пуассона
dev50 | epsE50 | ind | devE0 | epsE0 | dev | eps | sigma |  | dev1 | eps1 | dev2 | eps2 | dev3 | eps3 |  | Глины
0.01355802 | 0.0120963 |  |  |  | 0 | 0 |  |  | 0 | 0 | 0 | 0 | 0 | 0 |  | < 0 | 0,20-0,30
ind |  |  |  |  | -0.0006804624 | 0.0007227124 |  |  | 0.001287258 | 0.0007228675 | 0.004010045 | 0.0007065126 | 0.007025122 | 0.0007234441 |  | 0-0,25 | 0,30-0,38
2 |  |  |  |  | 0.001599223 | 0.001445425 |  |  | 0.00291489 | 0.001445735 | 0.007394553 | 0.001413025 | 0.01368543 | 0.001446888 |  | 0,25< | 0,38-0,45
E0 |  |  |  |  | 0.001813032 | 0.002168137 |  |  | 0.004270825 | 0.002168603 | 0.01100614 | 0.002119538 | 0.01919073 | 0.002170332 |  | Суглинки | 0,35-0,37
epsE0 | devE0 |  |  |  | 0.003934941 | 0.00289085 |  |  | 0.005342994 | 0.00289147 | 0.01489741 | 0.00282605 | 0.024 | 0.002801636 |  | Пески и супеси | 0,30-0,35
0.0040321 | 0.006456202 |  |  |  | 0.004938925 | 0.003613562 |  |  | 0.006619327 | 0.003614338 | 0.01772099 | 0.003532563 | 0.02832506 | 0.00361722
[5 empty] | 0.006456202 | 0.0040321 |  |  | 0.007687754 | 0.004337205 | 0.01982949 | 0.004239076 | 0.03232655 | 0.004340665
График E50 |  | График E |  |  | 0.006589618 | 0.005058987 |  |  | 0.008636205 | 0.005060073 | 0.023 | 0.005204427 | 0.0354896 | 0.005064109
eps | q | sigma |  |  | 0.008310657 | 0.005781699 |  |  | 0.00945261 | 0.00578294 | 0.02385696 | 0.005652101 | 0.03874107 | 0.005787553
Горизонтальная линия E50 |  | Касательная |  |  | 0.007980202 | 0.006504412 |  |  | 0.01 | 0.0062453125 | 0.02504801 | 0.006358613 | 0.04190782 | 0.006510997
0 |  | a | b |  | 0.007608623 | 0.007227124 |  |  | 0.01079384 | 0.007228675 | 0.02634055 | 0.007065126 | 0.04451671 | 0.007234441
|  |  | 0 |  | 0.008206294 | 0.007949837 |  |  | 0.01118017 | 0.007951543 | 0.02721419 | 0.007771638 | 0.04617028 | 0.007699541
Вертикальная линия E50 |  | p1 и p2 |  |  | 0.008783585 | 0.008672549 |  |  | 0.01170954 | 0.00867441 | 0.02824851 | 0.008478151 | 0.04897026 | 0.008681329
| 0 | 0 |  |  | 0.01135087 | 0.009395261 |  |  | 0.01210462 | 0.009397278 | 0.02922312 | 0.009184664 | 0.05134045 | 0.009404773
[5 empty] | 0.01191852 | 0.01011797 |  |  | 0.01248809 | 0.01012015 | 0.0300029 | 0.009698628 | 0.05401061 | 0.01012822
Касательная линия E50 |  |  |  |  | 0.0114969 | 0.01084069 |  |  | 0.01288262 | 0.01084301 | 0.03112459 | 0.01059769 | 0.05647144 | 0.01085166
0 | 0 | Горизонтальная 1 |  |  | 0.0120964 | 0.0115634 |  |  | 0.0131109 | 0.01156588 | 0.03222675 | 0.0113042 | 0.05851366 | 0.01157511
[5 empty] | 0.01355802 | 0.0120963 |  |  | 0.01383553 | 0.01234389 | 0.03410741 | 0.01201071 | 0.06032795 | 0.01229855
Горизонтальная линия qкр |  |  |  |  | 0.01441526 | 0.01300882 |  |  | 0.01416178 | 0.01301162 | 0.03515275 | 0.01271723 | 0.06340502 | 0.01302199
Горизонтальная линия q |  | Горизонтальная 2 |  |  | 0.01515608 | 0.01373154 |  |  | 0.01501329 | 0.01373448 | 0.03674892 | 0.01342374 | 0.06513558 | 0.01374544
0 |  | 0 |  |  | 0.01594052 | 0.01445425 |  |  | 0.01553719 | 0.01445735 | 0.03868207 | 0.01413025 | 0.06731031 | 0.01446888
[5 empty] | 0.01675839 | 0.01517696 |  |  | 0.01632047 | 0.01518022 | 0.04013838 | 0.01483676 | 0.06971992 | 0.01519233
Вертикальная линия q |  |  |  |  | 0.0165995 | 0.01589967 |  |  | 0.01715013 | 0.01590309 | 0.041704 | 0.01554328 | 0.07195512 | 0.01591577
| 0 |  |  |  | 0.01645366 | 0.01662239 |  |  | 0.01811318 | 0.01662595 | 0.04326509 | 0.01624979 | 0.07330661 | 0.01663921
[5 empty] | 0.01931068 | 0.0173451 |  |  | 0.0188966 | 0.01734882 | 0.04450781 | 0.0169563 | 0.07496507 | 0.01736266
[5 empty] | 0.01916037 | 0.01806781 |  |  | 0.0197874 | 0.01807169 | 0.04631832 | 0.01766281 | 0.07702123 | 0.0180861
[5 empty] | 0.02099254 | 0.01879052 |  |  | 0.02087257 | 0.01879456 | 0.04788278 | 0.01836933 | 0.07846577 | 0.01880955
[5 empty] | 0.021797 | 0.01951324 |  |  | 0.02163912 | 0.01951742 | 0.04868735 | 0.01907584 | 0.0806894 | 0.01953299
[5 empty] | 0.02256355 | 0.02023595 |  |  | 0.02237403 | 0.02024029 | 0.05031819 | 0.01978235 | 0.08168282 | 0.02025643
[5 empty] | 0.02328201 | 0.02095866 |  |  | 0.02326432 | 0.02096316 | 0.05146147 | 0.02048886 | 0.08253673 | 0.02097988
[5 empty] | 0.02294218 | 0.02168137 |  |  | 0.02389698 | 0.02168603 | 0.05280333 | 0.02119538 | 0.08414183 | 0.02170332
[5 empty] | 0.02453388 | 0.02240408 |  |  | 0.024559 | 0.02240889 | 0.05382995 | 0.02190189 | 0.08468882 | 0.02242677
[5 empty] | 0.0250469 | 0.0231268 |  |  | 0.02523739 | 0.02313176 | 0.05442748 | 0.0226084 | 0.0854684 | 0.02315021
[5 empty] | 0.02447108 | 0.02384951 |  |  | 0.02561914 | 0.02385463 | 0.05558208 | 0.02331492 | 0.08597128 | 0.02387366
[5 empty] | 0.0237962 | 0.02457222 |  |  | 0.02599126 | 0.0245775 | 0.05587991 | 0.02402143 | 0.08628815 | 0.0245971
[5 empty] | 0.02501208 | 0.02529493 |  |  | 0.02624073 | 0.02530036 | 0.05610713 | 0.02472794 | 0.08710972 | 0.02532054
[5 empty] | 0.02510854 | 0.02601765 |  |  | 0.02635457 | 0.02602323 | 0.0569499 | 0.02543445 | 0.08733283 | 0.02604399
[5 empty] | 0.0250914 | 0.02674036 |  |  | 0.02643781 | 0.0267461 | 0.05669639 | 0.02614097 | 0.0865071 | 0.02676743
[5 empty] | 0.02400011 | 0.02746307 |  |  | 0.02643741 | 0.02746897 | 0.05677602 | 0.02684748 | 0.0867534 | 0.02749088
[5 empty] | 0.02484553 | 0.02818578 |  |  | 0.02606605 | 0.02819183 | 0.05621456 | 0.02755399 | 0.0857817 | 0.02821432
[5 empty] | 0.02563684 | 0.0289085 |  |  | 0.02583406 | 0.0289147 | 0.05612732 | 0.0282605 | 0.08590197 | 0.02893776
[5 empty] | 0.02338323 | 0.02963121 |  |  | 0.02565179 | 0.02963757 | 0.05522962 | 0.02896702 | 0.08502418 | 0.02966121
[5 empty] | 0.02409389 | 0.03035392 |  |  | 0.02532956 | 0.03036044 | 0.05513677 | 0.02967353 | 0.0844583 | 0.03038465
[5 empty] | 0.02277801 | 0.03107663 |  |  | 0.02497772 | 0.0310833 | 0.05416408 | 0.03038004 | 0.08411432 | 0.0311081
[5 empty] | 0.02244477 | 0.03179935 |  |  | 0.02460659 | 0.03180617 | 0.05372687 | 0.03108655 | 0.08330219 | 0.03183154
[5 empty] | 0.02410336 | 0.03252206 |  |  | 0.02432652 | 0.03252904 | 0.05244046 | 0.03179307 | 0.08183188 | 0.03255498
[5 empty] | 0.02176298 | 0.03324477 |  |  | 0.02384784 | 0.03325191 | 0.05202015 | 0.03249958 | 0.08071338 | 0.03327843
[5 empty] | 0.0234328 | 0.03396748 |  |  | 0.02348089 | 0.03397477 | 0.05128127 | 0.03320609 | 0.08035666 | 0.03400187
[5 empty] | 0.02312201 | 0.0346902 |  |  | 0.023136 | 0.03469764 | 0.05033912 | 0.0339126 | 0.07967167 | 0.03472532
[5 empty] | 0.02183981 | 0.03541291 |  |  | 0.0229235 | 0.03542051 | 0.04930902 | 0.03461912 | 0.07796841 | 0.03544876
[5 empty] | 0.02259538 | 0.03613562 |  |  | 0.02245374 | 0.03614338 | 0.04830629 | 0.03532563 | 0.07765683 | 0.0361722
[5 empty] | 0.02139791 | 0.03685833 |  |  | 0.02233706 | 0.03686624 | 0.04764624 | 0.03603214 | 0.07654691 | 0.03689565
[5 empty] | 0.02125659 | 0.03758105 |  |  | 0.02228377 | 0.03758911 | 0.04724418 | 0.03673865 | 0.07544862 | 0.03761909
[5 empty] | 0.0221806 | 0.03830376 |  |  | 0.02210423 | 0.03831198 | 0.04621543 | 0.03744517 | 0.07387193 | 0.03834254
[5 empty] | 0.02217329 | 0.03902647 |  |  | 0.02210016 | 0.03903485 | 0.0459753 | 0.03815168 | 0.07292682 | 0.03906598
[5 empty] | 0.02120134 | 0.03974918 |  |  | 0.02213379 | 0.03975771 | 0.04563911 | 0.03885819 | 0.07222326 | 0.03978943
[5 empty] | 0.02225633 | 0.04047189 |  |  | 0.02229748 | 0.04048058 | 0.04502217 | 0.0395647 | 0.07197121 | 0.04051287
[5 empty] | 0.02133638 | 0.04119461 |  |  | 0.02218909 | 0.04120345 | 0.0452398 | 0.04027122 | 0.07078065 | 0.04123631
[5 empty] | 0.02143961 | 0.04191732 |  |  | 0.02240652 | 0.04192632 | 0.04510483 | 0.04097773 | 0.07046155 | 0.04195976
[5 empty] | 0.02256414 | 0.04264003 |  |  | 0.02264763 | 0.04264918 | 0.04498533 | 0.04168424 | 0.06962388 | 0.0426832
[5 empty] | 0.02070809 | 0.04336274 |  |  | 0.0228103 | 0.04337205 | 0.0448614 | 0.04239076 | 0.06837762 | 0.04340665
[5 empty] | 0.02086957 | 0.04408546 |  |  | 0.02299241 | 0.04409492 | 0.04562586 | 0.04309727 | 0.06803274 | 0.04413009
[5 empty] | 0.02104671 | 0.04480817 |  |  | 0.02319183 | 0.04481779 | 0.04597148 | 0.04380378 | 0.0681992 | 0.04485353
[5 empty] | 0.02123763 | 0.04553088 |  |  | 0.02340644 | 0.04554065 | 0.04619105 | 0.04451029 | 0.06828698 | 0.04557698
[5 empty] | 0.02144045 | 0.04625359 |  |  | 0.0236341 | 0.04626352 | 0.04687737 | 0.04521681 | 0.06730605 | 0.04630042
[5 empty] | 0.02265327 | 0.04697631 |  |  | 0.02377271 | 0.04698639 | 0.04692323 | 0.04592332 | 0.06782435 | 0.04702387
[5 empty] | 0.02187424 | 0.04769902 |  |  | 0.02402013 | 0.04770926 | 0.04762141 | 0.04662983 | 0.06790977 | 0.04774731
[5 empty] | 0.02210146 | 0.04842173 |  |  | 0.02427425 | 0.04843212 | 0.04856472 | 0.04733634 | 0.06843695 | 0.04847075
[5 empty] | 0.02333305 | 0.04914444 |  |  | 0.02463293 | 0.04915499 | 0.04944594 | 0.04804286 | 0.06937997 | 0.0491942
[5 empty] | 0.02356713 | 0.04986716 |  |  | 0.02469405 | 0.04987786 | 0.04975786 | 0.04874937 | 0.07111295 | 0.04991764
[5 empty] | 0.02280182 | 0.05058987 |  |  | 0.02505548 | 0.05060073 | 0.05049327 | 0.04945588 | 0.07240999 | 0.05064109
[5 empty] | 0.02503525 | 0.05131258 |  |  | 0.02521512 | 0.05132359 | 0.05114496 | 0.05016239 | 0.07334519 | 0.05136453
[5 empty] | 0.02426553 | 0.05203529 |  |  | 0.02547082 | 0.05204646 | 0.05220572 | 0.05086891 | 0.07429266 | 0.05208797
[5 empty] | 0.02449077 | 0.05275801 |  |  | 0.02592046 | 0.05276933 | 0.05256836 | 0.05157542 | 0.07662649 | 0.05281142
[5 empty] | 0.02370911 | 0.05348072 |  |  | 0.02596193 | 0.0534922 | 0.05372564 | 0.05228193 | 0.07762079 | 0.05353486
[5 empty] | 0.02491865 | 0.05420343 |  |  | 0.02629309 | 0.05421507 | 0.05437038 | 0.05298844 | 0.07944966 | 0.05425831
[5 empty] | 0.02611753 | 0.05492614 |  |  | 0.02641182 | 0.05493793 | 0.05499535 | 0.05369496 | 0.0811872 | 0.05498175
[5 empty] | 0.02530385 | 0.05564886 |  |  | 0.026816 | 0.0556608 | 0.05609335 | 0.05440147 | 0.08260752 | 0.0557052
[5 empty] | 0.02447573 | 0.05637157 |  |  | 0.02690351 | 0.05638367 | 0.05655717 | 0.05510798 | 0.08478472 | 0.05642864
[5 empty] | 0.02663131 | 0.05709428 |  |  | 0.02707221 | 0.05710654 | 0.05727959 | 0.05581449 | 0.08549289 | 0.05715208
[5 empty] | 0.02576869 | 0.05781699 |  |  | 0.02721999 | 0.0578294 | 0.05745342 | 0.05652101 | 0.08730615 | 0.05787553
[5 empty] | 0.02588599 | 0.05853971 |  |  | 0.02734472 | 0.05855227 | 0.05787144 | 0.05722752 | 0.08889859 | 0.05859897
[5 empty] | 0.02598134 | 0.05926242 |  |  | 0.02744427 | 0.05927514 | 0.05872645 | 0.05793403 | 0.09004433 | 0.05932242
[5 empty] | 0.02505285 | 0.05998513 |  |  | 0.02751653 | 0.05999801 | 0.05871122 | 0.05864054 | 0.09021745 | 0.06004586
[5 empty] | 0.02609864 | 0.06070784 |  |  | 0.02767106 | 0.06072087 | 0.05941857 | 0.05934706 | 0.09169206 | 0.0607693
[5 empty] | 0.02711605 | 0.06143055 |  |  | 0.02747105 | 0.06144374 | 0.05924126 | 0.06005357 | 0.09234055 | 0.06149275
[5 empty] | 0.02612476 | 0.06215327 |  |  | 0.02757069 | 0.06216661 | 0.0600058 | 0.06076008 | 0.09242793 | 0.06221619
[5 empty] | 0.0251322 | 0.06287598 |  |  | 0.02766977 | 0.06288948 | 0.05940528 | 0.06146659 | 0.09310065 | 0.06293964
[5 empty] | 0.02713944 | 0.06359869 |  |  | 0.02766832 | 0.06361234 | 0.05968589 | 0.06217311 | 0.09296585 | 0.06366308
[5 empty] | 0.02514646 | 0.0643214 |  |  | 0.02756634 | 0.06433521 | 0.05933992 | 0.06287962 | 0.09402299 | 0.06438652
[5 empty] | 0.02615328 | 0.06504412 |  |  | 0.02746385 | 0.06505808 | 0.05966927 | 0.06358613 | 0.09467152 | 0.06510997
[5 empty] | 0.0271599 | 0.06576683 |  |  | 0.02766085 | 0.06578095 | 0.05967584 | 0.06429265 | 0.09451091 | 0.06583341
[5 empty] | 0.0261663 | 0.06648954 |  |  | 0.02755736 | 0.06650381 | 0.05906152 | 0.06499916 | 0.0955406 | 0.06655686
[5 empty] | 0.0271725 | 0.06721225 |  |  | 0.02745339 | 0.06722668 | 0.05902821 | 0.06570567 | 0.09586007 | 0.0672803
[5 empty] | 0.02717849 | 0.06793497 |  |  | 0.02754895 | 0.06794955 | 0.05907782 | 0.06641218 | 0.09606876 | 0.06800374
[5 empty] | 0.02718427 | 0.06865768 |  |  | 0.02764405 | 0.06867242 | 0.05911224 | 0.0671187 | 0.09636615 | 0.06872719
[5 empty] | 0.02518985 | 0.06938039 |  |  | 0.0274387 | 0.06939528 | 0.05863337 | 0.06782521 | 0.09685168 | 0.06945063
[5 empty] | 0.02719522 | 0.0701031 |  |  | 0.02753292 | 0.07011815 | 0.0582431 | 0.06853172 | 0.09682483 | 0.07017408
[5 empty] | 0.02720039 | 0.07082582 |  |  | 0.02762671 | 0.07084102 | 0.05854334 | 0.06923823 | 0.09728503 | 0.07089752
[5 empty] | 0.02520535 | 0.07154853 |  |  | 0.02762009 | 0.07156389 | 0.05803597 | 0.06994475 | 0.09793177 | 0.07162097
[5 empty] | 0.02521011 | 0.07227124 |  |  | 0.02751307 | 0.07228675 | 0.05812291 | 0.07065126 | 0.09806449 | 0.07234441
[5 empty] | 0.02621466 | 0.07299395 |  |  | 0.02750565 | 0.07300962 | 0.05780605 | 0.07135777 | 0.09888265 | 0.07306785
[5 empty] | 0.025219 | 0.07371667 |  |  | 0.02749786 | 0.07373249 | 0.05718728 | 0.07206428 | 0.09848571 | 0.0737913
[5 empty] | 0.02522315 | 0.07443938 |  |  | 0.0273897 | 0.07445536 | 0.05696851 | 0.0727708 | 0.09867314 | 0.07451474
[5 empty] | 0.02622708 | 0.07516209 |  |  | 0.02738118 | 0.07517822 | 0.05675163 | 0.07347731 | 0.09974439 | 0.07523819
[5 empty] | 0.02723082 | 0.0758848 |  |  | 0.02757231 | 0.07590109 | 0.05713854 | 0.07418382 | 0.09979892 | 0.07596163
[5 empty] | 0.02623434 | 0.07660752 |  |  | 0.02746311 | 0.07662396 | 0.05633113 | 0.07489033 | 0.1002362 | 0.07668507
[5 empty] | 0.02623767 | 0.07733023 |  |  | 0.02735359 | 0.07734683 | 0.05653132 | 0.07559685 | 0.09965565 | 0.07740852
[5 empty] | 0.02624079 | 0.07805294 |  |  | 0.02734376 | 0.07806969 | 0.05634099 | 0.07630336 | 0.09995677 | 0.07813196
[5 empty] | 0.02524371 | 0.07877565 |  |  | 0.02743362 | 0.07879256 | 0.05596204 | 0.07700987 | 0.100839 | 0.07885541
[5 empty] | 0.02524643 | 0.07949837 |  |  | 0.0274232 | 0.07951543 | 0.05589637 | 0.07771638 | 0.1011018 | 0.07957885
[5 empty] | 0.02724894 | 0.08022108 |  |  | 0.0274125 | 0.0802383 | 0.05554588 | 0.0784229 | 0.1008447 | 0.08030229
[5 empty] | 0.02725125 | 0.08094379 |  |  | 0.02740153 | 0.08096116 | 0.05531008 | 0.07912941 | 0.101167 | 0.08102574
[5 empty] | 0.02725336 | 0.0816665 |  |  | 0.02739031 | 0.08168403 | 0.05547446 | 0.07983592 | 0.1010683 | 0.08174918
[5 empty] | 0.02625527 | 0.08238921 |  |  | 0.02747831 | 0.0824069 | 0.05503648 | 0.08054243 | 0.100848 | 0.08247263
[5 empty] | 0.02725697 | 0.08311193 |  |  | 0.02726243 | 0.08312977 | 0.05549638 | 0.08124895 | 0.1015056 | 0.08319607
[5 empty] | 0.02625848 | 0.08383464 |  |  | 0.02744222 | 0.08385263 | 0.05505444 | 0.08195546 | 0.1013405 | 0.08391951
[5 empty] | 0.02525978 | 0.08455735 |  |  | 0.02731777 | 0.0845755 | 0.05501093 | 0.08266197 | 0.1009522 | 0.08464296
[5 empty] | 0.02726088 | 0.08528006 |  |  | 0.02728919 | 0.08529837 | 0.05486611 | 0.08336849 | 0.1007052 | 0.0853664
[5 empty] | 0.02726178 | 0.08600278 |  |  | 0.02725654 | 0.08602124 | 0.05432023 | 0.084075 | 0.101168 | 0.08608985
[5 empty] | 0.02526248 | 0.08672549 |  |  | 0.02721994 | 0.0867441 | 0.05457358 | 0.08478151 | 0.1008453 | 0.08681329
[5 empty] | 0.02526298 | 0.0874482 |  |  | 0.02707945 | 0.08746697 | 0.05462641 | 0.08548802 | 0.1008419 | 0.08753674
[5 empty] | 0.02726328 | 0.08817091 |  |  | 0.02713517 | 0.08818984 | 0.05407898 | 0.08619454 | 0.1004625 | 0.08826018
[5 empty] | 0.02626338 | 0.08889363 |  |  | 0.0271872 | 0.08891271 | 0.05433157 | 0.08690105 | 0.09961175 | 0.08898362
[5 empty] | 0.02525416 | 0.08961634 |  |  | 0.02713561 | 0.08963557 | 0.05418444 | 0.08760756 | 0.09889449 | 0.08970707
[5 empty] | 0.02722733 | 0.09033905 |  |  | 0.0269805 | 0.09035844 | 0.05343785 | 0.08831407 | 0.09821541 | 0.09043051
[5 empty] | 0.0271841 | 0.09106176 |  |  | 0.02682195 | 0.09108131 | 0.05379206 | 0.08902059 | 0.09777922 | 0.09115396
[5 empty] | 0.02712567 | 0.09178448 |  |  | 0.02696006 | 0.09180418 | 0.05324736 | 0.0897271 | 0.09749067 | 0.0918774
[5 empty] | 0.02505321 | 0.09250719 |  |  | 0.02669492 | 0.09252704 | 0.05330398 | 0.09043361 | 0.09625448 | 0.09260084
[5 empty] | 0.02596794 | 0.0932299 |  |  | 0.0267266 | 0.09324991 | 0.05306221 | 0.09114012 | 0.09617538 | 0.09332429
[5 empty] | 0.02487104 | 0.09395261 |  |  | 0.02665521 | 0.09397278 | 0.05282231 | 0.09184664 | 0.0945581 | 0.09404773
[5 empty] | 0.02476372 | 0.09467533 |  |  | 0.02648082 | 0.09469565 | 0.05288455 | 0.09255315 | 0.09440735 | 0.09477118
[5 empty] | 0.02564716 | 0.09539804 |  |  | 0.02660354 | 0.09541851 | 0.05244918 | 0.09325966 | 0.09312788 | 0.09549462
[5 empty] | 0.02652256 | 0.09612075 |  |  | 0.02642344 | 0.09614138 | 0.05281647 | 0.09396617 | 0.09262442 | 0.09621806
[5 empty] | 0.02539112 | 0.09684346 |  |  | 0.02634062 | 0.09686425 | 0.05248669 | 0.09467269 | 0.09130168 | 0.09694151
[5 empty] | 0.02525403 | 0.09756618 |  |  | 0.02635516 | 0.09758712 | 0.0523601 | 0.0953792 | 0.09036439 | 0.09766495
[5 empty] | 0.0251125 | 0.09828889 |  |  | 0.02606716 | 0.09830998 | 0.05213698 | 0.09608571 | 0.0897173 | 0.0983884
[5 empty] | 0.0259677 | 0.0990116 |  |  | 0.0259767 | 0.09903285 | 0.05201757 | 0.09679222 | 0.08896511 | 0.09911184
[5 empty] | 0.02382084 | 0.09973431 |  |  | 0.02608387 | 0.09975572 | 0.05180215 | 0.09749874 | 0.08771257 | 0.09983528
[5 empty] | 0.02367312 | 0.100457 |  |  | 0.02598876 | 0.1004786 | 0.05209099 | 0.09820525 | 0.0862644 | 0.1005587
[5 empty] | 0.02352573 | 0.1011797 |  |  | 0.02589146 | 0.1012015 | 0.05178434 | 0.09891176 | 0.08592532 | 0.1012822
[5 empty] | 0.02537986 | 0.1019024 |  |  | 0.02569206 | 0.1019243 | 0.05188248 | 0.09961827 | 0.08500007 | 0.1020056
[5 empty] | 0.02523671 | 0.1026252 |  |  | 0.02569064 | 0.1026472 | 0.05128566 | 0.1003248 | 0.08369338 | 0.1027291
[5 empty] | 0.02509748 | 0.1033479 |  |  | 0.0254873 | 0.1033701 | 0.05159416 | 0.1010313 | 0.08280996 | 0.1034525
[5 empty] | 0.02496336 | 0.1040706 |  |  | 0.02528212 | 0.1040929 | 0.05130823 | 0.1017378 | 0.08195456 | 0.1041759
[5 empty] | 0.02283554 | 0.1047933 |  |  | 0.0253752 | 0.1048158 | 0.05152815 | 0.1024443 | 0.0812319 | 0.1048994
[5 empty] | 0.02471523 | 0.105516 |  |  | 0.02506661 | 0.1055387 | 0.05135418 | 0.1031508 | 0.0800467 | 0.1056228
[5 empty] | 0.02360361 | 0.1062387 |  |  | 0.02515646 | 0.1062615 | 0.05098658 | 0.1038574 | 0.0793037 | 0.1063463
[5 empty] | 0.02250189 | 0.1069614 |  |  | 0.02494483 | 0.1069844 | 0.05092561 | 0.1045639 | 0.07860762 | 0.1070697
[5 empty] | 0.02241125 | 0.1076841 |  |  | 0.0248318 | 0.1077073 | 0.05107155 | 0.1052704 | 0.0779632 | 0.1077932
[5 empty] | 0.02433289 | 0.1084069 |  |  | 0.02471747 | 0.1084301 | 0.05092466 | 0.1059769 | 0.07737515 | 0.1085166
[5 empty] | 0.02326802 | 0.1091296 |  |  | 0.02460192 | 0.109153 | 0.0508852 | 0.1066834 | 0.0768409 | 0.1092401
[5 empty] | 0.02221781 | 0.1098523 |  |  | 0.02438525 | 0.1098759 | 0.05075344 | 0.1073899 | 0.07631713 | 0.1099635
[5 empty] | 0.02418348 | 0.110575 |  |  | 0.02436755 | 0.1105987 | 0.05102964 | 0.1080964 | 0.07599603 | 0.1106869
[5 empty] | 0.02416197 | 0.1112977 |  |  | 0.02424757 | 0.1113216 | 0.05101407 | 0.1088029 | 0.07557774 | 0.1114104
[5 empty] | 0.02414162 | 0.1120204 |  |  | 0.02411936 | 0.1120445 | 0.05060699 | 0.1095095 | 0.07526242 | 0.1121338
[5 empty] | 0.02312166 | 0.1127431 |  |  | 0.02408231 | 0.1127673 | 0.05090663 | 0.110216 | 0.07435021 | 0.1128573
[5 empty] | 0.0231021 | 0.1134658 |  |  | 0.02373658 | 0.1134902 | 0.05070705 | 0.1109225 | 0.07394126 | 0.1135807
[5 empty] | 0.02208294 | 0.1141886 |  |  | 0.0236823 | 0.1142131 | 0.05060794 | 0.111629 | 0.07383573 | 0.1143042
[5 empty] | 0.02406419 | 0.1149113 |  |  | 0.02361962 | 0.1149359 | 0.0507094 | 0.1123355 | 0.07293374 | 0.1150276
[5 empty] | 0.02204585 | 0.115634 |  |  | 0.02324869 | 0.1156588 | 0.05111153 | 0.113042 | 0.07313547 | 0.1157511
[5 empty] | 0.02302791 | 0.1163567 |  |  | 0.02316965 | 0.1163817 | 0.05101446 | 0.1137485 | 0.07204105 | 0.1164745
[5 empty] | 0.02201039 | 0.1170794 |  |  | 0.02308265 | 0.1171045 | 0.05061828 | 0.114455 | 0.07165063 | 0.1171979
[5 empty] | 0.02399329 | 0.1178021 |  |  | 0.02268784 | 0.1178274 | 0.05082311 | 0.1151616 | 0.07156436 | 0.1179214
[5 empty] | 0.02197661 | 0.1185248 |  |  | 0.02248536 | 0.1185503 | 0.05092904 | 0.1158681 | 0.07098239 | 0.1186448
[5 empty] | 0.02396034 | 0.1192475 |  |  | 0.02247536 | 0.1192731 | 0.05083619 | 0.1165746 | 0.07000487 | 0.1193683
[5 empty] | 0.02294451 | 0.1199703 |  |  | 0.02215799 | 0.119996 | 0.05104467 | 0.1172811 | 0.06963195 | 0.1200917
[5 empty] | 0.0219291 | 0.120693 |  |  | 0.02193338 | 0.1207189 | 0.05075458 | 0.1179876 | 0.06956377 | 0.1208152
[5 empty] | 0.02291412 | 0.1214157 |  |  | 0.0217017 | 0.1214417 | 0.05066603 | 0.1186941 | 0.06910048 | 0.1215386
[5 empty] | 0.02389957 | 0.1221384 |  |  | 0.02156307 | 0.1221646 | 0.05067913 | 0.1194006 | 0.06834223 | 0.1222621
[5 empty] | 0.02288546 | 0.1228611 |  |  | 0.02131766 | 0.1228875 | 0.05109398 | 0.1201071 | 0.06838918 | 0.1229855
[5 empty] | 0.02287178 | 0.1235838 |  |  | 0.0210656 | 0.1236103 | 0.05131069 | 0.1208137 | 0.06794146 | 0.1237089
[5 empty] | 0.02385855 | 0.1243065 |  |  | 0.02080705 | 0.1243332 | 0.05102938 | 0.1215202 | 0.06689923 | 0.1244324
[5 empty] | 0.02384576 | 0.1250292 |  |  | 0.02044214 | 0.1250561 | 0.05115014 | 0.1222267 | 0.06706263 | 0.1251558
[5 empty] | 0.02183342 | 0.125752 |  |  | 0.02017102 | 0.125779 | 0.05097308 | 0.1229332 | 0.06583182 | 0.1258793
[5 empty] | 0.02282153 | 0.1264747 |  |  | 0.01979385 | 0.1265018 | 0.05139831 | 0.1236397 | 0.06610694 | 0.1266027
[5 empty] | 0.0228101 | 0.1271974 |  |  | 0.01951076 | 0.1272247 | 0.05082595 | 0.1243462 | 0.06498813 | 0.1273262
[5 empty] | 0.02179911 | 0.1279201 |  |  | 0.01942191 | 0.1279476 | 0.05145609 | 0.1250527 | 0.06517556 | 0.1280496
[5 empty] | 0.02378859 | 0.1286428 |  |  | 0.01902743 | 0.1286704 | 0.05088884 | 0.1257592 | 0.06476936 | 0.128773
[5 empty] | 0.02377852 | 0.1293655 |  |  | 0.01882748 | 0.1293933 | 0.05092432 | 0.1264658 | 0.06446969 | 0.1294965
[5 empty] | 0.02176892 | 0.1300882 |  |  | 0.0185222 | 0.1301162 | 0.05146262 | 0.1271723 | 0.06407669 | 0.1302199
[5 empty] | 0.02375979 | 0.1308109 |  |  | 0.01811174 | 0.130839 | 0.05110386 | 0.1278788 | 0.06349051 | 0.1309434
[5 empty] | 0.02175112 | 0.1315337 |  |  | 0.01789624 | 0.1315619 | 0.05164814 | 0.1285853 | 0.0629113 | 0.1316668
[5 empty] | 0.02374293 | 0.1322564 |  |  | 0.01737585 | 0.1322848 | 0.05159558 | 0.1292918 | 0.06303921 | 0.1323903
[5 empty] | 0.02373521 | 0.1329791 |  |  | 0.01725072 | 0.1330076 | 0.05134627 | 0.1299983 | 0.06187439 | 0.1331137
[5 empty] | 0.02172797 | 0.1337018 |  |  | 0.01672099 | 0.1337305 | 0.05120032 | 0.1307048 | 0.06171699 | 0.1338372
[5 empty] | 0.02372122 | 0.1344245 |  |  | 0.01638681 | 0.1344534 | 0.05125785 | 0.1314113 | 0.06136714 | 0.1345606
[5 empty] | 0.02271494 | 0.1351472 |  |  | 0.01604832 | 0.1351762 | 0.05171896 | 0.1321179 | 0.06132501 | 0.135284
[5 empty] | 0.02270915 | 0.1358699 |  |  | 0.01570567 | 0.1358991 | 0.05138376 | 0.1328244 | 0.06069074 | 0.1360075
[5 empty] | 0.02170385 | 0.1365926 |  |  | 0.01545901 | 0.136622 | 0.05205235 | 0.1335309 | 0.06076448 | 0.1367309
[5 empty] | 0.02169904 | 0.1373154 |  |  | 0.01510848 | 0.1373448 | 0.05172484 | 0.1342374 | 0.06024637 | 0.1374544
[5 empty] | 0.02269472 | 0.1380381 |  |  | 0.01485423 | 0.1380677 | 0.05170135 | 0.1349439 | 0.05973657 | 0.1381778
[5 empty] | 0.0236909 | 0.1387608 |  |  | 0.01449641 | 0.1387906 | 0.05208197 | 0.1356504 | 0.05923522 | 0.1389013
[5 empty] | 0.02268759 | 0.1394835 |  |  | 0.01403516 | 0.1395134 | 0.05176681 | 0.1363569 | 0.05934248 | 0.1396247
[5 empty] | 0.02368477 | 0.1402062 |  |  | 0.01377062 | 0.1402363 | 0.05225599 | 0.1370634 | 0.05905848 | 0.1403482
[5 empty] | 0.02268246 | 0.1409289 |  |  | 0.01330295 | 0.1409592 | 0.05194961 | 0.13777 | 0.05858339 | 0.1410716
[5 empty] | 0.02168066 | 0.1416516 |  |  | 0.01283229 | 0.141682 | 0.05264777 | 0.1384765 | 0.05821734 | 0.141795
[5 empty] | 0.02367937 | 0.1423743 |  |  | 0.01255879 | 0.1424049 | 0.05235059 | 0.139183 | 0.05866049 | 0.1425185
[5 empty] | 0.02367859 | 0.1430971 |  |  | 0.01228259 | 0.1431278 | 0.05285816 | 0.1398895 | 0.05841298 | 0.1432419
[5 empty] | 0.02167834 | 0.1438198 |  |  | 0.01180383 | 0.1438506 | 0.05247061 | 0.140596 | 0.05727497 | 0.1439654