## 1
Общество с ограниченной ответственностью "Инженерная геология" (ООО "ИнжГео") | [11 empty] | Общество с ограниченной ответственностью "Инженерная геология" (ООО "ИнжГео")
Юр. адрес: 117279, г. Москва, ул. Миклухо-Маклая, 36 а, этаж 5, пом. XXIII к. 76-84 | [11 empty] | Юр. адрес: 117279, г. Москва, ул. Миклухо-Маклая, 36 а, этаж 5, пом. XXIII к. 76-84 | [8 empty] | нагр |  |  | X0 | Y0 | R |  | нагр |  |  |  | X0 | Y0 | R | нагр |  |  |  | X0 | Y0 | R |  | нагр |  |  |  | X0 | Y0 | R
Телефон/факс +7 (495) 132-30-00, Адрес электронной почты inbox@inj-geo.ru | [11 empty] | Телефон/факс +7 (495) 132-30-00, Адрес электронной почты inbox@inj-geo.ru | [12 empty] | 0 | [7 empty] | 0 | [6 empty] | 0 | [7 empty] | 0
[21 empty] | девиатор | [6 empty] | девиатор | [6 empty] | девиатор | [7 empty] | девиатор
Испытательная лаборатория ООО «ИнжГео» | [11 empty] | Испытательная лаборатория ООО «ИнжГео» | [8 empty] | x0 | Угол | X | Y |  |  |  | x0 |  | Угол | X | Y |  |  | x0 |  | Угол | X | Y |  |  |  | x0 |  | Угол | X | Y
Адрес места осуществления деятельности лаборатории: г. Москва, просп. Вернадского, д. 51, стр. 1 | [11 empty] | Адрес места осуществления деятельности лаборатории: г. Москва, просп. Вернадского, д. 51, стр. 1 | [9 empty] | 0 | [7 empty] | 0 | [6 empty] | 0 | [7 empty] | 0
Телефон +7(910)4557682, E-mail: slg85@mail.ru | [11 empty] | Телефон +7(910)4557682, E-mail: slg85@mail.ru | [9 empty] | 5 | [7 empty] | 5 | [6 empty] | 5 | [7 empty] | 5
[22 empty] | 10 | [7 empty] | 10 | [6 empty] | 10 | [7 empty] | 10
[12 empty] | Протокол испытаний № 13-63/150 от 28-03-2023 | [9 empty] | 15 | [7 empty] | 15 | [6 empty] | 15 | [7 empty] | 15
[22 empty] | 20 | [7 empty] | 20 | [6 empty] | 20 | [7 empty] | 20
[12 empty] | Наименование и адрес заказчика: Переход трубопровода через р. Енисей | [9 empty] | 25 | [7 empty] | 25 | [6 empty] | 25 | [7 empty] | 25
[12 empty] | Наименование объекта: ООО Регионстрой | [9 empty] | 30 | [7 empty] | 30 | [6 empty] | 30 | [7 empty] | 30
Наименование используемого метода/методики: ГОСТ 12248.4-2020 | [11 empty] | Наименование используемого метода/методики: ГОСТ 12248.3-2020 | [9 empty] | 35 | [7 empty] | 35 | [6 empty] | 35 | [7 empty] | 35
Условия проведения испытания: температура окружающей среды (18 - 25)0С, влажность воздуха (40 - 75)% | [11 empty] | Условия проведения испытания: температура окружающей среды (18 - 25)0С, влажность воздуха (40 - 75)% | [9 empty] | 40 | [7 empty] | 40 | [6 empty] | 40 | [7 empty] | 40
[12 empty] | Дата получение объекта подлежащего испытаниям: 01-03-2023 | [9 empty] | 45 | [7 empty] | 45 | [6 empty] | 45 | [7 empty] | 45
[12 empty] | Дата испытания: 25.10.2022-19.11.2150 | [9 empty] | 50 | [7 empty] | 50 | [6 empty] | 50 | [7 empty] | 50
[22 empty] | 55 | [7 empty] | 55 | [6 empty] | 55 | [7 empty] | 55
Испытание грунтов методом трехосного сжатия | [11 empty] | Испытание грунтов методом трехосного сжатия | [9 empty] | 60 | [7 empty] | 60 | [6 empty] | 60 | [7 empty] | 60
[22 empty] | 65 | [7 empty] | 65 | [6 empty] | 65 | [7 empty] | 65
Лабораторный номер: | [6 empty] | We, д.е. = |  |  |  |  | Лабораторный номер: |  | 1185 |  |  |  | We, д.е. = | 0.666008349 |  |  | 70 | [7 empty] | 70 | [6 empty] | 70 | [7 empty] | 70
Номер скважины: | [6 empty] | ρ, г/см3 = |  |  |  |  | Номер скважины: |  | BH-076 |  |  |  | ρ, г/см3 = | 1.52 |  |  | 75 | [7 empty] | 75 | [6 empty] | 75 | [7 empty] | 75
Глубина отбора, м: | [6 empty] | ρs, г/см3 = |  |  |  |  | Глубина отбора, м: |  | 0.4 |  |  |  | ρs, г/см3 = | 2.72 |  |  | 80 | [7 empty] | 80 | [6 empty] | 80 | [7 empty] | 80
Наименование грунта: | [6 empty] | e, д.е. = |  |  |  |  | Наименование грунта: |  | Суглинок, после оттаивания текучий, тяжелый песчанистый |  |  |  | e, д.е. = | 1.981278 |  |  | 85 | [7 empty] | 85 | [6 empty] | 85 | [7 empty] | 85
Схема проведения опыта: | [6 empty] | IL, д.е. = |  |  |  |  | Схема проведения опыта: |  | КД |  |  |  | IL, д.е. = | 3.183 |  |  | 90 | [7 empty] | 90 | [6 empty] | 90 | [7 empty] | 90
[22 empty] | 95 | [7 empty] | 95 | [6 empty] | 95 | [7 empty] | 95
[22 empty] | 100 | [7 empty] | 100 | [6 empty] | 100 | [7 empty] | 100
Результаты испытаний | [11 empty] | Результаты испытаний | [9 empty] | 105 | [7 empty] | 105 | [6 empty] | 105 | [7 empty] | 105
[22 empty] | 110 | [7 empty] | 110 | [6 empty] | 110 | [7 empty] | 110
[22 empty] | 115 | [7 empty] | 115 | [6 empty] | 115 | [7 empty] | 115
[22 empty] | 120 | [7 empty] | 120 | [6 empty] | 120 | [7 empty] | 120
[22 empty] | 125 | [7 empty] | 125 | [6 empty] | 125 | [7 empty] | 125
[22 empty] | 130 | [7 empty] | 130 | [6 empty] | 130 | [7 empty] | 130
[22 empty] | 135 | [7 empty] | 135 | [6 empty] | 135 | [7 empty] | 135
[22 empty] | 140 | [7 empty] | 140 | [6 empty] | 140 | [7 empty] | 140
[22 empty] | 145 | [7 empty] | 145 | [6 empty] | 145 | [7 empty] | 145
[22 empty] | 150 | [7 empty] | 150 | [6 empty] | 150 | [7 empty] | 150
[22 empty] | 155 | [7 empty] | 155 | [6 empty] | 155 | [7 empty] | 155
[22 empty] | 160 | [7 empty] | 160 | [6 empty] | 160 | [7 empty] | 160
[22 empty] | 165 | [7 empty] | 165 | [6 empty] | 165 | [7 empty] | 165
[22 empty] | 170 | [7 empty] | 170 | [6 empty] | 170 | [7 empty] | 170
[22 empty] | 175 | [7 empty] | 175 | [6 empty] | 175 | [7 empty] | 175
[22 empty] | 180 | [7 empty] | 180 | [6 empty] | 180 | [7 empty] | 180
[13 empty] | Давление в камере, Мпа σ3 | Вертикальная нагрузка, Мпа σ1 | Поровое давление, Мпа u
| K0, д.е. | 0.8263518 |  |  |  |  | Коэфф. Точки | [5 empty] | 1 | 1.491782 | [5 empty] | 1 | [6 empty] | σ3,кПа | σ1,кПа | u, кПа |  |  |  | 4
| q_zg, МПа | 0.8263518 | [10 empty] | 1.1 | 1.63381 | [27 empty] | δ3, Мпа | δ1-δ3, МПа | δ1, МПа | δ1, КПа
|  |  | Модуль деформации, МПа: | [9 empty] | 1.2 | 1.775837 | [21 empty] | С, МПа:
|  |  | Е0= |  | Точки модуля (полное напр.), МПа |  |  |  | 0.8263518 | 1.322163 | [25 empty] | φ, град:
|  |  | E50 = |  | qf (полное напр.), МПа |  |  |  | 1.223115 | [26 empty] | E, Мпа
|  |  | Коэф. Поперечной деформации, ϑ = | [9 empty] | Эффективные значения угла внутреннего трения и удельного сцепления ϕ', С' | [13 empty] | x | 0
[13 empty] | ϕ', град. = | 10 | [12 empty] | y |  |  |  | С, кПа | φ,°
[13 empty] | С', МПа = | 0.03
| Исполнитель: | [6 empty] | Морозов Д.С. |  |  |  |  | Исполнитель: |  |  |  |  | Морозов Д.С.
| Начальник исп. лаборатории: | [6 empty] | Семиколенова Л.Г. |  |  |  |  | Начальник исп. лаборатории: |  |  |  |  | Семиколенова Л.Г.
Лист 1 , всего листов 2 | [11 empty] | Лист 2 , всего листов 2
Частичное воспроизведение протокола испытаний без письменного разрешения ООО «ИнжГео» ЗАПРЕЩАЕТСЯ | [11 empty] | Частичное воспроизведение протокола испытаний без письменного разрешения ООО «ИнжГео» ЗАПРЕЩАЕТСЯ
[5 empty] | второй график |  | первый график | [9 empty] | К Пуассона
dev50 | epsE50 | ind | devE0 | epsE0 | dev | eps | sigma |  | dev1 | eps1 | dev2 | eps2 | dev3 | eps3 |  | Глины
0.223115 | 0.00675599 |  |  |  | 0 | 0 |  |  | 0 | 0 | 0 | 0 | 0 | 0 |  | < 0 | 0,20-0,30
ind |  |  |  |  | 0.03931916 | 0.0007451568 |  |  | 0.046 | 0.0008357364 | 0.06096185 | 0.0007452721 | 0.073 | 0.001094288 |  | 0-0,25 | 0,30-0,38
2 |  |  |  |  | 0.0892497 | 0.001490314 |  |  | 0.07140299 | 0.00149417 | 0.1189058 | 0.001490544 | 0.09249348 | 0.001492653 |  | 0,25< | 0,38-0,45
E0 |  |  |  |  | 0.1239528 | 0.002251997 |  |  | 0.09983129 | 0.002241255 | 0.1692622 | 0.002235816 | 0.1253414 | 0.00223898 |  | Суглинки | 0,35-0,37
epsE0 | devE0 |  |  |  | 0.1245521 | 0.002980627 |  |  | 0.1291422 | 0.00298834 | 0.212 | 0.003242133 | 0.1593194 | 0.002985306 |  | Пески и супеси | 0,30-0,35
0.002251997 | 0.1239528 |  |  |  | 0.1267706 | 0.003725784 |  |  | 0.1527451 | 0.003735425 | 0.2223859 | 0.00372636 | 0.1883033 | 0.003731633
[5 empty] | 0.1432673 | 0.004470941 |  |  | 0.1742493 | 0.00448251 | 0.2318148 | 0.004471632 | 0.2154696 | 0.004477959
График E50 |  | График E |  |  | 0.1672476 | 0.005216097 |  |  | 0.1965641 | 0.005229596 | 0.2445662 | 0.005216904 | 0.2391942 | 0.005224286
eps | q | sigma |  |  | 0.1769173 | 0.005961254 |  |  | 0.2149989 | 0.005976681 | 0.2570185 | 0.005962176 | 0.2585534 | 0.005970612
Горизонтальная линия E50 |  | Касательная |  |  | 0.223115 | 0.00675599 |  |  | 0.231463 | 0.006723766 | 0.2669048 | 0.006802994 | 0.2762232 | 0.006716939
0 |  | a | b |  | 0.2058912 | 0.007451568 |  |  | 0.2458909 | 0.007445652 | 0.2748435 | 0.007452721 | 0.2879186 | 0.007193285
|  |  | 0 |  | 0.2031798 | 0.008196725 |  |  | 0.2538366 | 0.008217936 | 0.2794228 | 0.008197993 | 0.3050697 | 0.008209592
Вертикальная линия E50 |  | p1 и p2 |  |  | 0.2503455 | 0.008941881 |  |  | 0.2682229 | 0.008965021 | 0.2910648 | 0.008943265 | 0.3143989 | 0.008955919
| 0 | 0 |  |  | 0.2423819 | 0.009687038 |  |  | 0.2753208 | 0.009712106 | 0.3006537 | 0.009688537 | 0.3290018 | 0.009702245
[5 empty] | 0.2312828 | 0.01043219 |  |  | 0.2883248 | 0.01045919 | 0.3082735 | 0.01043381 | 0.3399724 | 0.01044857
Касательная линия E50 |  |  |  |  | 0.2560421 | 0.01117735 |  |  | 0.2968294 | 0.01120628 | 0.3171083 | 0.01117908 | 0.3538046 | 0.0111949
0 | 0 | Горизонтальная 1 |  |  | 0.2736535 | 0.01192251 |  |  | 0.3094289 | 0.01195336 | 0.3273422 | 0.01192435 | 0.3632925 | 0.01194122
[5 empty] | 0.2841109 | 0.01266767 |  |  | 0.3176178 | 0.01270045 | 0.3352593 | 0.01266962 | 0.3721302 | 0.01268755
Горизонтальная линия qкр |  |  |  |  | 0.2944079 | 0.01341282 |  |  | 0.3254906 | 0.01344753 | 0.3474435 | 0.0134149 | 0.3837116 | 0.01343388
Горизонтальная линия q |  | Горизонтальная 2 |  |  | 0.2875385 | 0.01415798 |  |  | 0.3350418 | 0.01419462 | 0.3537791 | 0.01416017 | 0.3982308 | 0.0141802
0 |  | 0 |  |  | 0.3164963 | 0.01490314 |  |  | 0.3449657 | 0.0149417 | 0.36245 | 0.01490544 | 0.4054818 | 0.01492653
[5 empty] | 0.3182752 | 0.01564829 |  |  | 0.3542568 | 0.01568879 | 0.3724403 | 0.01565071 | 0.4188586 | 0.01567286
Вертикальная линия q |  |  |  |  | 0.333869 | 0.01639345 |  |  | 0.3654097 | 0.01643587 | 0.3848342 | 0.01639599 | 0.4273553 | 0.01641918
| 0 |  |  |  | 0.3022714 | 0.01713861 |  |  | 0.3695186 | 0.01718296 | 0.3934156 | 0.01714126 | 0.4357659 | 0.01716551
[5 empty] | 0.3294762 | 0.01788376 |  |  | 0.3810782 | 0.01793004 | 0.4016687 | 0.01788653 | 0.4453843 | 0.01791184
[5 empty] | 0.3434773 | 0.01862892 |  |  | 0.3868828 | 0.01867713 | 0.4100776 | 0.0186318 | 0.4580047 | 0.01865816
[5 empty] | 0.3352684 | 0.01937408 |  |  | 0.3958269 | 0.01942421 | 0.4155262 | 0.01937707 | 0.463921 | 0.01940449
[5 empty] | 0.3378433 | 0.02011923 |  |  | 0.4049049 | 0.0201713 | 0.4233987 | 0.02012235 | 0.4714273 | 0.02015082
[5 empty] | 0.3681958 | 0.02086439 |  |  | 0.4123114 | 0.02091838 | 0.4337792 | 0.02086762 | 0.4798176 | 0.02089714
[5 empty] | 0.3613197 | 0.02160955 |  |  | 0.4194407 | 0.02166547 | 0.4421517 | 0.02161289 | 0.4889859 | 0.02164347
[5 empty] | 0.3762088 | 0.0223547 |  |  | 0.4218872 | 0.02241255 | 0.4521003 | 0.02235816 | 0.4978263 | 0.0223898
[5 empty] | 0.3728568 | 0.02309986 |  |  | 0.4326456 | 0.02315964 | 0.4596091 | 0.02310343 | 0.5070328 | 0.02313612
[5 empty] | 0.3732576 | 0.02384502 |  |  | 0.4343101 | 0.02390672 | 0.4615621 | 0.02384871 | 0.5138993 | 0.02388245
[5 empty] | 0.4024049 | 0.02459017 |  |  | 0.4434753 | 0.02465381 | 0.4711435 | 0.02459398 | 0.5183199 | 0.02462878
[5 empty] | 0.3702926 | 0.02533533 |  |  | 0.4456357 | 0.02540089 | 0.4770372 | 0.02533925 | 0.5276887 | 0.0253751
[5 empty] | 0.4129144 | 0.02608049 |  |  | 0.4508855 | 0.02614798 | 0.4839274 | 0.02608452 | 0.5333997 | 0.02612143
[5 empty] | 0.3832641 | 0.02682564 |  |  | 0.4577194 | 0.02689506 | 0.4880982 | 0.02682979 | 0.5346468 | 0.02686776
[5 empty] | 0.4133354 | 0.0275708 |  |  | 0.4637318 | 0.02764215 | 0.4929335 | 0.02757507 | 0.5435242 | 0.02761408
[5 empty] | 0.4071223 | 0.02831596 |  |  | 0.4673171 | 0.02838923 | 0.5032176 | 0.02832034 | 0.5484258 | 0.02836041
[5 empty] | 0.4206184 | 0.02906111 |  |  | 0.4723697 | 0.02913632 | 0.5043344 | 0.02906561 | 0.5522457 | 0.02910674
[5 empty] | 0.4138176 | 0.02980627 |  |  | 0.4717842 | 0.0298834 | 0.512668 | 0.02981088 | 0.5573778 | 0.02985306
[5 empty] | 0.4037137 | 0.03055143 |  |  | 0.4745549 | 0.03063049 | 0.5119025 | 0.03055615 | 0.5606163 | 0.03059939
[5 empty] | 0.4223004 | 0.03129658 |  |  | 0.4785764 | 0.03137757 | 0.5160221 | 0.03130143 | 0.5642551 | 0.03134572
[5 empty] | 0.4345715 | 0.03204174 |  |  | 0.4816431 | 0.03212466 | 0.5187106 | 0.0320467 | 0.5661883 | 0.03209204
[5 empty] | 0.4355208 | 0.0327869 |  |  | 0.4846493 | 0.03287174 | 0.5267523 | 0.03279197 | 0.5693098 | 0.03283837
[5 empty] | 0.4331422 | 0.03353206 |  |  | 0.4863897 | 0.03361883 | 0.5278313 | 0.03353724 | 0.5720138 | 0.03358469
[5 empty] | 0.4364293 | 0.03427721 |  |  | 0.4868586 | 0.03436591 | 0.5297314 | 0.03428251 | 0.5681942 | 0.03433102
[5 empty] | 0.432376 | 0.03502237 |  |  | 0.4872505 | 0.035113 | 0.5306369 | 0.03502779 | 0.5708451 | 0.03507735
[5 empty] | 0.44623 | 0.03576753 |  |  | 0.4917818 | 0.03586008 | 0.5338095 | 0.03577306 | 0.5758372 | 0.03582367
[5 empty] | 0.4112234 | 0.03651268 |  |  | 0.491181 | 0.03660717 | 0.5299003 | 0.03651833 | 0.5735342 | 0.03657
[5 empty] | 0.4400942 | 0.03725784 |  |  | 0.4910708 | 0.03735425 | 0.533232 | 0.0372636 | 0.5755114 | 0.03731633
[5 empty] | 0.438561 | 0.038003 |  |  | 0.4905919 | 0.03810134 | 0.5296437 | 0.03800887 | 0.5734289 | 0.03806265
[5 empty] | 0.4096409 | 0.03874815 |  |  | 0.4860653 | 0.03884842 | 0.5271589 | 0.03875415 | 0.5718112 | 0.03880898
[5 empty] | 0.435352 | 0.03949331 |  |  | 0.4841122 | 0.03959551 | 0.5277011 | 0.03949942 | 0.5691835 | 0.03955531
[5 empty] | 0.4207127 | 0.04023847 |  |  | 0.4813537 | 0.04034259 | 0.5274936 | 0.04024469 | 0.5645711 | 0.04030163
[5 empty] | 0.4017413 | 0.04098362 |  |  | 0.482511 | 0.04108968 | 0.5253599 | 0.04098996 | 0.5618993 | 0.04104796
[5 empty] | 0.4044559 | 0.04172878 |  |  | 0.4811052 | 0.04183676 | 0.5223234 | 0.04173524 | 0.5585933 | 0.04179429
[5 empty] | 0.4308749 | 0.04247394 |  |  | 0.4749575 | 0.04258385 | 0.5175076 | 0.04248051 | 0.5584783 | 0.04254061
[5 empty] | 0.4260164 | 0.04321909 |  |  | 0.472889 | 0.04333093 | 0.5140358 | 0.04322578 | 0.5552797 | 0.04328694
[5 empty] | 0.4048988 | 0.04396425 |  |  | 0.4681209 | 0.04407802 | 0.5094316 | 0.04397105 | 0.5491228 | 0.04403327
[5 empty] | 0.3905402 | 0.04470941 |  |  | 0.4649744 | 0.0448251 | 0.5019183 | 0.04471632 | 0.5427326 | 0.04477959
[5 empty] | 0.411959 | 0.04545456 |  |  | 0.4616706 | 0.04557219 | 0.4986193 | 0.0454616 | 0.5377346 | 0.04552592
[5 empty] | 0.3751734 | 0.04619972 |  |  | 0.4574306 | 0.04631927 | 0.4960581 | 0.04620687 | 0.535754 | 0.04627225
[5 empty] | 0.4112017 | 0.04694488 |  |  | 0.4515757 | 0.04706636 | 0.4908581 | 0.04695214 | 0.5253161 | 0.04701857
[5 empty] | 0.401062 | 0.04769003 |  |  | 0.4483269 | 0.04781344 | 0.4851427 | 0.04769741 | 0.521446 | 0.0477649
[5 empty] | 0.3757727 | 0.04843519 |  |  | 0.4411055 | 0.04856053 | 0.4807354 | 0.04844268 | 0.5150692 | 0.04851123
[5 empty] | 0.401352 | 0.04918035 |  |  | 0.4339326 | 0.04930761 | 0.4735595 | 0.04918796 | 0.5103108 | 0.04925755
[5 empty] | 0.3598182 | 0.0499255 |  |  | 0.4329293 | 0.0500547 | 0.4659386 | 0.04993323 | 0.5018961 | 0.05000388
[5 empty] | 0.3831895 | 0.05067066 |  |  | 0.4251168 | 0.05080179 | 0.459196 | 0.0506785 | 0.4951503 | 0.05075021
[5 empty] | 0.3684841 | 0.05141582 |  |  | 0.4195162 | 0.05154887 | 0.4558552 | 0.05142377 | 0.4926988 | 0.05149653
[5 empty] | 0.3387203 | 0.05216097 |  |  | 0.4149488 | 0.05229596 | 0.4500395 | 0.05216904 | 0.4819668 | 0.05224286
[5 empty] | 0.3479165 | 0.05290613 |  |  | 0.4098356 | 0.05304304 | 0.4423725 | 0.05291432 | 0.4762796 | 0.05298918
[5 empty] | 0.3530907 | 0.05365129 |  |  | 0.4010979 | 0.05379013 | 0.4366775 | 0.05365959 | 0.4724623 | 0.05373551
[5 empty] | 0.3312614 | 0.05439645 |  |  | 0.3994567 | 0.05453721 | 0.429678 | 0.05440486 | 0.4652403 | 0.05448184
[5 empty] | 0.3194466 | 0.0551416 |  |  | 0.3914333 | 0.0552843 | 0.4272973 | 0.05515013 | 0.4571389 | 0.05522816
[5 empty] | 0.3546648 | 0.05588676 |  |  | 0.3859488 | 0.05603138 | 0.418659 | 0.0558954 | 0.4519833 | 0.05597449
[5 empty] | 0.316934 | 0.05663192 |  |  | 0.3814243 | 0.05677847 | 0.4137864 | 0.05664068 | 0.4419988 | 0.05672082
[5 empty] | 0.3432727 | 0.05737707 |  |  | 0.374081 | 0.05752555 | 0.405103 | 0.05738595 | 0.4369105 | 0.05746714
[5 empty] | 0.300699 | 0.05812223 |  |  | 0.37254 | 0.05827264 | 0.3998322 | 0.05813122 | 0.4290439 | 0.05821347
[5 empty] | 0.3332312 | 0.05886739 |  |  | 0.3647226 | 0.05901972 | 0.3953974 | 0.05887649 | 0.4229242 | 0.0589598
[5 empty] | 0.3038876 | 0.05961254 |  |  | 0.3611499 | 0.05976681 | 0.3902221 | 0.05962176 | 0.4188765 | 0.05970612
[5 empty] | 0.3046863 | 0.0603577 |  |  | 0.3561429 | 0.06051389 | 0.3848296 | 0.06036704 | 0.4126262 | 0.06045245
[5 empty] | 0.2986457 | 0.06110286 |  |  | 0.348223 | 0.06126098 | 0.3768434 | 0.06111231 | 0.4101986 | 0.06119878
[5 empty] | 0.2817841 | 0.06184801 |  |  | 0.3433112 | 0.06200806 | 0.372387 | 0.06185758 | 0.4030189 | 0.0619451
[5 empty] | 0.2921195 | 0.06259317 |  |  | 0.3397287 | 0.06275515 | 0.3709837 | 0.06260285 | 0.3967123 | 0.06269143
[5 empty] | 0.2846704 | 0.06333833 |  |  | 0.3398966 | 0.06350223 | 0.363057 | 0.06334812 | 0.3941042 | 0.06343776
[5 empty] | 0.271455 | 0.06408348 |  |  | 0.3327361 | 0.06424932 | 0.3629303 | 0.0640934 | 0.3882198 | 0.06418408
[5 empty] | 0.3034915 | 0.06482864 |  |  | 0.3310684 | 0.0649964 | 0.3573271 | 0.06483867 | 0.3859843 | 0.06493041
[5 empty] | 0.2857606 | 0.0655738 |  |  | 0.3286714 | 0.06574349 | 0.3523217 | 0.06558394 | 0.3787746 | 0.06567674
[5 empty] | 0.2850277 | 0.06631895 |  |  | 0.3255717 | 0.06649057 | 0.3520129 | 0.06632921 | 0.3769654 | 0.06642306
[5 empty] | 0.2632533 | 0.06706411 |  |  | 0.319323 | 0.06723766 | 0.3446509 | 0.06707449 | 0.3724979 | 0.06716939
[5 empty] | 0.2944429 | 0.06780927 |  |  | 0.3159316 | 0.06798474 | 0.3420427 | 0.06781976 | 0.3653795 | 0.06791572
[5 empty] | 0.2916018 | 0.06855442 |  |  | 0.3130038 | 0.06873183 | 0.338995 | 0.06856503 | 0.3669178 | 0.06866204
[5 empty] | 0.2667354 | 0.06929958 |  |  | 0.312346 | 0.06947891 | 0.3331148 | 0.0693103 | 0.3631204 | 0.06940837
[5 empty] | 0.2688491 | 0.07004474 |  |  | 0.3055644 | 0.070226 | 0.3312091 | 0.07005557 | 0.3583948 | 0.0701547
[5 empty] | 0.2789482 | 0.07078989 |  |  | 0.3061654 | 0.07097308 | 0.3253847 | 0.07080085 | 0.3536484 | 0.07090102
[5 empty] | 0.2410382 | 0.07153505 |  |  | 0.2988553 | 0.07172017 | 0.3257486 | 0.07154612 | 0.3476889 | 0.07164735
[5 empty] | 0.2641244 | 0.07228021 |  |  | 0.2988405 | 0.07246725 | 0.3217077 | 0.07229139 | 0.3464237 | 0.07239368
[5 empty] | 0.2582122 | 0.07302536 |  |  | 0.2936273 | 0.07321434 | 0.3161688 | 0.07303666 | 0.3423603 | 0.07314
[5 empty] | 0.238307 | 0.07377052 |  |  | 0.290022 | 0.07396142 | 0.315539 | 0.07378193 | 0.3359064 | 0.07388633
[5 empty] | 0.2524142 | 0.07451568 |  |  | 0.288731 | 0.07470851 | 0.308025 | 0.07452721 | 0.3298694 | 0.07463265
[5 empty] | 0.2315392 | 0.07526083 |  |  | 0.2814605 | 0.07545559 | 0.3067339 | 0.07527248 | 0.3300569 | 0.07537898
[5 empty] | 0.2286873 | 0.07600599 |  |  | 0.2824169 | 0.07620268 | 0.3038725 | 0.07601775 | 0.3227763 | 0.07612531
[5 empty] | 0.2578639 | 0.07675115 |  |  | 0.2756065 | 0.07694976 | 0.2977478 | 0.07676302 | 0.3205353 | 0.07687163
[5 empty] | 0.2470744 | 0.07749631 |  |  | 0.2736358 | 0.07769685 | 0.2948666 | 0.07750829 | 0.3157413 | 0.07761796
[5 empty] | 0.2573243 | 0.07824146 |  |  | 0.2716109 | 0.07844393 | 0.2928359 | 0.07825357 | 0.3120018 | 0.07836429
[5 empty] | 0.2566188 | 0.07898662 |  |  | 0.2693382 | 0.07919102 | 0.2900626 | 0.07899884 | 0.3097245 | 0.07911061
[5 empty] | 0.2299634 | 0.07973178 |  |  | 0.2640241 | 0.0799381 | 0.2865536 | 0.07974411 | 0.3043168 | 0.07985694
[5 empty] | 0.2473634 | 0.08047693 |  |  | 0.2620748 | 0.08068519 | 0.2806158 | 0.08048938 | 0.3009862 | 0.08060327
[5 empty] | 0.2408242 | 0.08122209 |  |  | 0.2588968 | 0.08143227 | 0.2796561 | 0.08123465 | 0.2950403 | 0.08134959
[5 empty] | 0.2193513 | 0.08196725 |  |  | 0.2553963 | 0.08217936 | 0.2754815 | 0.08197993 | 0.2957866 | 0.08209592
[5 empty] | 0.19995 | 0.0827124 |  |  | 0.2546796 | 0.08292644 | 0.2711988 | 0.0827252 | 0.2881327 | 0.08284225
[5 empty] | 0.2066256 | 0.08345756 |  |  | 0.2507532 | 0.08367353 | 0.269915 | 0.08347047 | 0.286986 | 0.08358857
[5 empty] | 0.2223836 | 0.08420272 |  |  | 0.2449233 | 0.08442061 | 0.265037 | 0.08421574 | 0.2860541 | 0.0843349
[5 empty] | 0.2082294 | 0.08494787 |  |  | 0.2421962 | 0.0851677 | 0.2653716 | 0.08496101 | 0.2803445 | 0.08508123
[5 empty] | 0.2161683 | 0.08569303 |  |  | 0.2432783 | 0.08591478 | 0.2598259 | 0.08570629 | 0.2808647 | 0.08582755
[5 empty] | 0.1932057 | 0.08643819 |  |  | 0.2393759 | 0.08666187 | 0.2596067 | 0.08645156 | 0.2777224 | 0.08657388
[5 empty] | 0.193347 | 0.08718334 |  |  | 0.2369954 | 0.08740895 | 0.2577209 | 0.08719683 | 0.2754249 | 0.08732021
[5 empty] | 0.2285975 | 0.0879285 |  |  | 0.234943 | 0.08815604 | 0.2538754 | 0.0879421 | 0.2715798 | 0.08806653
[5 empty] | 0.1879628 | 0.08867366 |  |  | 0.2352251 | 0.08890312 | 0.2493772 | 0.08868737 | 0.2664947 | 0.08881286
[5 empty] | 0.1934481 | 0.08941881 |  |  | 0.2328481 | 0.08965021 | 0.2505332 | 0.08943265 | 0.2664771 | 0.08955919
[5 empty] | 0.2230588 | 0.09016397 |  |  | 0.2316182 | 0.09039729 | 0.2492502 | 0.09017792 | 0.2633345 | 0.09030551
[5 empty] | 0.2088004 | 0.09090913 |  |  | 0.2309418 | 0.09114438 | 0.2454353 | 0.09092319 | 0.2652744 | 0.09105184
[5 empty] | 0.1926781 | 0.09165428 |  |  | 0.2281252 | 0.09189146 | 0.2461952 | 0.09166846 | 0.2596044 | 0.09179817
[5 empty] | 0.2116974 | 0.09239944 |  |  | 0.2236747 | 0.09263855 | 0.244037 | 0.09241373 | 0.257332 | 0.09254449
[5 empty] | 0.2138637 | 0.0931446 |  |  | 0.2256967 | 0.09338563 | 0.2430675 | 0.09315901 | 0.2576647 | 0.09329082
[5 empty] | 0.1801824 | 0.09388975 |  |  | 0.2267975 | 0.09413272 | 0.2427936 | 0.09390428 | 0.25761 | 0.09403715
[5 empty] | 0.1926587 | 0.09463491 |  |  | 0.2234835 | 0.0948798 | 0.2377223 | 0.09464955 | 0.2575755 | 0.09478347
[5 empty] | 0.1872982 | 0.09538007 |  |  | 0.2257609 | 0.09562689 | 0.2390605 | 0.09539482 | 0.2555687 | 0.0955298
[5 empty] | 0.1921062 | 0.09612522 |  |  | 0.2207361 | 0.09637397 | 0.240715 | 0.0961401 | 0.2562972 | 0.09627612
[5 empty] | 0.193083 | 0.09687038 |  |  | 0.2248094 | 0.09712106 | 0.2389862 | 0.09688537 | 0.2577618 | 0.09702245
[5 empty] | 0.2091835 | 0.09761554 |  |  | 0.2223275 | 0.09786814 | 0.2400158 | 0.09763064 | 0.2543999 | 0.09776878
[5 empty] | 0.1853925 | 0.0983607 |  |  | 0.2209728 | 0.09861523 | 0.2413847 | 0.09837591 | 0.2589896 | 0.0985151
[5 empty] | 0.2007063 | 0.09910585 |  |  | 0.2234408 | 0.09936231 | 0.239788 | 0.09912118 | 0.2552256 | 0.09926143
[5 empty] | 0.1821208 | 0.09985101 |  |  | 0.226327 | 0.1001094 | 0.2402206 | 0.09986646 | 0.2576025 | 0.1000078
[5 empty] | 0.1866323 | 0.1005962 |  |  | 0.2242268 | 0.1008565 | 0.2395776 | 0.1006117 | 0.2560148 | 0.1007541
[5 empty] | 0.1932369 | 0.1013413 |  |  | 0.2263357 | 0.1016036 | 0.240754 | 0.101357 | 0.2589571 | 0.1015004
[5 empty] | 0.2209308 | 0.1020865 |  |  | 0.2242491 | 0.1023507 | 0.2416449 | 0.1021023 | 0.2571241 | 0.1022467
[5 empty] | 0.2147099 | 0.1028316 |  |  | 0.2267626 | 0.1030977 | 0.2468453 | 0.1028475 | 0.2633103 | 0.1029931
[5 empty] | 0.2235705 | 0.1035768 |  |  | 0.2262714 | 0.1038448 | 0.2428503 | 0.1035928 | 0.2618102 | 0.1037394
[5 empty] | 0.2025087 | 0.1043219 |  |  | 0.2306712 | 0.1045919 | 0.2484547 | 0.1043381 | 0.2614185 | 0.1044857
[5 empty] | 0.1975205 | 0.1050671 |  |  | 0.2320574 | 0.105339 | 0.2459538 | 0.1050834 | 0.2645298 | 0.105232
[5 empty] | 0.2136022 | 0.1058123 |  |  | 0.2319254 | 0.1060861 | 0.2488424 | 0.1058286 | 0.2638386 | 0.1059784
[5 empty] | 0.2267499 | 0.1065574 |  |  | 0.2309707 | 0.1068332 | 0.2516157 | 0.1065739 | 0.2663396 | 0.1067247
[5 empty] | 0.1979596 | 0.1073026 |  |  | 0.2365887 | 0.1075803 | 0.2500687 | 0.1073192 | 0.2669273 | 0.107471
[5 empty] | 0.2302276 | 0.1080477 |  |  | 0.236975 | 0.1083273 | 0.2525964 | 0.1080644 | 0.2730963 | 0.1082173
[5 empty] | 0.2185498 | 0.1087929 |  |  | 0.2359249 | 0.1090744 | 0.2540938 | 0.1088097 | 0.2749412 | 0.1089637
[5 empty] | 0.1889226 | 0.109538 |  |  | 0.240034 | 0.1098215 | 0.257056 | 0.109555 | 0.2762566 | 0.10971
[5 empty] | 0.2173419 | 0.1102832 |  |  | 0.2425976 | 0.1105686 | 0.2577779 | 0.1103003 | 0.279337 | 0.1104563
[5 empty] | 0.2198039 | 0.1110284 |  |  | 0.2404113 | 0.1113157 | 0.2627547 | 0.1110455 | 0.2790772 | 0.1112027
[5 empty] | 0.2373047 | 0.1117735 |  |  | 0.2433705 | 0.1120628 | 0.2653814 | 0.1117908 | 0.2795715 | 0.111949
[5 empty] | 0.2258405 | 0.1125187 |  |  | 0.2462707 | 0.1128098 | 0.2630529 | 0.1125361 | 0.2851147 | 0.1126953
[5 empty] | 0.2364073 | 0.1132638 |  |  | 0.2499073 | 0.1135569 | 0.2680643 | 0.1132814 | 0.2885013 | 0.1134416
[5 empty] | 0.1990014 | 0.114009 |  |  | 0.2489757 | 0.114304 | 0.2707107 | 0.1140266 | 0.289726 | 0.114188
[5 empty] | 0.2046187 | 0.1147541 |  |  | 0.2512716 | 0.1150511 | 0.273587 | 0.1147719 | 0.2898832 | 0.1149343
[5 empty] | 0.2342556 | 0.1154993 |  |  | 0.2540902 | 0.1157982 | 0.2724884 | 0.1155172 | 0.2939676 | 0.1156806
[5 empty] | 0.231908 | 0.1162445 |  |  | 0.2563271 | 0.1165453 | 0.2739098 | 0.1162624 | 0.2941737 | 0.1164269
[5 empty] | 0.2445721 | 0.1169896 |  |  | 0.2562777 | 0.1172924 | 0.2748462 | 0.1170077 | 0.2948962 | 0.1171733
[5 empty] | 0.227244 | 0.1177348 |  |  | 0.2585374 | 0.1180394 | 0.2820928 | 0.117753 | 0.3023297 | 0.1179196
[5 empty] | 0.2209198 | 0.1184799 |  |  | 0.2594019 | 0.1187865 | 0.2802445 | 0.1184983 | 0.2991687 | 0.1186659
[5 empty] | 0.2345958 | 0.1192251 |  |  | 0.2611664 | 0.1195336 | 0.2858963 | 0.1192435 | 0.3068078 | 0.1194122
[5 empty] | 0.2443043 | 0.1199702 |  |  | 0.2639691 | 0.1202807 | 0.2851902 | 0.1199888 | 0.3076915 | 0.1201586
[5 empty] | 0.2441209 | 0.1207154 |  |  | 0.2683985 | 0.1210278 | 0.2868233 | 0.1207341 | 0.3104255 | 0.1209049
[5 empty] | 0.2280484 | 0.1214606 |  |  | 0.270058 | 0.1217749 | 0.2933992 | 0.1214793 | 0.3103143 | 0.1216512
[5 empty] | 0.2440873 | 0.1222057 |  |  | 0.2717481 | 0.122522 | 0.2961186 | 0.1222246 | 0.3144584 | 0.1223976
[5 empty] | 0.2412381 | 0.1229509 |  |  | 0.2746694 | 0.123269 | 0.2963819 | 0.1229699 | 0.3148586 | 0.1231439
[5 empty] | 0.2585012 | 0.123696 |  |  | 0.2774224 | 0.1240161 | 0.2978897 | 0.1237152 | 0.3185154 | 0.1238902
[5 empty] | 0.2598771 | 0.1244412 |  |  | 0.2780076 | 0.1247632 | 0.3010427 | 0.1244604 | 0.3251296 | 0.1246365
[5 empty] | 0.2693663 | 0.1251863 |  |  | 0.2852257 | 0.1255103 | 0.3063413 | 0.1252057 | 0.3273019 | 0.1253829
[5 empty] | 0.2369692 | 0.1259315 |  |  | 0.2884771 | 0.1262574 | 0.3071861 | 0.125951 | 0.3283328 | 0.1261292
[5 empty] | 0.2436863 | 0.1266767 |  |  | 0.2888625 | 0.1270045 | 0.3111777 | 0.1266962 | 0.3375231 | 0.1268755
[5 empty] | 0.2585181 | 0.1274218 |  |  | 0.2941822 | 0.1277515 | 0.3155166 | 0.1274415 | 0.3376735 | 0.1276218
[5 empty] | 0.2784651 | 0.128167 |  |  | 0.298337 | 0.1284986 | 0.3194034 | 0.1281868 | 0.3434845 | 0.1283682
[5 empty] | 0.2705276 | 0.1289121 |  |  | 0.3011272 | 0.1292457 | 0.3236386 | 0.1289321 | 0.3489569 | 0.1291145
[5 empty] | 0.2607062 | 0.1296573 |  |  | 0.3058536 | 0.1299928 | 0.3261229 | 0.1296773 | 0.3495913 | 0.1298608
[5 empty] | 0.2830014 | 0.1304024 |  |  | 0.3069165 | 0.1307399 | 0.3308567 | 0.1304226 | 0.3566885 | 0.1306071
[5 empty] | 0.2574136 | 0.1311476 |  |  | 0.3125166 | 0.131487 | 0.3350407 | 0.1311679 | 0.3606489 | 0.1313535
[5 empty] | 0.2899432 | 0.1318928 |  |  | 0.3158544 | 0.1322341 | 0.3385754 | 0.1319132 | 0.3668735 | 0.1320998
[5 empty] | 0.2795908 | 0.1326379 |  |  | 0.3188305 | 0.1329811 | 0.3471613 | 0.1326584 | 0.3689627 | 0.1328461
[5 empty] | 0.2953568 | 0.1333831 |  |  | 0.3235453 | 0.1337282 | 0.352799 | 0.1334037 | 0.3770173 | 0.1335925
[5 empty] | 0.2712416 | 0.1341282 |  |  | 0.3278995 | 0.1344753 | 0.3567891 | 0.134149 | 0.3828379 | 0.1343388
[5 empty] | 0.312246 | 0.1348734 |  |  | 0.3329937 | 0.1352224 | 0.3588324 | 0.1348942 | 0.3875254 | 0.1350851
[5 empty] | 0.2795202 | 0.1356185 |  |  | 0.3389043 | 0.1359695 | 0.368025 | 0.1356395 | 0.3912873 | 0.1358314
[5 empty] | 0.3201853 | 0.1363637 |  |  | 0.3460731 | 0.1367166 | 0.3701179 | 0.1363848 | 0.3985954 | 0.1365778
[5 empty] | 0.3082243 | 0.1371088 |  |  | 0.3520802 | 0.1374637 | 0.3795896 | 0.1371301 | 0.4073262 | 0.1373241
[5 empty] | 0.3226203 | 0.137854 |  |  | 0.3553058 | 0.1382107 | 0.3853184 | 0.1378753 | 0.4124558 | 0.1380704
[5 empty] | 0.2963565 | 0.1385992 |  |  | 0.36313 | 0.1389578 | 0.3902826 | 0.1386206 | 0.4252608 | 0.1388167
[5 empty] | 0.3264158 | 0.1393443 |  |  | 0.369633 | 0.1397049 | 0.3996607 | 0.1393659 | 0.4335173 | 0.1395631
[5 empty] | 0.3467814 | 0.1400895 |  |  | 0.378795 | 0.140452 | 0.410431 | 0.1401111 | 0.4406018 | 0.1403094
[5 empty] | 0.3264364 | 0.1408346 |  |  | 0.3838961 | 0.1411991 | 0.4160718 | 0.1408564 | 0.4514906 | 0.1410557
[5 empty] | 0.3453638 | 0.1415798 |  |  | 0.3917165 | 0.1419462 | 0.4267616 | 0.1416017 | 0.45676 | 0.141802
[5 empty] | 0.3585466 | 0.1423249 |  |  | 0.4018364 | 0.1426932 | 0.4379787 | 0.142347 | 0.4691863 | 0.1425484
[5 empty] | 0.3419681 | 0.1430701 |  |  | 0.411836 | 0.1434403 | 0.4463014 | 0.1430922 | 0.478246 | 0.1432947
[5 empty] | 0.3536111 | 0.1438153 |  |  | 0.4199954 | 0.1441874 | 0.4545082 | 0.1438375 | 0.4893152 | 0.144041
[5 empty] | 0.367459 | 0.1445604 |  |  | 0.4284947 | 0.1449345 | 0.4631774 | 0.1445828 | 0.4994705 | 0.1447874
[5 empty] | 0.3934946 | 0.1453056 |  |  | 0.4387142 | 0.1456816 | 0.4734874 | 0.1453281 | 0.510088 | 0.1455337
[5 empty] | 0.3887011 | 0.1460507 |  |  | 0.4473339 | 0.1464287 | 0.4872165 | 0.1460733 | 0.5205442 | 0.14628
[5 empty] | 0.3970615 | 0.1467959 |  |  | 0.4572342 | 0.1471758 | 0.4987432 | 0.1468186 | 0.5353154 | 0.1470263
[5 empty] | 0.427559 | 0.147541 |  |  | 0.4698951 | 0.1479228 | 0.5098457 | 0.1475639 | 0.5497779 | 0.1477727
[5 empty] | 0.4361766 | 0.1482862 |  |  | 0.4780968 | 0.1486699 | 0.5198024 | 0.1483091 | 0.5589081 | 0.148519