## 1
Общество с ограниченной ответственностью "Инженерная геология" (ООО "ИнжГео") | [11 empty] | Общество с ограниченной ответственностью "Инженерная геология" (ООО "ИнжГео")
Юр. адрес: 117279, г. Москва, ул. Миклухо-Маклая, 36 а, этаж 5, пом. XXIII к. 76-84 | [11 empty] | Юр. адрес: 117279, г. Москва, ул. Миклухо-Маклая, 36 а, этаж 5, пом. XXIII к. 76-84 | [8 empty] | нагр |  |  | X0 | Y0 | R |  | нагр |  |  |  | X0 | Y0 | R | нагр |  |  |  | X0 | Y0 | R |  | нагр |  |  |  | X0 | Y0 | R
Телефон/факс +7 (495) 132-30-00, Адрес электронной почты inbox@inj-geo.ru | [11 empty] | Телефон/факс +7 (495) 132-30-00, Адрес электронной почты inbox@inj-geo.ru | [12 empty] | 0 | [7 empty] | 0 | [6 empty] | 0 | [7 empty] | 0
[21 empty] | девиатор | [6 empty] | девиатор | [6 empty] | девиатор | [7 empty] | девиатор
Испытательная лаборатория ООО «ИнжГео» | [11 empty] | Испытательная лаборатория ООО «ИнжГео» | [8 empty] | x0 | Угол | X | Y |  |  |  | x0 |  | Угол | X | Y |  |  | x0 |  | Угол | X | Y |  |  |  | x0 |  | Угол | X | Y
Адрес места осуществления деятельности лаборатории: г. Москва, просп. Вернадского, д. 51, стр. 1 | [11 empty] | Адрес места осуществления деятельности лаборатории: г. Москва, просп. Вернадского, д. 51, стр. 1 | [9 empty] | 0 | [7 empty] | 0 | [6 empty] | 0 | [7 empty] | 0
Телефон +7(910)4557682, E-mail: slg85@mail.ru | [11 empty] | Телефон +7(910)4557682, E-mail: slg85@mail.ru | [9 empty] | 5 | [7 empty] | 5 | [6 empty] | 5 | [7 empty] | 5
[22 empty] | 10 | [7 empty] | 10 | [6 empty] | 10 | [7 empty] | 10
[12 empty] | Протокол испытаний № 13-63/151 от 29-03-2023 | [9 empty] | 15 | [7 empty] | 15 | [6 empty] | 15 | [7 empty] | 15
[22 empty] | 20 | [7 empty] | 20 | [6 empty] | 20 | [7 empty] | 20
[12 empty] | Наименование и адрес заказчика: Переход трубопровода через р. Енисей | [9 empty] | 25 | [7 empty] | 25 | [6 empty] | 25 | [7 empty] | 25
[12 empty] | Наименование объекта: ООО Регионстрой | [9 empty] | 30 | [7 empty] | 30 | [6 empty] | 30 | [7 empty] | 30
Наименование используемого метода/методики: ГОСТ 12248.4-2020 | [11 empty] | Наименование используемого метода/методики: ГОСТ 12248.3-2020 | [9 empty] | 35 | [7 empty] | 35 | [6 empty] | 35 | [7 empty] | 35
Условия проведения испытания: температура окружающей среды (18 - 25)0С, влажность воздуха (40 - 75)% | [11 empty] | Условия проведения испытания: температура окружающей среды (18 - 25)0С, влажность воздуха (40 - 75)% | [9 empty] | 40 | [7 empty] | 40 | [6 empty] | 40 | [7 empty] | 40
[12 empty] | Дата получение объекта подлежащего испытаниям: 02-03-2023 | [9 empty] | 45 | [7 empty] | 45 | [6 empty] | 45 | [7 empty] | 45
[12 empty] | Дата испытания: 25.10.2022-19.11.2151 | [9 empty] | 50 | [7 empty] | 50 | [6 empty] | 50 | [7 empty] | 50
[22 empty] | 55 | [7 empty] | 55 | [6 empty] | 55 | [7 empty] | 55
Испытание грунтов методом трехосного сжатия | [11 empty] | Испытание грунтов методом трехосного сжатия | [9 empty] | 60 | [7 empty] | 60 | [6 empty] | 60 | [7 empty] | 60
[22 empty] | 65 | [7 empty] | 65 | [6 empty] | 65 | [7 empty] | 65
Лабораторный номер: | [6 empty] | We, д.е. = |  |  |  |  | Лабораторный номер: |  | 1186 |  |  |  | We, д.е. = | 0.626513844 |  |  | 70 | [7 empty] | 70 | [6 empty] | 70 | [7 empty] | 70
Номер скважины: | [6 empty] | ρ, г/см3 = |  |  |  |  | Номер скважины: |  | BH-077 |  |  |  | ρ, г/см3 = | 1.51 |  |  | 75 | [7 empty] | 75 | [6 empty] | 75 | [7 empty] | 75
Глубина отбора, м: | [6 empty] | ρs, г/см3 = |  |  |  |  | Глубина отбора, м: |  | 0.6 |  |  |  | ρs, г/см3 = | 2.73 |  |  | 80 | [7 empty] | 80 | [6 empty] | 80 | [7 empty] | 80
Наименование грунта: | [6 empty] | e, д.е. = |  |  |  |  | Наименование грунта: |  | Суглинок, после оттаивания текучий, легкий пылеватый |  |  |  | e, д.е. = | 1.940651 |  |  | 85 | [7 empty] | 85 | [6 empty] | 85 | [7 empty] | 85
Схема проведения опыта: | [6 empty] | IL, д.е. = |  |  |  |  | Схема проведения опыта: |  | КД |  |  |  | IL, д.е. = | 3.524 |  |  | 90 | [7 empty] | 90 | [6 empty] | 90 | [7 empty] | 90
[22 empty] | 95 | [7 empty] | 95 | [6 empty] | 95 | [7 empty] | 95
[22 empty] | 100 | [7 empty] | 100 | [6 empty] | 100 | [7 empty] | 100
Результаты испытаний | [11 empty] | Результаты испытаний | [9 empty] | 105 | [7 empty] | 105 | [6 empty] | 105 | [7 empty] | 105
[22 empty] | 110 | [7 empty] | 110 | [6 empty] | 110 | [7 empty] | 110
[22 empty] | 115 | [7 empty] | 115 | [6 empty] | 115 | [7 empty] | 115
[22 empty] | 120 | [7 empty] | 120 | [6 empty] | 120 | [7 empty] | 120
[22 empty] | 125 | [7 empty] | 125 | [6 empty] | 125 | [7 empty] | 125
[22 empty] | 130 | [7 empty] | 130 | [6 empty] | 130 | [7 empty] | 130
[22 empty] | 135 | [7 empty] | 135 | [6 empty] | 135 | [7 empty] | 135
[22 empty] | 140 | [7 empty] | 140 | [6 empty] | 140 | [7 empty] | 140
[22 empty] | 145 | [7 empty] | 145 | [6 empty] | 145 | [7 empty] | 145
[22 empty] | 150 | [7 empty] | 150 | [6 empty] | 150 | [7 empty] | 150
[22 empty] | 155 | [7 empty] | 155 | [6 empty] | 155 | [7 empty] | 155
[22 empty] | 160 | [7 empty] | 160 | [6 empty] | 160 | [7 empty] | 160
[22 empty] | 165 | [7 empty] | 165 | [6 empty] | 165 | [7 empty] | 165
[22 empty] | 170 | [7 empty] | 170 | [6 empty] | 170 | [7 empty] | 170
[22 empty] | 175 | [7 empty] | 175 | [6 empty] | 175 | [7 empty] | 175
[22 empty] | 180 | [7 empty] | 180 | [6 empty] | 180 | [7 empty] | 180
[13 empty] | Давление в камере, Мпа σ3 | Вертикальная нагрузка, Мпа σ1 | Поровое давление, Мпа u
| K0, д.е. | 0.6744318 |  |  |  |  | Коэфф. Точки | [5 empty] | 1 | 2.049576 | [5 empty] | 1 | [6 empty] | σ3,кПа | σ1,кПа | u, кПа |  |  |  | 4
| q_zg, МПа | 0.6744318 | [10 empty] | 1.1 | 2.246122 | [27 empty] | δ3, Мпа | δ1-δ3, МПа | δ1, МПа | δ1, КПа
|  |  | Модуль деформации, МПа: | [9 empty] | 1.2 | 2.442668 | [21 empty] | С, МПа:
|  |  | Е0= |  | Точки модуля (полное напр.), МПа |  |  |  | 0.6744318 | 1.079091 | [25 empty] | φ, град:
|  |  | E50 = |  | qf (полное напр.), МПа |  |  |  | 1.728386 | [26 empty] | E, Мпа
|  |  | Коэф. Поперечной деформации, ϑ = | [9 empty] | Эффективные значения угла внутреннего трения и удельного сцепления ϕ', С' | [13 empty] | x | 0
[13 empty] | ϕ', град. = | 19 | [12 empty] | y |  |  |  | С, кПа | φ,°
[13 empty] | С', МПа = | 0.03
| Исполнитель: | [6 empty] | Морозов Д.С. |  |  |  |  | Исполнитель: |  |  |  |  | Морозов Д.С.
| Начальник исп. лаборатории: | [6 empty] | Семиколенова Л.Г. |  |  |  |  | Начальник исп. лаборатории: |  |  |  |  | Семиколенова Л.Г.
Лист 1 , всего листов 2 | [11 empty] | Лист 2 , всего листов 2
Частичное воспроизведение протокола испытаний без письменного разрешения ООО «ИнжГео» ЗАПРЕЩАЕТСЯ | [11 empty] | Частичное воспроизведение протокола испытаний без письменного разрешения ООО «ИнжГео» ЗАПРЕЩАЕТСЯ
[5 empty] | второй график |  | первый график | [9 empty] | К Пуассона
dev50 | epsE50 | ind | devE0 | epsE0 | dev | eps | sigma |  | dev1 | eps1 | dev2 | eps2 | dev3 | eps3 |  | Глины
0.7283864 | 0.01019384 |  |  |  | 0 | 0 |  |  | 0 | 0 | 0 | 0 | 0 | 0 |  | < 0 | 0,20-0,30
ind |  |  |  |  | 0.0310202 | 0.0007550938 |  |  | 0.1004744 | 0.0007467552 | 0.103 | 0.0007942122 | 0.1156386 | 0.0007459309 |  | 0-0,25 | 0,30-0,38
2 |  |  |  |  | 0.06771167 | 0.001510188 |  |  | 0.202924 | 0.00149351 | 0.1624351 | 0.00149373 | 0.239 | 0.001623703 |  | 0,25< | 0,38-0,45
E0 |  |  |  |  | 0.2957457 | 0.002265281 |  |  | 0.2857113 | 0.002240265 | 0.2362809 | 0.002240594 | 0.2916492 | 0.002237793 |  | Суглинки | 0,35-0,37
epsE0 | devE0 |  |  |  | 0.3497935 | 0.003020375 |  |  | 0.347 | 0.002913779 | 0.2962215 | 0.002987459 | 0.3640296 | 0.002983724 |  | Пески и супеси | 0,30-0,35
0.003397946 | 0.4046591 |  |  |  | 0.4046591 | 0.003397946 |  |  | 0.3830786 | 0.003733776 | 0.3591705 | 0.003734324 | 0.4246071 | 0.003729655
[5 empty] | 0.4750453 | 0.004530563 |  |  | 0.4226661 | 0.004480531 | 0.4161417 | 0.004481189 | 0.4827744 | 0.004475585
График E50 |  | График E |  |  | 0.4221248 | 0.005285656 |  |  | 0.4550515 | 0.005227286 | 0.4623488 | 0.005228053 | 0.5252246 | 0.005221516
eps | q | sigma |  |  | 0.4628437 | 0.00604075 |  |  | 0.4836093 | 0.005974041 | 0.5030053 | 0.005974918 | 0.5735505 | 0.005967447
Горизонтальная линия E50 |  | Касательная |  |  | 0.46293 | 0.006795844 |  |  | 0.4987143 | 0.006720796 | 0.5394251 | 0.006721783 | 0.6213339 | 0.007035298
0 |  | a | b |  | 0.5461116 | 0.007550938 |  |  | 0.524788 | 0.007344459 | 0.5730609 | 0.007364595 | 0.6259403 | 0.007459309
|  |  | 0 |  | 0.5521166 | 0.008306032 |  |  | 0.5464326 | 0.008214307 | 0.5976091 | 0.008215513 | 0.6578636 | 0.00820524
Вертикальная линия E50 |  | p1 и p2 |  |  | 0.584673 | 0.009061125 |  |  | 0.5656483 | 0.008961062 | 0.6221866 | 0.008962377 | 0.6808514 | 0.008951171
| 0 | 0 |  |  | 0.7145086 | 0.009816219 |  |  | 0.5800743 | 0.009707817 | 0.6426122 | 0.009709242 | 0.7121896 | 0.009697102
[5 empty] | 0.7283864 | 0.01019384 |  |  | 0.600086 | 0.01045457 | 0.6760738 | 0.01045611 | 0.731064 | 0.01044303
Касательная линия E50 |  |  |  |  | 0.6964969 | 0.01132641 |  |  | 0.6197587 | 0.01120133 | 0.689959 | 0.01120297 | 0.7604605 | 0.01118896
0 | 0 | Горизонтальная 1 |  |  | 0.7589405 | 0.0120815 |  |  | 0.6385679 | 0.01194808 | 0.7205557 | 0.01194984 | 0.7851648 | 0.01193489
[5 empty] | 0.8016001 | 0.01283659 |  |  | 0.6669888 | 0.01269484 | 0.7454517 | 0.0126967 | 0.8116629 | 0.01268083
Горизонтальная линия qкр |  |  |  |  | 0.8194086 | 0.01359169 |  |  | 0.6856969 | 0.01344159 | 0.7599347 | 0.01344357 | 0.8395405 | 0.01342676
Горизонтальная линия q |  | Горизонтальная 2 |  |  | 0.8432986 | 0.01434678 |  |  | 0.7033674 | 0.01418835 | 0.7879926 | 0.01419043 | 0.8530836 | 0.01417269
0 |  | 0 |  |  | 0.9062031 | 0.01510188 |  |  | 0.7191757 | 0.0149351 | 0.812113 | 0.0149373 | 0.8863779 | 0.01491862
[5 empty] | 0.9100548 | 0.01585697 |  |  | 0.7436972 | 0.01568186 | 0.8317839 | 0.01568416 | 0.9049093 | 0.01566455
Вертикальная линия q |  |  |  |  | 0.8807864 | 0.01661206 |  |  | 0.7600073 | 0.01642861 | 0.8458929 | 0.01643103 | 0.9217636 | 0.01641048
| 0 |  |  |  | 0.9993308 | 0.01736716 |  |  | 0.7719811 | 0.01717537 | 0.8674278 | 0.01717789 | 0.9453267 | 0.01715641
[5 empty] | 0.9166207 | 0.01812225 |  |  | 0.7902943 | 0.01792212 | 0.8870765 | 0.01792475 | 0.9626844 | 0.01790234
[5 empty] | 1.000589 | 0.01887734 |  |  | 0.8131219 | 0.01866888 | 0.9088267 | 0.01867162 | 0.9796226 | 0.01864827
[5 empty] | 1.050168 | 0.01963244 |  |  | 0.8307395 | 0.01941563 | 0.9207662 | 0.01941848 | 1.007127 | 0.0193942
[5 empty] | 0.9732916 | 0.02038753 |  |  | 0.8395224 | 0.02016239 | 0.9431828 | 0.02016535 | 1.024684 | 0.02014013
[5 empty] | 1.102892 | 0.02114263 |  |  | 0.8562459 | 0.02090914 | 0.9576642 | 0.02091221 | 1.043378 | 0.02088607
[5 empty] | 1.147901 | 0.02189772 |  |  | 0.8777854 | 0.0216559 | 0.9793983 | 0.02165908 | 1.052297 | 0.021632
[5 empty] | 1.126253 | 0.02265281 |  |  | 0.8915163 | 0.02240265 | 0.9878728 | 0.02240594 | 1.076425 | 0.02237793
[5 empty] | 1.170879 | 0.02340791 |  |  | 0.8998138 | 0.02314941 | 1.008875 | 0.02315281 | 1.092348 | 0.02312386
[5 empty] | 1.110714 | 0.024163 |  |  | 0.9170533 | 0.02389617 | 1.022794 | 0.02389967 | 1.102353 | 0.02386979
[5 empty] | 1.220689 | 0.02491809 |  |  | 0.9272102 | 0.02464292 | 1.029617 | 0.02464654 | 1.120525 | 0.02461572
[5 empty] | 1.168738 | 0.02567319 |  |  | 0.9427599 | 0.02538968 | 1.042031 | 0.0253934 | 1.13695 | 0.02536165
[5 empty] | 1.197792 | 0.02642828 |  |  | 0.9571776 | 0.02613643 | 1.054224 | 0.02614027 | 1.142414 | 0.02610758
[5 empty] | 1.262786 | 0.02718338 |  |  | 0.9723388 | 0.02688319 | 1.064884 | 0.02688713 | 1.159902 | 0.02685351
[5 empty] | 1.312651 | 0.02793847 |  |  | 0.9777188 | 0.02762994 | 1.078 | 0.027634 | 1.168002 | 0.02759944
[5 empty] | 1.354321 | 0.02869356 |  |  | 0.9847929 | 0.0283767 | 1.082258 | 0.02838086 | 1.181197 | 0.02834537
[5 empty] | 1.332729 | 0.02944866 |  |  | 0.9956366 | 0.02912345 | 1.092346 | 0.02912773 | 1.182575 | 0.02909131
[5 empty] | 1.360806 | 0.03020375 |  |  | 1.007725 | 0.02987021 | 1.102653 | 0.02987459 | 1.20032 | 0.02983724
[5 empty] | 1.378486 | 0.03095884 |  |  | 1.012434 | 0.03061696 | 1.109966 | 0.03062146 | 1.21012 | 0.03058317
[5 empty] | 1.324702 | 0.03171394 |  |  | 1.023838 | 0.03136372 | 1.115973 | 0.03136832 | 1.207359 | 0.0313291
[5 empty] | 1.415387 | 0.03246903 |  |  | 1.030213 | 0.03211047 | 1.121061 | 0.03211519 | 1.217124 | 0.03207503
[5 empty] | 1.363472 | 0.03322413 |  |  | 1.032434 | 0.03285723 | 1.131718 | 0.03286205 | 1.224501 | 0.03282096
[5 empty] | 1.334892 | 0.03397922 |  |  | 1.038377 | 0.03360398 | 1.130633 | 0.03360892 | 1.222674 | 0.03356689
[5 empty] | 1.346578 | 0.03473431 |  |  | 1.035817 | 0.03435074 | 1.132793 | 0.03435578 | 1.230231 | 0.03431282
[5 empty] | 1.326465 | 0.03548941 |  |  | 1.038629 | 0.03509749 | 1.140685 | 0.03510264 | 1.234157 | 0.03505875
[5 empty] | 1.456773 | 0.0362445 |  |  | 1.049576 | 0.03584425 | 1.146122 | 0.03584951 | 1.242668 | 0.03580468
[5 empty] | 1.411703 | 0.0369996 |  |  | 1.043372 | 0.036591 | 1.134819 | 0.03659637 | 1.236358 | 0.03655061
[5 empty] | 1.409069 | 0.03775469 |  |  | 1.048899 | 0.03733776 | 1.137013 | 0.03734324 | 1.242374 | 0.03729655
[5 empty] | 1.426799 | 0.03850978 |  |  | 1.045179 | 0.03808451 | 1.1388 | 0.0380901 | 1.239816 | 0.03804248
[5 empty] | 1.438922 | 0.03926488 |  |  | 1.037843 | 0.03883127 | 1.132012 | 0.03883697 | 1.236418 | 0.03878841
[5 empty] | 1.325467 | 0.04001997 |  |  | 1.035919 | 0.03957802 | 1.140281 | 0.03958383 | 1.235517 | 0.03953434
[5 empty] | 1.335463 | 0.04077506 |  |  | 1.039538 | 0.04032478 | 1.129838 | 0.0403307 | 1.225348 | 0.04028027
[5 empty] | 1.429938 | 0.04153016 |  |  | 1.038527 | 0.04107153 | 1.131916 | 0.04107756 | 1.222344 | 0.0410262
[5 empty] | 1.404922 | 0.04228525 |  |  | 1.028317 | 0.04181829 | 1.127547 | 0.04182443 | 1.225441 | 0.04177213
[5 empty] | 1.367443 | 0.04304035 |  |  | 1.026336 | 0.04256504 | 1.124762 | 0.04257129 | 1.210774 | 0.04251806
[5 empty] | 1.351531 | 0.04379544 |  |  | 1.018913 | 0.0433118 | 1.117693 | 0.04331816 | 1.214077 | 0.04326399
[5 empty] | 1.311214 | 0.04455053 |  |  | 1.013178 | 0.04405855 | 1.105472 | 0.04406502 | 1.197786 | 0.04400992
[5 empty] | 1.370522 | 0.04530563 |  |  | 1.015459 | 0.04480531 | 1.108731 | 0.04481189 | 1.201535 | 0.04475585
[5 empty] | 1.406482 | 0.04606072 |  |  | 0.9997862 | 0.04555206 | 1.094403 | 0.04555875 | 1.187359 | 0.04550179
[5 empty] | 1.390125 | 0.04681581 |  |  | 1.003688 | 0.04629882 | 1.086018 | 0.04630562 | 1.183994 | 0.04624772
[5 empty] | 1.398479 | 0.04757091 |  |  | 0.9904938 | 0.04704558 | 1.078109 | 0.04705248 | 1.179373 | 0.04699365
[5 empty] | 1.272572 | 0.048326 |  |  | 0.9898325 | 0.04779233 | 1.071107 | 0.04779935 | 1.165832 | 0.04773958
[5 empty] | 1.352434 | 0.0490811 |  |  | 0.9824335 | 0.04853909 | 1.070746 | 0.04854621 | 1.152505 | 0.04848551
[5 empty] | 1.291094 | 0.04983619 |  |  | 0.9680256 | 0.04928584 | 1.062655 | 0.04929308 | 1.146928 | 0.04923144
[5 empty] | 1.29758 | 0.05059128 |  |  | 0.9672381 | 0.0500326 | 1.049768 | 0.05003994 | 1.140836 | 0.04997737
[5 empty] | 1.293922 | 0.05134638 |  |  | 0.9527001 | 0.05077935 | 1.045516 | 0.05078681 | 1.127362 | 0.0507233
[5 empty] | 1.354149 | 0.05210147 |  |  | 0.9473406 | 0.05152611 | 1.035632 | 0.05153367 | 1.119142 | 0.05146923
[5 empty] | 1.324288 | 0.05285656 |  |  | 0.9464889 | 0.05227286 | 1.026746 | 0.05228053 | 1.115112 | 0.05221516
[5 empty] | 1.28037 | 0.05361166 |  |  | 0.9383739 | 0.05301962 | 1.019291 | 0.0530274 | 1.108605 | 0.05296109
[5 empty] | 1.189423 | 0.05436675 |  |  | 0.9236248 | 0.05376637 | 1.007699 | 0.05377426 | 1.093156 | 0.05370703
[5 empty] | 1.221477 | 0.05512185 |  |  | 0.9181708 | 0.05451313 | 1.005702 | 0.05452113 | 1.087701 | 0.05445296
[5 empty] | 1.279559 | 0.05587694 |  |  | 0.9120409 | 0.05525988 | 0.9978314 | 0.05526799 | 1.078074 | 0.05519889
[5 empty] | 1.240699 | 0.05663203 |  |  | 0.9001642 | 0.05600664 | 0.9805193 | 0.05601486 | 1.067111 | 0.05594482
[5 empty] | 1.243925 | 0.05738713 |  |  | 0.8956698 | 0.05675339 | 0.9777975 | 0.05676172 | 1.060645 | 0.05669075
[5 empty] | 1.162268 | 0.05814222 |  |  | 0.887387 | 0.05750015 | 0.9641981 | 0.05750859 | 1.054112 | 0.05743668
[5 empty] | 1.258755 | 0.05889731 |  |  | 0.8807446 | 0.0582469 | 0.9563529 | 0.05825545 | 1.046147 | 0.05818261
[5 empty] | 1.158416 | 0.05965241 |  |  | 0.868372 | 0.05899366 | 0.9565937 | 0.05900232 | 1.030485 | 0.05892854
[5 empty] | 1.237279 | 0.0604075 |  |  | 0.8702982 | 0.05974041 | 0.9477526 | 0.05974918 | 1.01946 | 0.05967447
[5 empty] | 1.193373 | 0.0611626 |  |  | 0.8555522 | 0.06048717 | 0.9402613 | 0.06049605 | 1.021607 | 0.0604204
[5 empty] | 1.212728 | 0.06191769 |  |  | 0.8509633 | 0.06123392 | 0.9260518 | 0.06124291 | 1.008361 | 0.06116633
[5 empty] | 1.185371 | 0.06267278 |  |  | 0.8515605 | 0.06198068 | 0.9218559 | 0.06198978 | 1.000657 | 0.06191227
[5 empty] | 1.183333 | 0.06342788 |  |  | 0.8405729 | 0.06272743 | 0.9205056 | 0.06273664 | 0.9886306 | 0.0626582
[5 empty] | 1.099642 | 0.06418297 |  |  | 0.8357296 | 0.06347419 | 0.9136328 | 0.06348351 | 0.9910155 | 0.06340413
[5 empty] | 1.217327 | 0.06493806 |  |  | 0.8329598 | 0.06422094 | 0.9018693 | 0.06423037 | 0.9833469 | 0.06415006
[5 empty] | 1.174416 | 0.06569316 |  |  | 0.8205926 | 0.0649677 | 0.8993471 | 0.06497724 | 0.9748597 | 0.06489599
[5 empty] | 1.181878 | 0.06644825 |  |  | 0.8196988 | 0.06571445 | 0.8926326 | 0.0657241 | 0.971119 | 0.06564192
[5 empty] | 1.14633 | 0.06720335 |  |  | 0.8146032 | 0.06646121 | 0.8908141 | 0.06647097 | 0.9676762 | 0.06638785
[5 empty] | 1.08171 | 0.06795844 |  |  | 0.8103402 | 0.06720796 | 0.8815218 | 0.06721783 | 0.9604532 | 0.06713378
[5 empty] | 1.161026 | 0.06871353 |  |  | 0.8075186 | 0.06795472 | 0.8805653 | 0.0679647 | 0.9574606 | 0.06787971
[5 empty] | 1.111289 | 0.06946863 |  |  | 0.7991471 | 0.06870147 | 0.878754 | 0.06871156 | 0.9519087 | 0.06862564
[5 empty] | 1.126507 | 0.07022372 |  |  | 0.7976344 | 0.06944823 | 0.8702975 | 0.06945843 | 0.9422078 | 0.06937157
[5 empty] | 1.062689 | 0.07097882 |  |  | 0.7985891 | 0.07019499 | 0.8627054 | 0.07020529 | 0.9345683 | 0.07011751
[5 empty] | 1.077845 | 0.07173391 |  |  | 0.7946199 | 0.07094174 | 0.8568871 | 0.07095215 | 0.9389006 | 0.07086344
[5 empty] | 1.090983 | 0.072489 |  |  | 0.7900356 | 0.0716885 | 0.8576522 | 0.07169902 | 0.9265149 | 0.07160937
[5 empty] | 1.138113 | 0.0732441 |  |  | 0.7804448 | 0.07243525 | 0.8545102 | 0.07244588 | 0.9234217 | 0.0723553
[5 empty] | 1.053243 | 0.07399919 |  |  | 0.7796562 | 0.07318201 | 0.8411707 | 0.07319275 | 0.9207313 | 0.07310123
[5 empty] | 1.080384 | 0.07475428 |  |  | 0.7750784 | 0.07392876 | 0.8370431 | 0.07393961 | 0.906654 | 0.07384716
[5 empty] | 1.074543 | 0.07550938 |  |  | 0.7624202 | 0.07467552 | 0.8303371 | 0.07468648 | 0.9039003 | 0.07459309
[5 empty] | 1.11773 | 0.07626447 |  |  | 0.7603902 | 0.07542227 | 0.8353621 | 0.07543334 | 0.8937804 | 0.07533902
[5 empty] | 1.067955 | 0.07701957 |  |  | 0.7567972 | 0.07616903 | 0.8267276 | 0.07618021 | 0.8949047 | 0.07608495
[5 empty] | 1.098226 | 0.07777466 |  |  | 0.7539498 | 0.07691578 | 0.8188432 | 0.07692707 | 0.8924836 | 0.07683088
[5 empty] | 1.092552 | 0.07852975 |  |  | 0.7479567 | 0.07766254 | 0.8097185 | 0.07767394 | 0.8860275 | 0.07757681
[5 empty] | 1.060943 | 0.07928485 |  |  | 0.7464266 | 0.07840929 | 0.8061628 | 0.0784208 | 0.8774466 | 0.07832275
[5 empty] | 1.104408 | 0.08003994 |  |  | 0.7418681 | 0.07915605 | 0.8082859 | 0.07916767 | 0.8736514 | 0.07906868
[5 empty] | 1.084955 | 0.08079503 |  |  | 0.73589 | 0.0799028 | 0.8011971 | 0.07991453 | 0.8670522 | 0.07981461
[5 empty] | 1.013595 | 0.08155013 |  |  | 0.729701 | 0.08064956 | 0.7958061 | 0.0806614 | 0.8683593 | 0.08056054
[5 empty] | 1.052335 | 0.08230522 |  |  | 0.7249097 | 0.08139631 | 0.7868224 | 0.08140826 | 0.8572831 | 0.08130647
[5 empty] | 1.075186 | 0.08306032 |  |  | 0.7266247 | 0.08214307 | 0.7855554 | 0.08215513 | 0.849134 | 0.0820524
[5 empty] | 1.103155 | 0.08381541 |  |  | 0.7218549 | 0.08288982 | 0.7849147 | 0.08290199 | 0.8442222 | 0.08279833
[5 empty] | 1.030254 | 0.0845705 |  |  | 0.7161089 | 0.08363658 | 0.7755099 | 0.08364886 | 0.8382583 | 0.08354426
[5 empty] | 1.01649 | 0.0853256 |  |  | 0.7157953 | 0.08438333 | 0.7803505 | 0.08439572 | 0.8408524 | 0.08429019
[5 empty] | 0.9898719 | 0.08608069 |  |  | 0.7036229 | 0.08513009 | 0.7711459 | 0.08514259 | 0.8312151 | 0.08503612
[5 empty] | 0.9604102 | 0.08683578 |  |  | 0.7014003 | 0.08587684 | 0.7698058 | 0.08588945 | 0.8357566 | 0.08578205
[5 empty] | 1.014113 | 0.08759088 |  |  | 0.7042362 | 0.0866236 | 0.7611396 | 0.08663632 | 0.8328872 | 0.08652798
[5 empty] | 1.05699 | 0.08834597 |  |  | 0.6999394 | 0.08737035 | 0.7652569 | 0.08738318 | 0.8203174 | 0.08727392
[5 empty] | 1.094051 | 0.08910107 |  |  | 0.7005184 | 0.08811711 | 0.7628673 | 0.08813004 | 0.8163575 | 0.08801985
[5 empty] | 1.076303 | 0.08985616 |  |  | 0.697882 | 0.08886386 | 0.7542801 | 0.08887691 | 0.8134178 | 0.08876578
[5 empty] | 0.9617568 | 0.09061125 |  |  | 0.6866389 | 0.08961062 | 0.7510051 | 0.08962377 | 0.8098087 | 0.08951171
[5 empty] | 0.9864211 | 0.09136635 |  |  | 0.6868977 | 0.09035737 | 0.7554516 | 0.09037064 | 0.8115406 | 0.09025764
[5 empty] | 0.983305 | 0.09212144 |  |  | 0.6832671 | 0.09110413 | 0.7517293 | 0.0911175 | 0.8105238 | 0.09100357
[5 empty] | 1.001418 | 0.09287653 |  |  | 0.6805559 | 0.09185088 | 0.7439476 | 0.09186437 | 0.8088686 | 0.0917495
[5 empty] | 0.9617681 | 0.09363163 |  |  | 0.6842727 | 0.09259764 | 0.7467161 | 0.09261123 | 0.8113855 | 0.09249543
[5 empty] | 1.043365 | 0.09438672 |  |  | 0.6787261 | 0.0933444 | 0.7386443 | 0.0933581 | 0.8099847 | 0.09324136
[5 empty] | 0.986219 | 0.09514182 |  |  | 0.681725 | 0.09409115 | 0.7465417 | 0.09410496 | 0.8005767 | 0.09398729
[5 empty] | 1.051338 | 0.09589691 |  |  | 0.6782778 | 0.09483791 | 0.7366179 | 0.09485183 | 0.8046717 | 0.09473322
[5 empty] | 1.008731 | 0.096652 |  |  | 0.6755935 | 0.09558466 | 0.7445824 | 0.09559869 | 0.8047802 | 0.09547916
[5 empty] | 0.9344071 | 0.0974071 |  |  | 0.6746805 | 0.09633142 | 0.7368448 | 0.09634556 | 0.8004124 | 0.09622509
[5 empty] | 0.9513675 | 0.09816219 |  |  | 0.6749401 | 0.09707817 | 0.7443053 | 0.09709242 | 0.8004689 | 0.09697102
[5 empty] | 1.051535 | 0.09891728 |  |  | 0.6773998 | 0.09782493 | 0.7341838 | 0.09783929 | 0.8005624 | 0.09771695
[5 empty] | 1.025885 | 0.09967238 |  |  | 0.6772348 | 0.09857168 | 0.7408541 | 0.09858615 | 0.7954642 | 0.09846288
[5 empty] | 1.03041 | 0.1004275 |  |  | 0.6780387 | 0.09931844 | 0.7451094 | 0.09933302 | 0.8043669 | 0.09920881
[5 empty] | 1.015104 | 0.1011826 |  |  | 0.6844054 | 0.1000652 | 0.7435427 | 0.1000799 | 0.798863 | 0.09995474
[5 empty] | 0.9399601 | 0.1019377 |  |  | 0.6778284 | 0.1008119 | 0.7466473 | 0.1008267 | 0.7977452 | 0.1007007
[5 empty] | 0.9899721 | 0.1026928 |  |  | 0.6810017 | 0.1015587 | 0.7402162 | 0.1015736 | 0.8007059 | 0.1014466
[5 empty] | 1.015134 | 0.1034478 |  |  | 0.6827189 | 0.1023055 | 0.7470426 | 0.1023205 | 0.8000377 | 0.1021925
[5 empty] | 1.020438 | 0.1042029 |  |  | 0.6890737 | 0.1030522 | 0.7483198 | 0.1030673 | 0.8086333 | 0.1029385
[5 empty] | 1.007879 | 0.104958 |  |  | 0.68446 | 0.103799 | 0.7526407 | 0.1038142 | 0.8076851 | 0.1036844
[5 empty] | 1.050449 | 0.1057131 |  |  | 0.6856714 | 0.1045457 | 0.7468986 | 0.1045611 | 0.8056858 | 0.1044303
[5 empty] | 0.9591433 | 0.1064682 |  |  | 0.6846017 | 0.1052925 | 0.7489866 | 0.1053079 | 0.8150279 | 0.1051763
[5 empty] | 1.041954 | 0.1072233 |  |  | 0.6913446 | 0.1060392 | 0.7579978 | 0.1060548 | 0.817804 | 0.1059222
[5 empty] | 1.036876 | 0.1079784 |  |  | 0.6954939 | 0.106786 | 0.7583255 | 0.1068017 | 0.8194066 | 0.1066681
[5 empty] | 1.056901 | 0.1087335 |  |  | 0.6990433 | 0.1075327 | 0.7570626 | 0.1075485 | 0.8218284 | 0.1074141
[5 empty] | 0.9500243 | 0.1094886 |  |  | 0.7003866 | 0.1082795 | 0.7637025 | 0.1082954 | 0.8178618 | 0.10816
[5 empty] | 1.022238 | 0.1102437 |  |  | 0.6958175 | 0.1090263 | 0.7642382 | 0.1090423 | 0.8200995 | 0.1089059
[5 empty] | 0.9775367 | 0.1109988 |  |  | 0.6974297 | 0.109773 | 0.7658629 | 0.1097891 | 0.8210341 | 0.1096518
[5 empty] | 0.9569132 | 0.1117539 |  |  | 0.698217 | 0.1105198 | 0.7666697 | 0.110536 | 0.828658 | 0.1103978
[5 empty] | 1.046361 | 0.112509 |  |  | 0.7046731 | 0.1112665 | 0.7656517 | 0.1112829 | 0.8372638 | 0.1111437
[5 empty] | 1.026874 | 0.1132641 |  |  | 0.7102918 | 0.1120133 | 0.7672022 | 0.1120297 | 0.8402442 | 0.1118896
[5 empty] | 1.024446 | 0.1140192 |  |  | 0.7151668 | 0.11276 | 0.7689143 | 0.1127766 | 0.8384917 | 0.1126356
[5 empty] | 1.06307 | 0.1147743 |  |  | 0.7156918 | 0.1135068 | 0.7735811 | 0.1135234 | 0.8467988 | 0.1133815
[5 empty] | 0.9917391 | 0.1155293 |  |  | 0.7195606 | 0.1142535 | 0.7782957 | 0.1142703 | 0.8420582 | 0.1141274
[5 empty] | 1.011448 | 0.1162844 |  |  | 0.713967 | 0.1150003 | 0.7851513 | 0.1150172 | 0.8499623 | 0.1148734
[5 empty] | 1.041189 | 0.1170395 |  |  | 0.7246046 | 0.1157471 | 0.7825411 | 0.115764 | 0.8497039 | 0.1156193
[5 empty] | 1.095956 | 0.1177946 |  |  | 0.7247673 | 0.1164938 | 0.7859582 | 0.1165109 | 0.8594753 | 0.1163652
[5 empty] | 1.122743 | 0.1185497 |  |  | 0.7230487 | 0.1172406 | 0.7916957 | 0.1172578 | 0.8576693 | 0.1171112
[5 empty] | 1.068543 | 0.1193048 |  |  | 0.7307426 | 0.1179873 | 0.7925468 | 0.1180046 | 0.8585783 | 0.1178571
[5 empty] | 1.127349 | 0.1200599 |  |  | 0.7307427 | 0.1187341 | 0.7959046 | 0.1187515 | 0.8580949 | 0.118603
[5 empty] | 1.113156 | 0.120815 |  |  | 0.7369428 | 0.1194808 | 0.7961623 | 0.1194984 | 0.8725118 | 0.1193489
[5 empty] | 0.9990174 | 0.1215701 |  |  | 0.7416961 | 0.1202276 | 0.8043794 | 0.1202452 | 0.8642912 | 0.1200949
[5 empty] | 1.02406 | 0.1223252 |  |  | 0.7440233 | 0.1209743 | 0.8114867 | 0.1209921 | 0.8677782 | 0.1208408
[5 empty] | 1.035288 | 0.1230803 |  |  | 0.7420288 | 0.1217211 | 0.8073891 | 0.121739 | 0.8749785 | 0.1215867
[5 empty] | 1.146703 | 0.1238354 |  |  | 0.7513135 | 0.1224678 | 0.8144873 | 0.1224858 | 0.8836929 | 0.1223327
[5 empty] | 1.071305 | 0.1245905 |  |  | 0.7458781 | 0.1232146 | 0.8230822 | 0.1232327 | 0.8905222 | 0.1230786
[5 empty] | 1.071096 | 0.1253456 |  |  | 0.7527234 | 0.1239614 | 0.8191747 | 0.1239796 | 0.8917674 | 0.1238245
[5 empty] | 1.036076 | 0.1261007 |  |  | 0.7607501 | 0.1247081 | 0.8253658 | 0.1247264 | 0.8892294 | 0.1245705
[5 empty] | 1.058246 | 0.1268558 |  |  | 0.7632591 | 0.1254549 | 0.8268562 | 0.1254733 | 0.9048089 | 0.1253164
[5 empty] | 1.055607 | 0.1276108 |  |  | 0.760751 | 0.1262016 | 0.834747 | 0.1262201 | 0.9082068 | 0.1260623
[5 empty] | 1.045158 | 0.1283659 |  |  | 0.7674267 | 0.1269484 | 0.8381389 | 0.126967 | 0.9151241 | 0.1268083
[5 empty] | 1.136903 | 0.129121 |  |  | 0.769987 | 0.1276951 | 0.8457328 | 0.1277139 | 0.9121616 | 0.1275542
[5 empty] | 1.080839 | 0.1298761 |  |  | 0.7812326 | 0.1284419 | 0.8439297 | 0.1284607 | 0.9251202 | 0.1283001
[5 empty] | 1.05897 | 0.1306312 |  |  | 0.7811643 | 0.1291886 | 0.8562305 | 0.1292076 | 0.9240007 | 0.129046
[5 empty] | 1.144295 | 0.1313863 |  |  | 0.7874829 | 0.1299354 | 0.855136 | 0.1299545 | 0.937004 | 0.129792
[5 empty] | 1.094815 | 0.1321414 |  |  | 0.7964891 | 0.1306822 | 0.870747 | 0.1307013 | 0.937131 | 0.1305379
[5 empty] | 1.151531 | 0.1328965 |  |  | 0.7949837 | 0.1314289 | 0.8680646 | 0.1314482 | 0.9449825 | 0.1312838
[5 empty] | 1.203444 | 0.1336516 |  |  | 0.8080675 | 0.1321757 | 0.8826896 | 0.1321951 | 0.9490595 | 0.1320298
[5 empty] | 1.196555 | 0.1344067 |  |  | 0.8084413 | 0.1329224 | 0.8900228 | 0.1329419 | 0.9624627 | 0.1327757
[5 empty] | 1.139863 | 0.1351618 |  |  | 0.8196058 | 0.1336692 | 0.8939652 | 0.1336888 | 0.9629931 | 0.1335216
[5 empty] | 1.154371 | 0.1359169 |  |  | 0.8188618 | 0.1344159 | 0.8997177 | 0.1344357 | 0.9722515 | 0.1342676
[5 empty] | 1.162078 | 0.136672 |  |  | 0.8334103 | 0.1351627 | 0.9079813 | 0.1351825 | 0.9822391 | 0.1350135
[5 empty] | 1.222238 | 0.1374271 |  |  | 0.8349944 | 0.1359094 | 0.9096204 | 0.1359294 | 0.9855462 | 0.1357594
[5 empty] | 1.227052 | 0.1381822 |  |  | 0.8407079 | 0.1366562 | 0.9217506 | 0.1366763 | 0.9946026 | 0.1365054
[5 empty] | 1.126492 | 0.1389373 |  |  | 0.8483235 | 0.1374029 | 0.927642 | 0.1374231 | 1.005576 | 0.1372513
[5 empty] | 1.13953 | 0.1396923 |  |  | 0.866314 | 0.1381497 | 0.9451645 | 0.13817 | 1.018934 | 0.1379972
[5 empty] | 1.143136 | 0.1404474 |  |  | 0.8677521 | 0.1388965 | 0.9490883 | 0.1389169 | 1.031045 | 0.1387431
[5 empty] | 1.142284 | 0.1412025 |  |  | 0.8777107 | 0.1396432 | 0.9550833 | 0.1396637 | 1.035375 | 0.1394891
[5 empty] | 1.194944 | 0.1419576 |  |  | 0.8854623 | 0.14039 | 0.9747196 | 0.1404106 | 1.056692 | 0.140235
[5 empty] | 1.189088 | 0.1427127 |  |  | 0.8964799 | 0.1411367 | 0.9839673 | 0.1411574 | 1.064464 | 0.1409809
[5 empty] | 1.312688 | 0.1434678 |  |  | 0.9125361 | 0.1418835 | 0.9973963 | 0.1419043 | 1.074759 | 0.1417269
[5 empty] | 1.226716 | 0.1442229 |  |  | 0.9289037 | 0.1426302 | 1.004477 | 0.1426512 | 1.099344 | 0.1424728
[5 empty] | 1.272143 | 0.144978 |  |  | 0.9326554 | 0.143377 | 1.018979 | 0.143398 | 1.102486 | 0.1432187
[5 empty] | 1.267941 | 0.1457331 |  |  | 0.9527641 | 0.1441237 | 1.040772 | 0.1441449 | 1.125253 | 0.1439647
[5 empty] | 1.265082 | 0.1464882 |  |  | 0.9572023 | 0.1448705 | 1.044727 | 0.1448918 | 1.135114 | 0.1447106
[5 empty] | 1.269537 | 0.1472433 |  |  | 0.9743429 | 0.1456173 | 1.066214 | 0.1456386 | 1.155734 | 0.1454565
[5 empty] | 1.260278 | 0.1479984 |  |  | 0.9893587 | 0.146364 | 1.076402 | 0.1463855 | 1.170883 | 0.1462025
[5 empty] | 1.342278 | 0.1487535 |  |  | 1.002222 | 0.1471108 | 1.087662 | 0.1471324 | 1.178426 | 0.1469484
[5 empty] | 1.425506 | 0.1495086 |  |  | 1.019507 | 0.1478575 | 1.113164 | 0.1478792 | 1.206833 | 0.1476943
[5 empty] | 1.413936 | 0.1502637 |  |  | 1.028684 | 0.1486043 | 1.118377 | 0.1486261 | 1.218271 | 0.1484403