## 1
Общество с ограниченной ответственностью "Инженерная геология" (ООО "ИнжГео") | [11 empty] | Общество с ограниченной ответственностью "Инженерная геология" (ООО "ИнжГео")
Юр. адрес: 117279, г. Москва, ул. Миклухо-Маклая, 36 а, этаж 5, пом. XXIII к. 76-84 | [11 empty] | Юр. адрес: 117279, г. Москва, ул. Миклухо-Маклая, 36 а, этаж 5, пом. XXIII к. 76-84 | [8 empty] | нагр |  |  | X0 | Y0 | R |  | нагр |  |  |  | X0 | Y0 | R | нагр |  |  |  | X0 | Y0 | R |  | нагр |  |  |  | X0 | Y0 | R
Телефон/факс +7 (495) 132-30-00, Адрес электронной почты inbox@inj-geo.ru | [11 empty] | Телефон/факс +7 (495) 132-30-00, Адрес электронной почты inbox@inj-geo.ru | [12 empty] | 0 | [7 empty] | 0 | [6 empty] | 0 | [7 empty] | 0
[21 empty] | девиатор | [6 empty] | девиатор | [6 empty] | девиатор | [7 empty] | девиатор
Испытательная лаборатория ООО «ИнжГео» | [11 empty] | Испытательная лаборатория ООО «ИнжГео» | [8 empty] | x0 | Угол | X | Y |  |  |  | x0 |  | Угол | X | Y |  |  | x0 |  | Угол | X | Y |  |  |  | x0 |  | Угол | X | Y
Адрес места осуществления деятельности лаборатории: г. Москва, просп. Вернадского, д. 51, стр. 1 | [11 empty] | Адрес места осуществления деятельности лаборатории: г. Москва, просп. Вернадского, д. 51, стр. 1 | [9 empty] | 0 | [7 empty] | 0 | [6 empty] | 0 | [7 empty] | 0
Телефон +7(910)4557682, E-mail: slg85@mail.ru | [11 empty] | Телефон +7(910)4557682, E-mail: slg85@mail.ru | [9 empty] | 5 | [7 empty] | 5 | [6 empty] | 5 | [7 empty] | 5
[22 empty] | 10 | [7 empty] | 10 | [6 empty] | 10 | [7 empty] | 10
[12 empty] | Протокол испытаний № 13-63/152 от 30-03-2023 | [9 empty] | 15 | [7 empty] | 15 | [6 empty] | 15 | [7 empty] | 15
[22 empty] | 20 | [7 empty] | 20 | [6 empty] | 20 | [7 empty] | 20
[12 empty] | Наименование и адрес заказчика: Переход трубопровода через р. Енисей | [9 empty] | 25 | [7 empty] | 25 | [6 empty] | 25 | [7 empty] | 25
[12 empty] | Наименование объекта: ООО Регионстрой | [9 empty] | 30 | [7 empty] | 30 | [6 empty] | 30 | [7 empty] | 30
Наименование используемого метода/методики: ГОСТ 12248.4-2020 | [11 empty] | Наименование используемого метода/методики: ГОСТ 12248.3-2020 | [9 empty] | 35 | [7 empty] | 35 | [6 empty] | 35 | [7 empty] | 35
Условия проведения испытания: температура окружающей среды (18 - 25)0С, влажность воздуха (40 - 75)% | [11 empty] | Условия проведения испытания: температура окружающей среды (18 - 25)0С, влажность воздуха (40 - 75)% | [9 empty] | 40 | [7 empty] | 40 | [6 empty] | 40 | [7 empty] | 40
[12 empty] | Дата получение объекта подлежащего испытаниям: 03-03-2023 | [9 empty] | 45 | [7 empty] | 45 | [6 empty] | 45 | [7 empty] | 45
[12 empty] | Дата испытания: 25.10.2022-19.11.2152 | [9 empty] | 50 | [7 empty] | 50 | [6 empty] | 50 | [7 empty] | 50
[22 empty] | 55 | [7 empty] | 55 | [6 empty] | 55 | [7 empty] | 55
Испытание грунтов методом трехосного сжатия | [11 empty] | Испытание грунтов методом трехосного сжатия | [9 empty] | 60 | [7 empty] | 60 | [6 empty] | 60 | [7 empty] | 60
[22 empty] | 65 | [7 empty] | 65 | [6 empty] | 65 | [7 empty] | 65
Лабораторный номер: | [6 empty] | We, д.е. = |  |  |  |  | Лабораторный номер: |  | 1187 |  |  |  | We, д.е. = | 0.646368761 |  |  | 70 | [7 empty] | 70 | [6 empty] | 70 | [7 empty] | 70
Номер скважины: | [6 empty] | ρ, г/см3 = |  |  |  |  | Номер скважины: |  | BH-078 |  |  |  | ρ, г/см3 = | 1.52 |  |  | 75 | [7 empty] | 75 | [6 empty] | 75 | [7 empty] | 75
Глубина отбора, м: | [6 empty] | ρs, г/см3 = |  |  |  |  | Глубина отбора, м: |  | 0.9 |  |  |  | ρs, г/см3 = | 2.72 |  |  | 80 | [7 empty] | 80 | [6 empty] | 80 | [7 empty] | 80
Наименование грунта: | [6 empty] | e, д.е. = |  |  |  |  | Наименование грунта: |  | Суглинок, после оттаивания текучий, легкий песчанистый |  |  |  | e, д.е. = | 1.946134 |  |  | 85 | [7 empty] | 85 | [6 empty] | 85 | [7 empty] | 85
Схема проведения опыта: | [6 empty] | IL, д.е. = |  |  |  |  | Схема проведения опыта: |  | КД |  |  |  | IL, д.е. = | 3.609 |  |  | 90 | [7 empty] | 90 | [6 empty] | 90 | [7 empty] | 90
[22 empty] | 95 | [7 empty] | 95 | [6 empty] | 95 | [7 empty] | 95
[22 empty] | 100 | [7 empty] | 100 | [6 empty] | 100 | [7 empty] | 100
Результаты испытаний | [11 empty] | Результаты испытаний | [9 empty] | 105 | [7 empty] | 105 | [6 empty] | 105 | [7 empty] | 105
[22 empty] | 110 | [7 empty] | 110 | [6 empty] | 110 | [7 empty] | 110
[22 empty] | 115 | [7 empty] | 115 | [6 empty] | 115 | [7 empty] | 115
[22 empty] | 120 | [7 empty] | 120 | [6 empty] | 120 | [7 empty] | 120
[22 empty] | 125 | [7 empty] | 125 | [6 empty] | 125 | [7 empty] | 125
[22 empty] | 130 | [7 empty] | 130 | [6 empty] | 130 | [7 empty] | 130
[22 empty] | 135 | [7 empty] | 135 | [6 empty] | 135 | [7 empty] | 135
[22 empty] | 140 | [7 empty] | 140 | [6 empty] | 140 | [7 empty] | 140
[22 empty] | 145 | [7 empty] | 145 | [6 empty] | 145 | [7 empty] | 145
[22 empty] | 150 | [7 empty] | 150 | [6 empty] | 150 | [7 empty] | 150
[22 empty] | 155 | [7 empty] | 155 | [6 empty] | 155 | [7 empty] | 155
[22 empty] | 160 | [7 empty] | 160 | [6 empty] | 160 | [7 empty] | 160
[22 empty] | 165 | [7 empty] | 165 | [6 empty] | 165 | [7 empty] | 165
[22 empty] | 170 | [7 empty] | 170 | [6 empty] | 170 | [7 empty] | 170
[22 empty] | 175 | [7 empty] | 175 | [6 empty] | 175 | [7 empty] | 175
[22 empty] | 180 | [7 empty] | 180 | [6 empty] | 180 | [7 empty] | 180
[13 empty] | Давление в камере, Мпа σ3 | Вертикальная нагрузка, Мпа σ1 | Поровое давление, Мпа u
| K0, д.е. | 0.8781307 |  |  |  |  | Коэфф. Точки | [5 empty] | 0.05 | 0.07066004 | [5 empty] | 1 | [6 empty] | σ3,кПа | σ1,кПа | u, кПа |  |  |  | 4
| q_zg, МПа | 0.04390653 | [10 empty] | 0.15 | 0.1984166 | [27 empty] | δ3, Мпа | δ1-δ3, МПа | δ1, МПа | δ1, КПа
|  |  | Модуль деформации, МПа: | [9 empty] | 0.25 | 0.3261731 | [21 empty] | С, МПа:
|  |  | Е0= |  | Точки модуля (полное напр.), МПа |  |  |  | 0.04390653 | 0.07025045 | [25 empty] | φ, град:
|  |  | E50 = |  | qf (полное напр.), МПа |  |  |  | 0.06185476 | [26 empty] | E, Мпа
|  |  | Коэф. Поперечной деформации, ϑ = | [9 empty] | Эффективные значения угла внутреннего трения и удельного сцепления ϕ', С' | [13 empty] | x | 0
[13 empty] | ϕ', град. = | 7 | [12 empty] | y |  |  |  | С, кПа | φ,°
[13 empty] | С', МПа = | 0.003
| Исполнитель: | [6 empty] | Морозов Д.С. |  |  |  |  | Исполнитель: |  |  |  |  | Морозов Д.С.
| Начальник исп. лаборатории: | [6 empty] | Семиколенова Л.Г. |  |  |  |  | Начальник исп. лаборатории: |  |  |  |  | Семиколенова Л.Г.
Лист 1 , всего листов 2 | [11 empty] | Лист 2 , всего листов 2
Частичное воспроизведение протокола испытаний без письменного разрешения ООО «ИнжГео» ЗАПРЕЩАЕТСЯ | [11 empty] | Частичное воспроизведение протокола испытаний без письменного разрешения ООО «ИнжГео» ЗАПРЕЩАЕТСЯ
[5 empty] | второй график |  | первый график | [9 empty] | К Пуассона
dev50 | epsE50 | ind | devE0 | epsE0 | dev | eps | sigma |  | dev1 | eps1 | dev2 | eps2 | dev3 | eps3 |  | Глины
0.01185476 | 0.008974146 |  |  |  | 0 | 0 |  |  | 0 | 0 | 0 | 0 | 0 | 0 |  | < 0 | 0,20-0,30
ind |  |  |  |  | -7.486848e-05 | 0.0007360983 |  |  | 0.001654913 | 0.0007348353 | 0.004860558 | 0.000772239 | 0.008977814 | 0.0007573329 |  | 0-0,25 | 0,30-0,38
2 |  |  |  |  | 0.003732504 | 0.001472197 |  |  | 0.003 | 0.001362614 | 0.011 | 0.001830128 | 0.01759543 | 0.001514666 |  | 0,25< | 0,38-0,45
E0 |  |  |  |  | 0.004304359 | 0.002208295 |  |  | 0.004293913 | 0.002204506 | 0.01255316 | 0.002316717 | 0.024 | 0.002294928 |  | Суглинки | 0,35-0,37
epsE0 | devE0 |  |  |  | 0.00658598 | 0.002991382 |  |  | 0.005327337 | 0.002939341 | 0.01520868 | 0.003088956 | 0.02782298 | 0.003029332 |  | Пески и супеси | 0,30-0,35
0.002991382 | 0.00658598 |  |  |  | 0.005438685 | 0.003680491 |  |  | 0.006277087 | 0.003674177 | 0.01774245 | 0.003861195 | 0.0305694 | 0.003786665
[5 empty] | 0.007235754 | 0.00441659 |  |  | 0.007048662 | 0.004409012 | 0.01948706 | 0.004633434 | 0.03375749 | 0.004543998
График E50 |  | График E |  |  | 0.008936394 | 0.005152688 |  |  | 0.007747559 | 0.005143847 | 0.0216751 | 0.005405673 | 0.03563705 | 0.005301331
eps | q | sigma |  |  | 0.007562168 | 0.005888786 |  |  | 0.008579274 | 0.005878683 | 0.02293916 | 0.006177912 | 0.03808656 | 0.006069855
Горизонтальная линия E50 |  | Касательная |  |  | 0.008134641 | 0.006624884 |  |  | 0.009149307 | 0.006613518 | 0.02420829 | 0.006712768 | 0.03929715 | 0.006815996
0 |  | a | b |  | 0.009675376 | 0.007360983 |  |  | 0.009863154 | 0.007348353 | 0.02555202 | 0.00772239 | 0.04163139 | 0.007573329
|  |  | 0 |  | 0.009205935 | 0.008097081 |  |  | 0.01033002 | 0.007819902 | 0.02687435 | 0.008494629 | 0.04315472 | 0.008330662
Вертикальная линия E50 |  | p1 и p2 |  |  | 0.01185476 | 0.008974146 |  |  | 0.01108708 | 0.008818024 | 0.02838231 | 0.009266868 | 0.04556123 | 0.009087995
| 0 | 0 |  |  | 0.01031689 | 0.009569277 |  |  | 0.01164456 | 0.009552859 | 0.02977188 | 0.01003911 | 0.04754503 | 0.009845328
[5 empty] | 0.01090858 | 0.01030538 |  |  | 0.01209978 | 0.01028769 | 0.03093901 | 0.01081135 | 0.0488002 | 0.01060266
Касательная линия E50 |  |  |  |  | 0.01251838 | 0.01104147 |  |  | 0.01265068 | 0.01102253 | 0.03227966 | 0.01158358 | 0.05112086 | 0.01135999
0 | 0 | Горизонтальная 1 |  |  | 0.01214189 | 0.01177757 |  |  | 0.01319517 | 0.01175737 | 0.03318979 | 0.01235582 | 0.0525011 | 0.01211733
[5 empty] | 0.01277471 | 0.01251367 |  |  | 0.01363116 | 0.0124922 | 0.03456536 | 0.01312806 | 0.05423501 | 0.01287466
Горизонтальная линия qкр |  |  |  |  | 0.01341243 | 0.01324977 |  |  | 0.01425657 | 0.01322704 | 0.03590233 | 0.0139003 | 0.0564167 | 0.01363199
Горизонтальная линия q |  | Горизонтальная 2 |  |  | 0.01605067 | 0.01398587 |  |  | 0.01486931 | 0.01396187 | 0.03669665 | 0.01467254 | 0.05744026 | 0.01438933
0 |  | 0 |  |  | 0.01568501 | 0.01472197 |  |  | 0.0151673 | 0.01469671 | 0.03804429 | 0.01544478 | 0.0589998 | 0.01514666
[5 empty] | 0.01731107 | 0.01545806 |  |  | 0.01564845 | 0.01543154 | 0.03894121 | 0.01621702 | 0.0611894 | 0.01590399
Вертикальная линия q |  |  |  |  | 0.01592444 | 0.01619416 |  |  | 0.01621069 | 0.01616638 | 0.03988336 | 0.01698926 | 0.06220318 | 0.01666132
| 0 |  |  |  | 0.01652072 | 0.01693026 |  |  | 0.01655192 | 0.01690121 | 0.0404667 | 0.0177615 | 0.06393522 | 0.01741866
[5 empty] | 0.01709551 | 0.01766636 |  |  | 0.01707006 | 0.01763605 | 0.0414872 | 0.01853374 | 0.06477963 | 0.01817599
[5 empty] | 0.01864441 | 0.01840246 |  |  | 0.01736302 | 0.01837088 | 0.04234081 | 0.01930597 | 0.0659305 | 0.01893332
[5 empty] | 0.02016303 | 0.01913855 |  |  | 0.01792873 | 0.01910572 | 0.04272349 | 0.02007821 | 0.06738194 | 0.01969066
[5 empty] | 0.01864696 | 0.01987465 |  |  | 0.01826509 | 0.01984055 | 0.04363121 | 0.02085045 | 0.06812803 | 0.02044799
[5 empty] | 0.0210918 | 0.02061075 |  |  | 0.01857003 | 0.02057539 | 0.04395991 | 0.02162269 | 0.06876289 | 0.02120532
[5 empty] | 0.02049316 | 0.02134685 |  |  | 0.01874146 | 0.02131022 | 0.04470557 | 0.02239493 | 0.06988061 | 0.02196266
[5 empty] | 0.01984663 | 0.02208295 |  |  | 0.01907728 | 0.02204506 | 0.04496413 | 0.02316717 | 0.07007528 | 0.02271999
[5 empty] | 0.02214781 | 0.02281905 |  |  | 0.01907543 | 0.0227799 | 0.04493156 | 0.02393941 | 0.07034101 | 0.02347732
[5 empty] | 0.02039231 | 0.02355514 |  |  | 0.01943381 | 0.02351473 | 0.04510382 | 0.02471165 | 0.07077189 | 0.02423465
[5 empty] | 0.02157573 | 0.02429124 |  |  | 0.01935034 | 0.02424957 | 0.04537686 | 0.02548389 | 0.07106203 | 0.02499199
[5 empty] | 0.02169366 | 0.02502734 |  |  | 0.01952294 | 0.0249844 | 0.04510071 | 0.02625613 | 0.07140507 | 0.02574932
[5 empty] | 0.02174171 | 0.02576344 |  |  | 0.01964951 | 0.02571924 | 0.04499189 | 0.02702836 | 0.07118625 | 0.02650665
[5 empty] | 0.02271944 | 0.02649954 |  |  | 0.01963189 | 0.02645407 | 0.04427956 | 0.0278006 | 0.07101086 | 0.02726399
[5 empty] | 0.02163611 | 0.02723564 |  |  | 0.01937633 | 0.02718891 | 0.04389654 | 0.02857284 | 0.06999266 | 0.02802132
[5 empty] | 0.02049909 | 0.02797173 |  |  | 0.01948629 | 0.02792374 | 0.04317566 | 0.02934508 | 0.06994537 | 0.02877865
[5 empty] | 0.02131566 | 0.02870783 |  |  | 0.01936516 | 0.02865858 | 0.04184973 | 0.03011732 | 0.06938276 | 0.02953598
[5 empty] | 0.02209311 | 0.02944393 |  |  | 0.01911638 | 0.02939341 | 0.04105157 | 0.03088956 | 0.06821856 | 0.03029332
[5 empty] | 0.02183872 | 0.03018003 |  |  | 0.01894335 | 0.03012825 | 0.040114 | 0.0316618 | 0.06786651 | 0.03105065
[5 empty] | 0.01955978 | 0.03091613 |  |  | 0.01874949 | 0.03086308 | 0.03916983 | 0.03243404 | 0.06664037 | 0.03180798
[5 empty] | 0.01926356 | 0.03165223 |  |  | 0.01843822 | 0.03159792 | 0.03815189 | 0.03320628 | 0.06595388 | 0.03256532
[5 empty] | 0.02095736 | 0.03238832 |  |  | 0.01841297 | 0.03233275 | 0.036793 | 0.03397851 | 0.06462078 | 0.03332265
[5 empty] | 0.01864845 | 0.03312442 |  |  | 0.01807713 | 0.03306759 | 0.03602597 | 0.03475075 | 0.06315482 | 0.03407998
[5 empty] | 0.01834412 | 0.03386052 |  |  | 0.01793414 | 0.03380243 | 0.03538362 | 0.03552299 | 0.06246974 | 0.03483732
[5 empty] | 0.01805166 | 0.03459662 |  |  | 0.01768741 | 0.03453726 | 0.03479877 | 0.03629523 | 0.06167929 | 0.03559465
[5 empty] | 0.01977834 | 0.03533272 |  |  | 0.01724036 | 0.0352721 | 0.03430423 | 0.03706747 | 0.05999721 | 0.03635198
[5 empty] | 0.01753145 | 0.03606881 |  |  | 0.0171964 | 0.0360069312 | 0.03443284 | 0.03783971 | 0.05933725 | 0.03710931
[5 empty] | 0.01831828 | 0.03680491 |  |  | 0.01695896 | 0.03674177 | 0.03435789 | 0.03861195 | 0.05851314 | 0.03786665
[5 empty] | 0.01714611 | 0.03754101 |  |  | 0.01663144 | 0.0374766 | 0.03447283 | 0.03938419 | 0.05693865 | 0.03862398
[5 empty] | 0.01702222 | 0.03827711 |  |  | 0.01651727 | 0.03821144 | 0.03476859 | 0.04015643 | 0.05642751 | 0.03938131
[5 empty] | 0.01895389 | 0.03901321 |  |  | 0.01621987 | 0.03894627 | 0.03483911 | 0.04092867 | 0.05579346 | 0.04013865
[5 empty] | 0.01894472 | 0.03974931 |  |  | 0.01594264 | 0.03968111 | 0.03497831 | 0.0417009 | 0.05505025 | 0.04089598
[5 empty] | 0.0179669 | 0.0404854 |  |  | 0.01598902 | 0.04041594 | 0.0357801 | 0.04247314 | 0.05371164 | 0.04165331
[5 empty] | 0.01901206 | 0.0412215 |  |  | 0.01566241 | 0.04115078 | 0.03583842 | 0.04324538 | 0.05389135 | 0.04241064
[5 empty] | 0.01907876 | 0.0419576 |  |  | 0.01576623 | 0.04188561 | 0.0367472 | 0.04401762 | 0.05340314 | 0.04316798
[5 empty] | 0.01816557 | 0.0426937 |  |  | 0.0157039 | 0.04262045 | 0.03690035 | 0.04478986 | 0.05316074 | 0.04392531
[5 empty] | 0.01727106 | 0.0434298 |  |  | 0.01557885 | 0.04335528 | 0.0374918 | 0.0455621 | 0.05317792 | 0.04468264
[5 empty] | 0.01739378 | 0.0441659 |  |  | 0.01549603 | 0.04409012 | 0.03831548 | 0.04633434 | 0.05291864 | 0.04543998
[5 empty] | 0.0175323 | 0.04490199 |  |  | 0.0157572 | 0.04482496 | 0.03876531 | 0.04710658 | 0.05331845 | 0.04619731
[5 empty] | 0.01968519 | 0.04563809 |  |  | 0.01565865 | 0.04555979 | 0.03963521 | 0.04787882 | 0.05405139 | 0.04695464
[5 empty] | 0.01885101 | 0.04637419 |  |  | 0.01579663 | 0.04629463 | 0.04021912 | 0.04865106 | 0.05519153 | 0.04771198
[5 empty] | 0.01802833 | 0.04711029 |  |  | 0.01596738 | 0.04702946 | 0.04091095 | 0.04942329 | 0.05561294 | 0.04846931
[5 empty] | 0.01921572 | 0.04784639 |  |  | 0.01616713 | 0.0477643 | 0.04160463 | 0.05019553 | 0.05738966 | 0.04922664
[5 empty] | 0.02041173 | 0.04858249 |  |  | 0.01639213 | 0.04849913 | 0.04249409 | 0.05096777 | 0.05799577 | 0.04998397
[5 empty] | 0.01961494 | 0.04931858 |  |  | 0.01663861 | 0.04923397 | 0.04287325 | 0.05174001 | 0.06010531 | 0.05074131
[5 empty] | 0.0198239 | 0.05005468 |  |  | 0.01690283 | 0.0499688 | 0.04383604 | 0.05251225 | 0.06149234 | 0.05149864
[5 empty] | 0.02103719 | 0.05079078 |  |  | 0.01738102 | 0.05070364 | 0.04437638 | 0.05328449 | 0.06293094 | 0.05225597
[5 empty] | 0.02025337 | 0.05152688 |  |  | 0.01766942 | 0.05143847 | 0.04478819 | 0.05405673 | 0.06439515 | 0.05301331
[5 empty] | 0.021471 | 0.05226298 |  |  | 0.01776427 | 0.05217331 | 0.0457654 | 0.05482897 | 0.06575904 | 0.05377064
[5 empty] | 0.01968865 | 0.05299907 |  |  | 0.01816181 | 0.05290814 | 0.04610194 | 0.05560121 | 0.06719666 | 0.05452797
[5 empty] | 0.02090488 | 0.05373517 |  |  | 0.01845829 | 0.05364298 | 0.04659173 | 0.05637345 | 0.06918207 | 0.0552853
[5 empty] | 0.02011827 | 0.05447127 |  |  | 0.01884995 | 0.05437781 | 0.0469287 | 0.05714568 | 0.07058934 | 0.05604264
[5 empty] | 0.02132736 | 0.05520737 |  |  | 0.01893302 | 0.05511265 | 0.04760676 | 0.05791792 | 0.07159252 | 0.05679997
[5 empty] | 0.02053074 | 0.05594347 |  |  | 0.01920375 | 0.05584749 | 0.04781985 | 0.05869016 | 0.07256567 | 0.0575573
[5 empty] | 0.02172696 | 0.05667957 |  |  | 0.01965838 | 0.05658232 | 0.04796189 | 0.0594624 | 0.07418285 | 0.05831464
[5 empty] | 0.02191459 | 0.05741566 |  |  | 0.01979316 | 0.05731716 | 0.04792681 | 0.06023464 | 0.07491812 | 0.05907197
[5 empty] | 0.0230922 | 0.05815176 |  |  | 0.02010431 | 0.05805199 | 0.04841658 | 0.06100688 | 0.07564555 | 0.0598293
[5 empty] | 0.02225835 | 0.05888786 |  |  | 0.02008808 | 0.05878683 | 0.04811557 | 0.06177912 | 0.07617312 | 0.06058663
[5 empty] | 0.0214116 | 0.05962396 |  |  | 0.02024072 | 0.05952166 | 0.04840917 | 0.06255136 | 0.07547312 | 0.06134397
[5 empty] | 0.02255052 | 0.06036006 |  |  | 0.02045846 | 0.0602565 | 0.04799709 | 0.0633236 | 0.07587109 | 0.0621013
[5 empty] | 0.02370953 | 0.06109616 |  |  | 0.02043755 | 0.06099133 | 0.04807956 | 0.06409583 | 0.07596518 | 0.06285863
[5 empty] | 0.02178434 | 0.06183225 |  |  | 0.02066004 | 0.06172617 | 0.04795681 | 0.06486807 | 0.07615543 | 0.06361597
[5 empty] | 0.02389609 | 0.06256835 |  |  | 0.02061789 | 0.062461 | 0.04832907 | 0.06564031 | 0.07564189 | 0.0643733
[5 empty] | 0.02200945 | 0.06330445 |  |  | 0.02075417 | 0.06319584 | 0.04799658 | 0.06641255 | 0.07572463 | 0.06513063
[5 empty] | 0.02312394 | 0.06404055 |  |  | 0.02058934 | 0.06393067 | 0.04825958 | 0.06718479 | 0.07610369 | 0.06588797
[5 empty] | 0.02323903 | 0.06477665 |  |  | 0.02072339 | 0.06466551 | 0.04781829 | 0.06795703 | 0.07567913 | 0.0666453
[5 empty] | 0.02235425 | 0.06551275 |  |  | 0.02085628 | 0.06540034 | 0.04777296 | 0.06872927 | 0.076051 | 0.06740263
[5 empty] | 0.02246907 | 0.06624884 |  |  | 0.020788 | 0.06613518 | 0.04772382 | 0.06950151 | 0.07531935 | 0.06815996
[5 empty] | 0.02458301 | 0.06698494 |  |  | 0.02091851 | 0.06687002 | 0.0480711 | 0.07027375 | 0.07558424 | 0.0689173
[5 empty] | 0.02369556 | 0.06772104 |  |  | 0.0209478 | 0.06760485 | 0.04781504 | 0.07104599 | 0.07564572 | 0.06967463
[5 empty] | 0.02280623 | 0.06845714 |  |  | 0.02087584 | 0.06833969 | 0.04775587 | 0.07181822 | 0.07530384 | 0.07043196
[5 empty] | 0.0229145 | 0.06919324 |  |  | 0.02090261 | 0.06907452 | 0.04759383 | 0.07259046 | 0.07515866 | 0.0711893
[5 empty] | 0.02501988 | 0.06992934 |  |  | 0.02102808 | 0.06980936 | 0.04772915 | 0.0733627 | 0.07571022 | 0.07194663
[5 empty] | 0.02512188 | 0.07066543 |  |  | 0.02085222 | 0.07054419 | 0.04736206 | 0.07413494 | 0.07515859 | 0.07270396
[5 empty] | 0.02421998 | 0.07140153 |  |  | 0.02107502 | 0.07127903 | 0.04759281 | 0.07490718 | 0.07550381 | 0.07346129
[5 empty] | 0.02531369 | 0.07213763 |  |  | 0.02109645 | 0.0720138624 | 0.04752162 | 0.07567942 | 0.07514594 | 0.07421863
[5 empty] | 0.0234025 | 0.07287373 |  |  | 0.02091649 | 0.0727487 | 0.04744872 | 0.07645166 | 0.07518504 | 0.07497596
[5 empty] | 0.02348592 | 0.07360983 |  |  | 0.02093511 | 0.07348353 | 0.04737437 | 0.0772239 | 0.07492114 | 0.07573329
[5 empty] | 0.02456345 | 0.07434592 |  |  | 0.02115228 | 0.07421837 | 0.04719878 | 0.07799614 | 0.07505432 | 0.07649063
[5 empty] | 0.02463458 | 0.07508202 |  |  | 0.02116799 | 0.0749532 | 0.04712219 | 0.07876838 | 0.07488461 | 0.07724796
[5 empty] | 0.02569881 | 0.07581812 |  |  | 0.0211822 | 0.07568804 | 0.04684484 | 0.07954061 | 0.07471208 | 0.07800529
[5 empty] | 0.02475564 | 0.07655422 |  |  | 0.0210949 | 0.07642287 | 0.04706696 | 0.08031285 | 0.07523678 | 0.07876263
[5 empty] | 0.02480458 | 0.07729032 |  |  | 0.02120606 | 0.07715771 | 0.04668589 | 0.08108509 | 0.07505875 | 0.07951996
[5 empty] | 0.02484512 | 0.07802642 |  |  | 0.02111566 | 0.07789255 | 0.04659458 | 0.08185733 | 0.07457806 | 0.08027729
[5 empty] | 0.02487676 | 0.07876251 |  |  | 0.02112367 | 0.07862738 | 0.04669307 | 0.08262957 | 0.07459476 | 0.08103462
[5 empty] | 0.025899 | 0.07949861 |  |  | 0.02113007 | 0.07936222 | 0.0464817 | 0.08340181 | 0.07440889 | 0.08179196
[5 empty] | 0.02591133 | 0.08023471 |  |  | 0.02103483 | 0.08009705 | 0.04626085 | 0.08417405 | 0.07432052 | 0.08254929
[5 empty] | 0.02591319 | 0.08097081 |  |  | 0.02113794 | 0.08083189 | 0.04613089 | 0.08494629 | 0.07462969 | 0.08330662
[5 empty] | 0.02590322 | 0.08170691 |  |  | 0.02123935 | 0.08156672 | 0.04599217 | 0.08571853 | 0.07433646 | 0.08406396
[5 empty] | 0.02488144 | 0.08244301 |  |  | 0.02123601 | 0.08230156 | 0.04604508 | 0.08649077 | 0.07394089 | 0.08482129
[5 empty] | 0.02484828 | 0.0831791 |  |  | 0.02121841 | 0.08303639 | 0.04608997 | 0.087263 | 0.07414301 | 0.08557862
[5 empty] | 0.02480419 | 0.0839152 |  |  | 0.02118664 | 0.08377123 | 0.04572722 | 0.08803524 | 0.0736429 | 0.08633595
[5 empty] | 0.02574962 | 0.0846513 |  |  | 0.02104153 | 0.08450606 | 0.04535718 | 0.08880748 | 0.0741406 | 0.08709329
[5 empty] | 0.02368501 | 0.0853874 |  |  | 0.02088394 | 0.0852409 | 0.04528023 | 0.08957972 | 0.07362852 | 0.08785062
[5 empty] | 0.0246108 | 0.0861235 |  |  | 0.0208147 | 0.08597573 | 0.04519673 | 0.09035196 | 0.07355244 | 0.08860795
[5 empty] | 0.02352743 | 0.0868596 |  |  | 0.02083467 | 0.08671057 | 0.04490706 | 0.0911242 | 0.0737067 | 0.08936529
[5 empty] | 0.02543536 | 0.08759569 |  |  | 0.02064467 | 0.0874454 | 0.04461157 | 0.09189644 | 0.07319731 | 0.09012262
[5 empty] | 0.02433503 | 0.08833179 |  |  | 0.02064557 | 0.08818024 | 0.04471064 | 0.09266868 | 0.07283027 | 0.09087995
[5 empty] | 0.02322687 | 0.08906789 |  |  | 0.02063821 | 0.08891508 | 0.04440462 | 0.09344092 | 0.0722116 | 0.09163729
[5 empty] | 0.02311133 | 0.08980399 |  |  | 0.02042342 | 0.08964991 | 0.0441939 | 0.09421315 | 0.07154732 | 0.09239462
[5 empty] | 0.02298887 | 0.09054009 |  |  | 0.02020205 | 0.09038475 | 0.04397883 | 0.09498539 | 0.07104343 | 0.09315195
[5 empty] | 0.02385991 | 0.09127618 |  |  | 0.02017495 | 0.09111958 | 0.04355978 | 0.09575763 | 0.07060594 | 0.09390928
[5 empty] | 0.02372491 | 0.09201228 |  |  | 0.02004296 | 0.09185442 | 0.04373713 | 0.09652987 | 0.06994088 | 0.09466662
[5 empty] | 0.02258431 | 0.09274838 |  |  | 0.01990693 | 0.09258925 | 0.04331122 | 0.09730211 | 0.06985424 | 0.09542395
[5 empty] | 0.02443855 | 0.09348448 |  |  | 0.01986769 | 0.09332409 | 0.04288244 | 0.09807435 | 0.06925205 | 0.09618128
[5 empty] | 0.02228807 | 0.09422058 |  |  | 0.0196261 | 0.09405892 | 0.04295116 | 0.09884659 | 0.06804031 | 0.09693862
[5 empty] | 0.02313333 | 0.09495668 |  |  | 0.019483 | 0.09479376 | 0.04251772 | 0.09961883 | 0.06742504 | 0.09769595
[5 empty] | 0.02397477 | 0.09569277 |  |  | 0.01923924 | 0.09552859 | 0.04258251 | 0.1003911 | 0.06721224 | 0.09845328
[5 empty] | 0.02281282 | 0.09642887 |  |  | 0.01909564 | 0.09626343 | 0.0421459 | 0.1011633 | 0.06690794 | 0.09921061
[5 empty] | 0.02264793 | 0.09716497 |  |  | 0.01905308 | 0.09699826 | 0.04210824 | 0.1019355 | 0.06631814 | 0.09996795
[5 empty] | 0.02348056 | 0.09790107 |  |  | 0.01881237 | 0.0977331 | 0.0418699 | 0.1027078 | 0.06524885 | 0.1007253
[5 empty] | 0.02131113 | 0.09863717 |  |  | 0.01877438 | 0.09846793 | 0.04163126 | 0.10348 | 0.06490609 | 0.1014826
[5 empty] | 0.0211401 | 0.09937327 |  |  | 0.01873994 | 0.09920277 | 0.04139267 | 0.1042523 | 0.06409587 | 0.1022399
[5 empty] | 0.0219679 | 0.1001094 |  |  | 0.0186099 | 0.0999376 | 0.04115451 | 0.1050245 | 0.0635242 | 0.1029973
[5 empty] | 0.02279499 | 0.1008455 |  |  | 0.0183851 | 0.1006724 | 0.04051715 | 0.1057967 | 0.06319709 | 0.1037546
[5 empty] | 0.02162181 | 0.1015816 |  |  | 0.01816639 | 0.1014073 | 0.04028094 | 0.106569 | 0.06332055 | 0.1045119
[5 empty] | 0.0224488 | 0.1023177 |  |  | 0.01825462 | 0.1021421 | 0.04004626 | 0.1073412 | 0.0630006 | 0.1052693
[5 empty] | 0.0202764 | 0.1030538 |  |  | 0.01815061 | 0.1028769 | 0.03981347 | 0.1081135 | 0.06234325 | 0.1060266
[5 empty] | 0.02210506 | 0.1037899 |  |  | 0.01805523 | 0.1036118 | 0.0399823 | 0.1088857 | 0.06245451 | 0.1067839
[5 empty] | 0.02193522 | 0.104526 |  |  | 0.01786932 | 0.1043466 | 0.03954939 | 0.1096579 | 0.0618404 | 0.1075413
[5 empty] | 0.01976734 | 0.1052621 |  |  | 0.01789371 | 0.1050815 | 0.03951423 | 0.1104302 | 0.06190646 | 0.1082986
[5 empty] | 0.02060184 | 0.1059981 |  |  | 0.01772926 | 0.1058163 | 0.03887681 | 0.1112024 | 0.06220655 | 0.1090559
[5 empty] | 0.01943917 | 0.1067342 |  |  | 0.0176768 | 0.1065511 | 0.03863715 | 0.1119747 | 0.06190705 | 0.1098133
[5 empty] | 0.01927979 | 0.1074703 |  |  | 0.01763719 | 0.107286 | 0.03849524 | 0.1127469 | 0.06220835 | 0.1105706
[5 empty] | 0.02012413 | 0.1082064 |  |  | 0.01771126 | 0.1080207936 | 0.03845109 | 0.1135191 | 0.06211084 | 0.1113279
[5 empty] | 0.01897263 | 0.1089425 |  |  | 0.01769986 | 0.1087556 | 0.0382047 | 0.1142914 | 0.06201488 | 0.1120853
[5 empty] | 0.01882538 | 0.1096786 |  |  | 0.01749962 | 0.1094905 | 0.03775607 | 0.1150636 | 0.06202086 | 0.1128426
[5 empty] | 0.02067837 | 0.1104147 |  |  | 0.01750071 | 0.1102253 | 0.03740522 | 0.1158358 | 0.06222916 | 0.1135999
[5 empty] | 0.02053034 | 0.1111508 |  |  | 0.01770276 | 0.1109601 | 0.03725214 | 0.1166081 | 0.06224016 | 0.1143573
[5 empty] | 0.01838132 | 0.1118869 |  |  | 0.01750584 | 0.111695 | 0.03709683 | 0.1173803 | 0.06185424 | 0.1151146
[5 empty] | 0.01823131 | 0.112623 |  |  | 0.01771003 | 0.1124298 | 0.03663931 | 0.1181526 | 0.06197179 | 0.1158719
[5 empty] | 0.01808029 | 0.1133591 |  |  | 0.01761541 | 0.1131646 | 0.03657958 | 0.1189248 | 0.06199317 | 0.1166293
[5 empty] | 0.01892829 | 0.1140952 |  |  | 0.01762204 | 0.1138995 | 0.03641763 | 0.119697 | 0.06191877 | 0.1173866
[5 empty] | 0.0177753 | 0.1148313 |  |  | 0.01753002 | 0.1146343 | 0.03605347 | 0.1204693 | 0.06194897 | 0.1181439
[5 empty] | 0.01962132 | 0.1155674 |  |  | 0.01763942 | 0.1153691 | 0.03588711 | 0.1212415 | 0.06198416 | 0.1189013
[5 empty] | 0.01846635 | 0.1163035 |  |  | 0.0176503 | 0.116104 | 0.03541855 | 0.1220138 | 0.0626247 | 0.1196586
[5 empty] | 0.0193104 | 0.1170396 |  |  | 0.01756276 | 0.1168388 | 0.0353478 | 0.122786 | 0.06217099 | 0.1204159
[5 empty] | 0.01715348 | 0.1177757 |  |  | 0.01767686 | 0.1175737 | 0.03487485 | 0.1235582 | 0.0625234 | 0.1211733
[5 empty] | 0.01699557 | 0.1185118 |  |  | 0.01779268 | 0.1183085 | 0.03479972 | 0.1243305 | 0.0623823 | 0.1219306
[5 empty] | 0.01783669 | 0.1192479 |  |  | 0.0177103 | 0.1190433 | 0.0344224 | 0.1251027 | 0.06224809 | 0.1226879
[5 empty] | 0.01667684 | 0.119984 |  |  | 0.0176298 | 0.1197782 | 0.03404289 | 0.125875 | 0.06292115 | 0.1234453
[5 empty] | 0.01751602 | 0.1207201 |  |  | 0.01785125 | 0.120513 | 0.03396122 | 0.1266472 | 0.06270184 | 0.1242026
[5 empty] | 0.01835424 | 0.1214562 |  |  | 0.01777473 | 0.1212478 | 0.03357736 | 0.1274194 | 0.06309056 | 0.1249599
[5 empty] | 0.01819148 | 0.1221923 |  |  | 0.01780031 | 0.1219827 | 0.03319134 | 0.1281917 | 0.06258767 | 0.1257173
[5 empty] | 0.01702777 | 0.1229284 |  |  | 0.01782807 | 0.1227175 | 0.03300316 | 0.1289639 | 0.06299357 | 0.1264746
[5 empty] | 0.0168631 | 0.1236645 |  |  | 0.0178581 | 0.1234523 | 0.03261281 | 0.1297361 | 0.06330864 | 0.1272319
[5 empty] | 0.01769747 | 0.1244006 |  |  | 0.01789045 | 0.1241872 | 0.0325203 | 0.1305084 | 0.06293324 | 0.1279893
[5 empty] | 0.01553088 | 0.1251367 |  |  | 0.01802522 | 0.124922 | 0.03222564 | 0.1312806 | 0.06346777 | 0.1287466
[5 empty] | 0.01636335 | 0.1258728 |  |  | 0.01796248 | 0.1256568 | 0.03202883 | 0.1320529 | 0.0638126 | 0.1295039
[5 empty] | 0.01519486 | 0.1266089 |  |  | 0.0180023 | 0.1263917 | 0.03142988 | 0.1328251 | 0.06366811 | 0.1302613
[5 empty] | 0.01502543 | 0.127345 |  |  | 0.01794477 | 0.1271265 | 0.03102878 | 0.1335973 | 0.06393469 | 0.1310186
[5 empty] | 0.01585505 | 0.1280811 |  |  | 0.01798995 | 0.1278613 | 0.03102554 | 0.1343696 | 0.06441271 | 0.1317759
[5 empty] | 0.01568373 | 0.1288172 |  |  | 0.01823792 | 0.1285962 | 0.03062016 | 0.1351418 | 0.06390255 | 0.1325333
[5 empty] | 0.01451147 | 0.1295533 |  |  | 0.01818877 | 0.129331 | 0.03041266 | 0.1359141 | 0.0648046 | 0.1332906
[5 empty] | 0.01633827 | 0.1302894 |  |  | 0.01834257 | 0.1300659 | 0.02980302 | 0.1366863 | 0.06491923 | 0.1340479
[5 empty] | 0.01616414 | 0.1310255 |  |  | 0.01829939 | 0.1308007 | 0.02979127 | 0.1374585 | 0.06484683 | 0.1348053
[5 empty] | 0.01398908 | 0.1317616 |  |  | 0.01845931 | 0.1315355 | 0.02947739 | 0.1382308 | 0.06488776 | 0.1355626
[5 empty] | 0.01481308 | 0.1324977 |  |  | 0.0184224 | 0.1322704 | 0.0289614 | 0.139003 | 0.06514243 | 0.1363199
[5 empty] | 0.01563616 | 0.1332338 |  |  | 0.01848876 | 0.1330052 | 0.02894329 | 0.1397753 | 0.06581119 | 0.1370773
[5 empty] | 0.01445832 | 0.1339699 |  |  | 0.01865844 | 0.13374 | 0.02842308 | 0.1405475 | 0.06559445 | 0.1378346
[5 empty] | 0.01327955 | 0.134706 |  |  | 0.01863153 | 0.1344749 | 0.02810076 | 0.1413197 | 0.06639256 | 0.1385919
[5 empty] | 0.01409987 | 0.1354421 |  |  | 0.0188081 | 0.1352097 | 0.02777634 | 0.142092 | 0.06670592 | 0.1393493
[5 empty] | 0.01491927 | 0.1361782 |  |  | 0.01878824 | 0.1359445 | 0.02754982 | 0.1428642 | 0.06723491 | 0.1401066
[5 empty] | 0.01273775 | 0.1369143 |  |  | 0.01887201 | 0.1366794 | 0.02702121 | 0.1436364 | 0.0673799 | 0.1408639
[5 empty] | 0.01455532 | 0.1376504 |  |  | 0.01905949 | 0.1374142 | 0.02689051 | 0.1444087 | 0.06734127 | 0.1416213
[5 empty] | 0.01437198 | 0.1383865 |  |  | 0.01915077 | 0.138149 | 0.02655773 | 0.1451809 | 0.06761942 | 0.1423786
[5 empty] | 0.01218773 | 0.1391226 |  |  | 0.01904591 | 0.1388839 | 0.02592286 | 0.1459532 | 0.0680147 | 0.1431359
[5 empty] | 0.01300258 | 0.1398587 |  |  | 0.01914499 | 0.1396187 | 0.02588592 | 0.1467254 | 0.06862751 | 0.1438933
[5 empty] | 0.01281653 | 0.1405948 |  |  | 0.0194481 | 0.1403535 | 0.0252469 | 0.1474976 | 0.06885823 | 0.1446506
[5 empty] | 0.01362958 | 0.1413309 |  |  | 0.0195553 | 0.1410884 | 0.02500581 | 0.1482699 | 0.06980724 | 0.1454079
[5 empty] | 0.01144173 | 0.142067 |  |  | 0.01946668 | 0.1418232 | 0.02466265 | 0.1490421 | 0.06987491 | 0.1461653
[5 empty] | 0.01125299 | 0.1428031 |  |  | 0.0196823 | 0.1425581 | 0.02461743 | 0.1498144 | 0.07096162 | 0.1469226
[5 empty] | 0.01206335 | 0.1435392 |  |  | 0.01970225 | 0.1432929 | 0.02427015 | 0.1505866 | 0.07096776 | 0.1476799
[5 empty] | 0.01187282 | 0.1442753 |  |  | 0.02002661 | 0.1440277248 | 0.02352082 | 0.1513588 | 0.07189371 | 0.1484373
[5 empty] | 0.01268141 | 0.1450114 |  |  | 0.02015544 | 0.1447626 | 0.02346943 | 0.1521311 | 0.07253985 | 0.1491946
[5 empty] | 0.01248912 | 0.1457475 |  |  | 0.02028883 | 0.1454974 | 0.023216 | 0.1529033 | 0.07310655 | 0.1499519
[5 empty] | 0.01029594 | 0.1464836 |  |  | 0.02032686 | 0.1462322 | 0.02286052 | 0.1536756 | 0.0735942 | 0.1507093