## 1
Общество с ограниченной ответственностью "Инженерная геология" (ООО "ИнжГео") | [11 empty] | Общество с ограниченной ответственностью "Инженерная геология" (ООО "ИнжГео")
Юр. адрес: 117279, г. Москва, ул. Миклухо-Маклая, 36 а, этаж 5, пом. XXIII к. 76-84 | [11 empty] | Юр. адрес: 117279, г. Москва, ул. Миклухо-Маклая, 36 а, этаж 5, пом. XXIII к. 76-84 | [8 empty] | нагр |  |  | X0 | Y0 | R |  | нагр |  |  |  | X0 | Y0 | R | нагр |  |  |  | X0 | Y0 | R |  | нагр |  |  |  | X0 | Y0 | R
Телефон/факс +7 (495) 132-30-00, Адрес электронной почты inbox@inj-geo.ru | [11 empty] | Телефон/факс +7 (495) 132-30-00, Адрес электронной почты inbox@inj-geo.ru | [12 empty] | 0 | [7 empty] | 0 | [6 empty] | 0 | [7 empty] | 0
[21 empty] | девиатор | [6 empty] | девиатор | [6 empty] | девиатор | [7 empty] | девиатор
Испытательная лаборатория ООО «ИнжГео» | [11 empty] | Испытательная лаборатория ООО «ИнжГео» | [8 empty] | x0 | Угол | X | Y |  |  |  | x0 |  | Угол | X | Y |  |  | x0 |  | Угол | X | Y |  |  |  | x0 |  | Угол | X | Y
Адрес места осуществления деятельности лаборатории: г. Москва, просп. Вернадского, д. 51, стр. 1 | [11 empty] | Адрес места осуществления деятельности лаборатории: г. Москва, просп. Вернадского, д. 51, стр. 1 | [9 empty] | 0 | [7 empty] | 0 | [6 empty] | 0 | [7 empty] | 0
Телефон +7(910)4557682, E-mail: slg85@mail.ru | [11 empty] | Телефон +7(910)4557682, E-mail: slg85@mail.ru | [9 empty] | 5 | [7 empty] | 5 | [6 empty] | 5 | [7 empty] | 5
[22 empty] | 10 | [7 empty] | 10 | [6 empty] | 10 | [7 empty] | 10
[12 empty] | Протокол испытаний № 13-63/153 от 31-03-2023 | [9 empty] | 15 | [7 empty] | 15 | [6 empty] | 15 | [7 empty] | 15
[22 empty] | 20 | [7 empty] | 20 | [6 empty] | 20 | [7 empty] | 20
[12 empty] | Наименование и адрес заказчика: Переход трубопровода через р. Енисей | [9 empty] | 25 | [7 empty] | 25 | [6 empty] | 25 | [7 empty] | 25
[12 empty] | Наименование объекта: ООО Регионстрой | [9 empty] | 30 | [7 empty] | 30 | [6 empty] | 30 | [7 empty] | 30
Наименование используемого метода/методики: ГОСТ 12248.4-2020 | [11 empty] | Наименование используемого метода/методики: ГОСТ 12248.3-2020 | [9 empty] | 35 | [7 empty] | 35 | [6 empty] | 35 | [7 empty] | 35
Условия проведения испытания: температура окружающей среды (18 - 25)0С, влажность воздуха (40 - 75)% | [11 empty] | Условия проведения испытания: температура окружающей среды (18 - 25)0С, влажность воздуха (40 - 75)% | [9 empty] | 40 | [7 empty] | 40 | [6 empty] | 40 | [7 empty] | 40
[12 empty] | Дата получение объекта подлежащего испытаниям: 04-03-2023 | [9 empty] | 45 | [7 empty] | 45 | [6 empty] | 45 | [7 empty] | 45
[12 empty] | Дата испытания: 25.10.2022-19.11.2153 | [9 empty] | 50 | [7 empty] | 50 | [6 empty] | 50 | [7 empty] | 50
[22 empty] | 55 | [7 empty] | 55 | [6 empty] | 55 | [7 empty] | 55
Испытание грунтов методом трехосного сжатия | [11 empty] | Испытание грунтов методом трехосного сжатия | [9 empty] | 60 | [7 empty] | 60 | [6 empty] | 60 | [7 empty] | 60
[22 empty] | 65 | [7 empty] | 65 | [6 empty] | 65 | [7 empty] | 65
Лабораторный номер: | [6 empty] | We, д.е. = |  |  |  |  | Лабораторный номер: |  | 1188 |  |  |  | We, д.е. = | 0.532756867 |  |  | 70 | [7 empty] | 70 | [6 empty] | 70 | [7 empty] | 70
Номер скважины: | [6 empty] | ρ, г/см3 = |  |  |  |  | Номер скважины: |  | BH-078 |  |  |  | ρ, г/см3 = | 1.54 |  |  | 75 | [7 empty] | 75 | [6 empty] | 75 | [7 empty] | 75
Глубина отбора, м: | [6 empty] | ρs, г/см3 = |  |  |  |  | Глубина отбора, м: |  | 2.5 |  |  |  | ρs, г/см3 = | 2.71 |  |  | 80 | [7 empty] | 80 | [6 empty] | 80 | [7 empty] | 80
Наименование грунта: | [6 empty] | e, д.е. = |  |  |  |  | Наименование грунта: |  | Суглинок, после оттаивания текучий, легкий песчанистый |  |  |  | e, д.е. = | 1.697254 |  |  | 85 | [7 empty] | 85 | [6 empty] | 85 | [7 empty] | 85
Схема проведения опыта: | [6 empty] | IL, д.е. = |  |  |  |  | Схема проведения опыта: |  | КД |  |  |  | IL, д.е. = | 2.631 |  |  | 90 | [7 empty] | 90 | [6 empty] | 90 | [7 empty] | 90
[22 empty] | 95 | [7 empty] | 95 | [6 empty] | 95 | [7 empty] | 95
[22 empty] | 100 | [7 empty] | 100 | [6 empty] | 100 | [7 empty] | 100
Результаты испытаний | [11 empty] | Результаты испытаний | [9 empty] | 105 | [7 empty] | 105 | [6 empty] | 105 | [7 empty] | 105
[22 empty] | 110 | [7 empty] | 110 | [6 empty] | 110 | [7 empty] | 110
[22 empty] | 115 | [7 empty] | 115 | [6 empty] | 115 | [7 empty] | 115
[22 empty] | 120 | [7 empty] | 120 | [6 empty] | 120 | [7 empty] | 120
[22 empty] | 125 | [7 empty] | 125 | [6 empty] | 125 | [7 empty] | 125
[22 empty] | 130 | [7 empty] | 130 | [6 empty] | 130 | [7 empty] | 130
[22 empty] | 135 | [7 empty] | 135 | [6 empty] | 135 | [7 empty] | 135
[22 empty] | 140 | [7 empty] | 140 | [6 empty] | 140 | [7 empty] | 140
[22 empty] | 145 | [7 empty] | 145 | [6 empty] | 145 | [7 empty] | 145
[22 empty] | 150 | [7 empty] | 150 | [6 empty] | 150 | [7 empty] | 150
[22 empty] | 155 | [7 empty] | 155 | [6 empty] | 155 | [7 empty] | 155
[22 empty] | 160 | [7 empty] | 160 | [6 empty] | 160 | [7 empty] | 160
[22 empty] | 165 | [7 empty] | 165 | [6 empty] | 165 | [7 empty] | 165
[22 empty] | 170 | [7 empty] | 170 | [6 empty] | 170 | [7 empty] | 170
[22 empty] | 175 | [7 empty] | 175 | [6 empty] | 175 | [7 empty] | 175
[22 empty] | 180 | [7 empty] | 180 | [6 empty] | 180 | [7 empty] | 180
[13 empty] | Давление в камере, Мпа σ3 | Вертикальная нагрузка, Мпа σ1 | Поровое давление, Мпа u
| K0, д.е. | 0.809191 |  |  |  |  | Коэфф. Точки | [5 empty] | 1 | 1.529833 | [5 empty] | 1 | [6 empty] | σ3,кПа | σ1,кПа | u, кПа |  |  |  | 4
| q_zg, МПа | 0.809191 | [10 empty] | 1.1 | 1.676993 | [27 empty] | δ3, Мпа | δ1-δ3, МПа | δ1, МПа | δ1, КПа
|  |  | Модуль деформации, МПа: | [9 empty] | 1.2 | 1.824154 | [21 empty] | С, МПа:
|  |  | Е0= |  | Точки модуля (полное напр.), МПа |  |  |  | 0.809191 | 1.294706 | [25 empty] | φ, град:
|  |  | E50 = |  | qf (полное напр.), МПа |  |  |  | 1.873926 | [26 empty] | E, Мпа
|  |  | Коэф. Поперечной деформации, ϑ = | [9 empty] | Эффективные значения угла внутреннего трения и удельного сцепления ϕ', С' | [13 empty] | x | 0
[13 empty] | ϕ', град. = | 11 | [12 empty] | y |  |  |  | С, кПа | φ,°
[13 empty] | С', МПа = | 0.024
| Исполнитель: | [6 empty] | Морозов Д.С. |  |  |  |  | Исполнитель: |  |  |  |  | Морозов Д.С.
| Начальник исп. лаборатории: | [6 empty] | Семиколенова Л.Г. |  |  |  |  | Начальник исп. лаборатории: |  |  |  |  | Семиколенова Л.Г.
Лист 1 , всего листов 2 | [11 empty] | Лист 2 , всего листов 2
Частичное воспроизведение протокола испытаний без письменного разрешения ООО «ИнжГео» ЗАПРЕЩАЕТСЯ | [11 empty] | Частичное воспроизведение протокола испытаний без письменного разрешения ООО «ИнжГео» ЗАПРЕЩАЕТСЯ
[5 empty] | второй график |  | первый график | [9 empty] | К Пуассона
dev50 | epsE50 | ind | devE0 | epsE0 | dev | eps | sigma |  | dev1 | eps1 | dev2 | eps2 | dev3 | eps3 |  | Глины
0.8739263 | 0.01212876 |  |  |  | 0 | 0 |  |  | 0.013 | 0.0001082521 | 0 | 0 | 0.007 | 4.415878e-05 |  | < 0 | 0,20-0,30
ind |  |  |  |  | -0.03897241 | 0.0007610631 |  |  | 0.06922341 | 0.0007368374 | 0.099 | 0.0007647321 | 0.08937971 | 0.000735806 |  | 0-0,25 | 0,30-0,38
2 |  |  |  |  | 0.1441687 | 0.001522126 |  |  | 0.1358877 | 0.001473675 | 0.1595819 | 0.001473885 | 0.1813035 | 0.001471612 |  | 0,25< | 0,38-0,45
E0 |  |  |  |  | 0.3075367 | 0.002283189 |  |  | 0.1924049 | 0.002210512 | 0.2142662 | 0.002210827 | 0.251583 | 0.002207418 |  | Суглинки | 0,35-0,37
epsE0 | devE0 |  |  |  | 0.3592452 | 0.003044252 |  |  | 0.2356639 | 0.00294735 | 0.2571035 | 0.002947769 | 0.3120769 | 0.003281175 |  | Пески и супеси | 0,30-0,35
0.004042921 | 0.4855146 |  |  |  | 0.4855146 | 0.004042921 |  |  | 0.2649165 | 0.003676636 | 0.2884967 | 0.003714187 | 0.3207345 | 0.00367903
[5 empty] | 0.4298493 | 0.004566379 |  |  | 0.2740572 | 0.004421024 | 0.2973367 | 0.004421654 | 0.3318538 | 0.004414836
График E50 |  | График E |  |  | 0.4460888 | 0.005327442 |  |  | 0.2909503 | 0.005157862 | 0.3118345 | 0.005158596 | 0.3465698 | 0.005150642
eps | q | sigma |  |  | 0.5865419 | 0.006088505 |  |  | 0.3003393 | 0.005894699 | 0.326418 | 0.005895539 | 0.3637893 | 0.005886448
Горизонтальная линия E50 |  | Касательная |  |  | 0.5189344 | 0.006849568 |  |  | 0.3125293 | 0.006631537 | 0.3419916 | 0.006632481 | 0.3764194 | 0.006622254
0 |  | a | b |  | 0.5939921 | 0.007610631 |  |  | 0.3246252 | 0.007368374 | 0.3502598 | 0.007369423 | 0.392167 | 0.00735806
|  |  | 0 |  | 0.5924409 | 0.008371694 |  |  | 0.3378321 | 0.008105211 | 0.3648271 | 0.008106366 | 0.4027392 | 0.008093866
Вертикальная линия E50 |  | p1 и p2 |  |  | 0.6530065 | 0.009132757 |  |  | 0.347755 | 0.008842049 | 0.3778981 | 0.008843308 | 0.4141428 | 0.008829672
| 0 | 0 |  |  | 0.7134149 | 0.00989382 |  |  | 0.3552988 | 0.009578886 | 0.3867773 | 0.009580251 | 0.4302848 | 0.009565478
[5 empty] | 0.6723917 | 0.01065488 |  |  | 0.3674687 | 0.01031572 | 0.3954692 | 0.01031719 | 0.4395723 | 0.01030128
Касательная линия E50 |  |  |  |  | 0.6986629 | 0.01141595 |  |  | 0.3757697 | 0.01105256 | 0.4102782 | 0.01105414 | 0.4517121 | 0.01103709
0 | 0 | Горизонтальная 1 |  |  | 0.8739263 | 0.01212876 |  |  | 0.3871067 | 0.0117894 | 0.418609 | 0.01179108 | 0.4622113 | 0.0117729
[5 empty] | 0.8264727 | 0.01293807 |  |  | 0.3971847 | 0.01252624 | 0.427966 | 0.01252802 | 0.4719768 | 0.0125087
Горизонтальная линия qкр |  |  |  |  | 0.8399406 | 0.01369914 |  |  | 0.4042088 | 0.01326307 | 0.4387537 | 0.01326496 | 0.4864156 | 0.01324451
Горизонтальная линия q |  | Горизонтальная 2 |  |  | 0.9362279 | 0.0144602 |  |  | 0.413384 | 0.01399991 | 0.4491767 | 0.0140019 | 0.4929346 | 0.01398031
0 |  | 0 |  |  | 0.9502056 | 0.01522126 |  |  | 0.4208154 | 0.01473675 | 0.4579394 | 0.01473885 | 0.5003409 | 0.01471612
[5 empty] | 0.8807451 | 0.01598232 |  |  | 0.4296078 | 0.01547359 | 0.4668464 | 0.01547579 | 0.5101413 | 0.01545193
Вертикальная линия q |  |  |  |  | 0.9607174 | 0.01674339 |  |  | 0.4351664 | 0.01621042 | 0.4733021 | 0.01621273 | 0.5184429 | 0.01618773
| 0 |  |  |  | 1.054994 | 0.01750445 |  |  | 0.4421962 | 0.01694726 | 0.4803112 | 0.01694967 | 0.5285527 | 0.01692354
[5 empty] | 1.086445 | 0.01826551 |  |  | 0.4516021 | 0.0176841 | 0.485278 | 0.01768662 | 0.5348775 | 0.01765934
[5 empty] | 1.164943 | 0.01902658 |  |  | 0.4564893 | 0.01842094 | 0.4962072 | 0.01842356 | 0.5441244 | 0.01839515
[5 empty] | 1.157358 | 0.01978764 |  |  | 0.4621626 | 0.01915777 | 0.5008032 | 0.0191605 | 0.5474003 | 0.01913096
[5 empty] | 1.252561 | 0.0205487 |  |  | 0.4681272 | 0.01989461 | 0.5098705 | 0.01989744 | 0.5548122 | 0.01986676
[5 empty] | 1.247425 | 0.02130977 |  |  | 0.473088 | 0.02063145 | 0.5136137 | 0.02063439 | 0.5615671 | 0.02060257
[5 empty] | 1.255819 | 0.02207083 |  |  | 0.4802501 | 0.02136828 | 0.5223373 | 0.02137133 | 0.5697719 | 0.02133837
[5 empty] | 1.343615 | 0.02283189 |  |  | 0.4842184 | 0.02210512 | 0.5237457 | 0.02210827 | 0.5716337 | 0.02207418
[5 empty] | 1.397685 | 0.02359296 |  |  | 0.486798 | 0.02284196 | 0.5311435 | 0.02284521 | 0.5760593 | 0.02280998
[5 empty] | 1.434899 | 0.02435402 |  |  | 0.4920939 | 0.0235788 | 0.5348352 | 0.02358216 | 0.5821557 | 0.02354579
[5 empty] | 1.321128 | 0.02511508 |  |  | 0.4942112 | 0.02431563 | 0.5399253 | 0.0243191 | 0.58723 | 0.0242816
[5 empty] | 1.349244 | 0.02587615 |  |  | 0.5002548 | 0.02505247 | 0.5433184 | 0.02505604 | 0.592489 | 0.0250174
[5 empty] | 1.448118 | 0.02663721 |  |  | 0.5027297 | 0.02578931 | 0.5454188 | 0.02579298 | 0.5985398 | 0.02575321
[5 empty] | 1.54362 | 0.02739827 |  |  | 0.506341 | 0.02652615 | 0.5508313 | 0.02652992 | 0.5975894 | 0.02648901
[5 empty] | 1.427623 | 0.02815933 |  |  | 0.5107937 | 0.02726298 | 0.5549601 | 0.02726687 | 0.6010446 | 0.02722482
[5 empty] | 1.594997 | 0.0289204 |  |  | 0.5103928 | 0.02799982 | 0.55841 | 0.02800381 | 0.6051124 | 0.02796063
[5 empty] | 1.589614 | 0.02968146 |  |  | 0.5151433 | 0.02873666 | 0.5609853 | 0.02874075 | 0.6090999 | 0.02869643
[5 empty] | 1.609344 | 0.03044252 |  |  | 0.5166503 | 0.0294735 | 0.5657906 | 0.02947769 | 0.613514 | 0.02943224
[5 empty] | 1.577059 | 0.03120359 |  |  | 0.5218186 | 0.03021033 | 0.5625304 | 0.03021464 | 0.6152616 | 0.03016804
[5 empty] | 1.56163 | 0.03196465 |  |  | 0.5235535 | 0.03094717 | 0.5647093 | 0.03095158 | 0.6156498 | 0.03090385
[5 empty] | 1.590927 | 0.03272571 |  |  | 0.5209598 | 0.03168401 | 0.5664316 | 0.03168852 | 0.6129855 | 0.03163966
[5 empty] | 1.594823 | 0.03348678 |  |  | 0.5225426 | 0.03242085 | 0.568902 | 0.03242546 | 0.6153756 | 0.03237546
[5 empty] | 1.651189 | 0.03424784 |  |  | 0.524807 | 0.03315768 | 0.573125 | 0.03316241 | 0.6165272 | 0.03311127
[5 empty] | 1.700894 | 0.0350089 |  |  | 0.5266579 | 0.03389452 | 0.573305 | 0.03389935 | 0.6201472 | 0.03384707
[5 empty] | 1.747853 | 0.03576997 |  |  | 0.5271003 | 0.03463136 | 0.5734466 | 0.03463629 | 0.6204425 | 0.03458288
[5 empty] | 1.723812 | 0.03653103 |  |  | 0.5261392 | 0.0353682 | 0.5723543 | 0.03537323 | 0.6218202 | 0.03531869
[5 empty] | 1.725577 | 0.03729209 |  |  | 0.529833 | 0.03610503 | 0.5769934 | 0.03611018 | 0.6241539 | 0.03605449
[5 empty] | 1.580545 | 0.03805315 |  |  | 0.5252163 | 0.03684187 | 0.5744741 | 0.03684712 | 0.6233434 | 0.0367903
[5 empty] | 1.714778 | 0.03881422 |  |  | 0.5293314 | 0.03757871 | 0.573448 | 0.03758406 | 0.6230247 | 0.0375261
[5 empty] | 1.588311 | 0.03957528 |  |  | 0.5282545 | 0.03831554 | 0.5748825 | 0.038321 | 0.6185151 | 0.03826191
[5 empty] | 1.573177 | 0.04033634 |  |  | 0.5268086 | 0.03905238 | 0.5731028 | 0.03905794 | 0.6156421 | 0.03899772
[5 empty] | 1.59241 | 0.04109741 |  |  | 0.5206167 | 0.03978922 | 0.572134 | 0.03979489 | 0.6140335 | 0.03973352
[5 empty] | 1.693042 | 0.04185847 |  |  | 0.5180018 | 0.04052606 | 0.5682016 | 0.04053183 | 0.6109168 | 0.04046933
[5 empty] | 1.689108 | 0.04261953 |  |  | 0.518087 | 0.04126289 | 0.5621307 | 0.04126877 | 0.6097197 | 0.04120513
[5 empty] | 1.649641 | 0.0433806 |  |  | 0.5175952 | 0.04199973 | 0.5602466 | 0.04200571 | 0.6035697 | 0.04194094
[5 empty] | 1.654675 | 0.04414166 |  |  | 0.5113494 | 0.04273657 | 0.5541746 | 0.04274266 | 0.6013944 | 0.04267675
[5 empty] | 1.625243 | 0.04490272 |  |  | 0.5102728 | 0.04347341 | 0.5535398 | 0.0434796 | 0.5976216 | 0.04341255
[5 empty] | 1.652379 | 0.04566379 |  |  | 0.5032882 | 0.04421024 | 0.5461676 | 0.04421654 | 0.5911787 | 0.04414836
[5 empty] | 1.629115 | 0.04642485 |  |  | 0.4975188 | 0.04494708 | 0.5467831 | 0.04495348 | 0.5859934 | 0.04488416
[5 empty] | 1.627487 | 0.04718591 |  |  | 0.4933875 | 0.04568392 | 0.5382117 | 0.04569043 | 0.5851933 | 0.04561997
[5 empty] | 1.571526 | 0.04794697 |  |  | 0.4895173 | 0.04642076 | 0.5344786 | 0.04642737 | 0.577206 | 0.04635578
[5 empty] | 1.522268 | 0.04870804 |  |  | 0.4837312 | 0.04715759 | 0.530609 | 0.04716431 | 0.5689592 | 0.04709158
[5 empty] | 1.659745 | 0.0494691 |  |  | 0.4789523 | 0.04789443 | 0.5211282 | 0.04790125 | 0.5675804 | 0.04782739
[5 empty] | 1.51299 | 0.05023016 |  |  | 0.4730036 | 0.04863127 | 0.5140615 | 0.0486382 | 0.5606973 | 0.04856319
[5 empty] | 1.609038 | 0.05099123 |  |  | 0.4687081 | 0.04936811 | 0.511434 | 0.04937514 | 0.5532374 | 0.049299
[5 empty] | 1.506922 | 0.05175229 |  |  | 0.4644887 | 0.05010494 | 0.506971 | 0.05011208 | 0.5473284 | 0.05003481
[5 empty] | 1.604676 | 0.05251335 |  |  | 0.4571686 | 0.05084178 | 0.4972979 | 0.05084902 | 0.5373979 | 0.05077061
[5 empty] | 1.466332 | 0.05327442 |  |  | 0.4538707 | 0.05157862 | 0.4939397 | 0.05158596 | 0.5304735 | 0.05150642
[5 empty] | 1.539925 | 0.05403548 |  |  | 0.4438181 | 0.05231546 | 0.4879219 | 0.05232291 | 0.5241828 | 0.05224222
[5 empty] | 1.531488 | 0.05479654 |  |  | 0.4423337 | 0.05305229 | 0.4769696 | 0.05305985 | 0.5168535 | 0.05297803
[5 empty] | 1.588054 | 0.05555761 |  |  | 0.4340405 | 0.05378913 | 0.473408 | 0.05379679 | 0.5107131 | 0.05371384
[5 empty] | 1.533658 | 0.05631867 |  |  | 0.4282617 | 0.05452597 | 0.4651626 | 0.05453373 | 0.5009892 | 0.05444964
[5 empty] | 1.495332 | 0.05707973 |  |  | 0.4218201 | 0.05526281 | 0.4619583 | 0.05527068 | 0.4951095 | 0.05518545
[5 empty] | 1.44611 | 0.05784079 |  |  | 0.4148388 | 0.05599964 | 0.4505207 | 0.05600762 | 0.4882016 | 0.05592125
[5 empty] | 1.498026 | 0.05860186 |  |  | 0.4111409 | 0.05673648 | 0.4493748 | 0.05674456 | 0.4835931 | 0.05665706
[5 empty] | 1.536113 | 0.05936292 |  |  | 0.4082493 | 0.05747332 | 0.4431459 | 0.0574815 | 0.4763116 | 0.05739287
[5 empty] | 1.370405 | 0.06012398 |  |  | 0.397987 | 0.05821015 | 0.4356593 | 0.05821845 | 0.4687846 | 0.05812867
[5 empty] | 1.498935 | 0.06088505 |  |  | 0.3929771 | 0.05894699 | 0.4265402 | 0.05895539 | 0.4617399 | 0.05886448
[5 empty] | 1.476736 | 0.06164611 |  |  | 0.3925426 | 0.05968383 | 0.425514 | 0.05969233 | 0.4568051 | 0.05960028
[5 empty] | 1.454844 | 0.06240717 |  |  | 0.3840065 | 0.06042067 | 0.4163057 | 0.06042927 | 0.4511077 | 0.06033609
[5 empty] | 1.33129 | 0.06316824 |  |  | 0.3800917 | 0.0611575 | 0.4120407 | 0.06116621 | 0.4442753 | 0.0610719
[5 empty] | 1.355108 | 0.0639293 |  |  | 0.3783214 | 0.06189434 | 0.4059443 | 0.06190316 | 0.4426357 | 0.0618077
[5 empty] | 1.319332 | 0.06469036 |  |  | 0.3724185 | 0.06263118 | 0.4013416 | 0.0626401 | 0.4349163 | 0.06254351
[5 empty] | 1.315996 | 0.06545143 |  |  | 0.367906 | 0.06336802 | 0.398258 | 0.06337704 | 0.4291448 | 0.06327931
[5 empty] | 1.302132 | 0.06621249 |  |  | 0.362807 | 0.06410485 | 0.3947186 | 0.06411398 | 0.4272488 | 0.06401512
[5 empty] | 1.353707 | 0.06697355 |  |  | 0.3596003 | 0.06484169 | 0.3936972 | 0.06485093 | 0.4215033 | 0.06475093
[5 empty] | 1.402271 | 0.06773462 |  |  | 0.3595968 | 0.06557853 | 0.388076 | 0.06558787 | 0.4169623 | 0.06548673
[5 empty] | 1.412746 | 0.06849568 |  |  | 0.355645 | 0.06631537 | 0.3820022 | 0.06632481 | 0.4130641 | 0.06622254
[5 empty] | 1.429142 | 0.06925674 |  |  | 0.3521514 | 0.0670522 | 0.3833827 | 0.06706175 | 0.4122164 | 0.06695834
[5 empty] | 1.316472 | 0.0700178 |  |  | 0.3450224 | 0.06778904 | 0.3792247 | 0.0677987 | 0.4040268 | 0.06769415
[5 empty] | 1.426746 | 0.07077887 |  |  | 0.3420643 | 0.06852588 | 0.3709351 | 0.06853564 | 0.3996028 | 0.06842995
[5 empty] | 1.313975 | 0.07153993 |  |  | 0.3413837 | 0.06926272 | 0.367321 | 0.06927258 | 0.4013522 | 0.06916576
[5 empty] | 1.422171 | 0.07230099 |  |  | 0.3353869 | 0.06999955 | 0.3655893 | 0.07000952 | 0.3935826 | 0.06990157
[5 empty] | 1.290343 | 0.07306206 |  |  | 0.3326804 | 0.07073639 | 0.3619471 | 0.07074647 | 0.3908016 | 0.07063737
[5 empty] | 1.306504 | 0.07382312 |  |  | 0.3299706 | 0.07147323 | 0.3586014 | 0.07148341 | 0.3865168 | 0.07137318
[5 empty] | 1.342663 | 0.07458418 |  |  | 0.3243638 | 0.07221007 | 0.3549592 | 0.07222035 | 0.3835359 | 0.07210898
[5 empty] | 1.394834 | 0.07534525 |  |  | 0.3219666 | 0.0729469 | 0.3496275 | 0.07295729 | 0.3772665 | 0.07284479
[5 empty] | 1.253025 | 0.07610631 |  |  | 0.3216852 | 0.07368374 | 0.3472135 | 0.07369423 | 0.3743163 | 0.0735806
[5 empty] | 1.239249 | 0.07686737 |  |  | 0.3162262 | 0.07442058 | 0.344024 | 0.07443118 | 0.3659928 | 0.0743164
[5 empty] | 1.363516 | 0.07762844 |  |  | 0.312796 | 0.07515741 | 0.338666 | 0.07516812 | 0.3645037 | 0.07505221
[5 empty] | 1.249838 | 0.0783895 |  |  | 0.3086009 | 0.07589425 | 0.3355467 | 0.07590506 | 0.3627566 | 0.07578801
[5 empty] | 1.222226 | 0.07915056 |  |  | 0.3052474 | 0.07663109 | 0.3290731 | 0.076642 | 0.3577592 | 0.07652382
[5 empty] | 1.231689 | 0.07991162 |  |  | 0.3023419 | 0.07736793 | 0.3248521 | 0.07737895 | 0.3560191 | 0.07725963
[5 empty] | 1.323241 | 0.08067269 |  |  | 0.2996909 | 0.07810476 | 0.3245907 | 0.07811589 | 0.3516439 | 0.07799543
[5 empty] | 1.295891 | 0.08143375 |  |  | 0.2959006 | 0.0788416 | 0.3192961 | 0.07885283 | 0.3435413 | 0.07873124
[5 empty] | 1.194651 | 0.08219481 |  |  | 0.2916777 | 0.07957844 | 0.3166751 | 0.07958977 | 0.3411188 | 0.07946704
[5 empty] | 1.288531 | 0.08295588 |  |  | 0.2916284 | 0.08031528 | 0.3127349 | 0.08032672 | 0.3391842 | 0.08020285
[5 empty] | 1.179543 | 0.08371694 |  |  | 0.2848591 | 0.08105211 | 0.3124825 | 0.08106366 | 0.3368451 | 0.08093866
[5 empty] | 1.340698 | 0.084478 |  |  | 0.2842764 | 0.08178895 | 0.3078248 | 0.0818006 | 0.333509 | 0.08167446
[5 empty] | 1.328007 | 0.08523907 |  |  | 0.2788866 | 0.08252579 | 0.3041688 | 0.08253754 | 0.3274837 | 0.08241027
[5 empty] | 1.29648 | 0.08600013 |  |  | 0.2790962 | 0.08326263 | 0.2993217 | 0.08327449 | 0.3224767 | 0.08314607
[5 empty] | 1.17913 | 0.08676119 |  |  | 0.2738115 | 0.08399946 | 0.2997904 | 0.08401143 | 0.3222957 | 0.08388188
[5 empty] | 1.156966 | 0.08752226 |  |  | 0.274039 | 0.0847363 | 0.2958819 | 0.08474837 | 0.3192484 | 0.08461769
[5 empty] | 1.282 | 0.08828332 |  |  | 0.273585 | 0.08547314 | 0.2959033 | 0.08548531 | 0.3187422 | 0.08535349
[5 empty] | 1.258244 | 0.08904438 |  |  | 0.2682561 | 0.08620998 | 0.2921616 | 0.08622225 | 0.315785 | 0.0860893
[5 empty] | 1.218707 | 0.08980544 |  |  | 0.2681586 | 0.08694681 | 0.2876638 | 0.0869592 | 0.3132843 | 0.0868251
[5 empty] | 1.138402 | 0.09056651 |  |  | 0.263499 | 0.08768365 | 0.2858169 | 0.08769614 | 0.3089477 | 0.08756091
[5 empty] | 1.265338 | 0.09132757 |  |  | 0.2653835 | 0.08842049 | 0.2862279 | 0.08843308 | 0.3055829 | 0.08829672
[5 empty] | 1.213528 | 0.09208863 |  |  | 0.2629188 | 0.08915733 | 0.2853039 | 0.08917002 | 0.3032975 | 0.08903252
[5 empty] | 1.236982 | 0.0928497 |  |  | 0.2576112 | 0.08989416 | 0.2811518 | 0.08990697 | 0.3037991 | 0.08976833
[5 empty] | 1.124711 | 0.09361076 |  |  | 0.258467 | 0.090631 | 0.2786787 | 0.09064391 | 0.3033955 | 0.09050413
[5 empty] | 1.192727 | 0.09437182 |  |  | 0.2547928 | 0.09136784 | 0.2756917 | 0.09138085 | 0.2970941 | 0.09123994
[5 empty] | 1.259039 | 0.09513289 |  |  | 0.2563949 | 0.09210468 | 0.2754976 | 0.09211779 | 0.2998027 | 0.09197575
[5 empty] | 1.21866 | 0.09589395 |  |  | 0.2573798 | 0.09284151 | 0.2767036 | 0.09285474 | 0.2993288 | 0.09271155
[5 empty] | 1.139601 | 0.09665501 |  |  | 0.2563539 | 0.09357835 | 0.2783167 | 0.09359168 | 0.2978802 | 0.09344736
[5 empty] | 1.187872 | 0.09741608 |  |  | 0.2529235 | 0.09431519 | 0.2774438 | 0.09432862 | 0.2954644 | 0.09418316
[5 empty] | 1.266484 | 0.09817714 |  |  | 0.2529952 | 0.09505202 | 0.2774921 | 0.09506556 | 0.293689 | 0.09491897
[5 empty] | 1.273439 | 0.0989382 |  |  | 0.255869 | 0.09578886 | 0.2721619 | 0.09580251 | 0.2948548 | 0.09565478
[5 empty] | 1.150642 | 0.09969927 |  |  | 0.2561909 | 0.0965257 | 0.2764945 | 0.09653945 | 0.2973981 | 0.09639058
[5 empty] | 1.128063 | 0.1004603 |  |  | 0.2563434 | 0.09726254 | 0.2740704 | 0.09727639 | 0.2979972 | 0.09712639
[5 empty] | 1.216694 | 0.1012214 |  |  | 0.2562217 | 0.09799937 | 0.2748843 | 0.09801333 | 0.2985467 | 0.09786219
[5 empty] | 1.143529 | 0.1019825 |  |  | 0.2556212 | 0.09873621 | 0.2762313 | 0.09875027 | 0.2958408 | 0.098598
[5 empty] | 1.180558 | 0.1027435 |  |  | 0.2581373 | 0.09947305 | 0.2772062 | 0.09948722 | 0.2965741 | 0.09933381
[5 empty] | 1.155774 | 0.1035046 |  |  | 0.2561653 | 0.1002099 | 0.2783038 | 0.1002242 | 0.2962409 | 0.1000696
[5 empty] | 1.15317 | 0.1042656 |  |  | 0.2592004 | 0.1009467 | 0.2769191 | 0.1009611 | 0.2968358 | 0.1008054
[5 empty] | 1.290737 | 0.1050267 |  |  | 0.2570382 | 0.1016836 | 0.280847 | 0.101698 | 0.3018532 | 0.1015412
[5 empty] | 1.231467 | 0.1057878 |  |  | 0.2593738 | 0.1024204 | 0.2788822 | 0.102435 | 0.3011874 | 0.102277
[5 empty] | 1.262354 | 0.1065488 |  |  | 0.2599027 | 0.1031572 | 0.2816198 | 0.1031719 | 0.303333 | 0.1030128
[5 empty] | 1.245389 | 0.1073099 |  |  | 0.2644201 | 0.1038941 | 0.2820546 | 0.1039089 | 0.3028843 | 0.1037486
[5 empty] | 1.261564 | 0.108071 |  |  | 0.2609215 | 0.1046309 | 0.2872814 | 0.1046458 | 0.3049358 | 0.1044844
[5 empty] | 1.254871 | 0.108832 |  |  | 0.2633021 | 0.1053677 | 0.2849952 | 0.1053828 | 0.3078819 | 0.1052203
[5 empty] | 1.278303 | 0.1095931 |  |  | 0.2681572 | 0.1061046 | 0.2879908 | 0.1061197 | 0.3088171 | 0.1059561
[5 empty] | 1.296853 | 0.1103541 |  |  | 0.2677824 | 0.1068414 | 0.2911631 | 0.1068566 | 0.3093358 | 0.1066919
[5 empty] | 1.302511 | 0.1111152 |  |  | 0.2692727 | 0.1075783 | 0.291307 | 0.1075936 | 0.3106324 | 0.1074277
[5 empty] | 1.31127 | 0.1118763 |  |  | 0.2697237 | 0.1083151 | 0.2953175 | 0.1083305 | 0.3140014 | 0.1081635
[5 empty] | 1.210124 | 0.1126373 |  |  | 0.2711306 | 0.1090519 | 0.2975893 | 0.1090675 | 0.3165372 | 0.1088993
[5 empty] | 1.216063 | 0.1133984 |  |  | 0.2752887 | 0.1097888 | 0.2969173 | 0.1098044 | 0.3201343 | 0.1096351
[5 empty] | 1.27808 | 0.1141595 |  |  | 0.2734935 | 0.1105256 | 0.2965965 | 0.1105414 | 0.3243869 | 0.1103709
[5 empty] | 1.265167 | 0.1149205 |  |  | 0.2795402 | 0.1112624 | 0.3031217 | 0.1112783 | 0.3241897 | 0.1111067
[5 empty] | 1.188316 | 0.1156816 |  |  | 0.2799242 | 0.1119993 | 0.3024878 | 0.1120152 | 0.3274371 | 0.1118425
[5 empty] | 1.28652 | 0.1164427 |  |  | 0.2835408 | 0.1127361 | 0.3061896 | 0.1127522 | 0.3254234 | 0.1125783
[5 empty] | 1.252771 | 0.1172037 |  |  | 0.2862854 | 0.113473 | 0.3060222 | 0.1134891 | 0.3311431 | 0.1133141
[5 empty] | 1.314061 | 0.1179648 |  |  | 0.2851533 | 0.1142098 | 0.3082803 | 0.1142261 | 0.3359907 | 0.1140499
[5 empty] | 1.324382 | 0.1187258 |  |  | 0.2877398 | 0.1149466 | 0.3109588 | 0.114963 | 0.3370605 | 0.1147857
[5 empty] | 1.264727 | 0.1194869 |  |  | 0.2902403 | 0.1156835 | 0.3163526 | 0.1156999 | 0.340047 | 0.1155215
[5 empty] | 1.286087 | 0.120248 |  |  | 0.2929501 | 0.1164203 | 0.3162567 | 0.1164369 | 0.3409447 | 0.1162573
[5 empty] | 1.225455 | 0.121009 |  |  | 0.2960646 | 0.1171571 | 0.3175658 | 0.1171738 | 0.344848 | 0.1169931
[5 empty] | 1.322823 | 0.1217701 |  |  | 0.295179 | 0.117894 | 0.3208749 | 0.1179108 | 0.3455513 | 0.117729
[5 empty] | 1.208258 | 0.1225312 |  |  | 0.3002336 | 0.1186308 | 0.3221286 | 0.1186477 | 0.3444026 | 0.1184648
[5 empty] | 1.235911 | 0.1232922 |  |  | 0.298918 | 0.1193677 | 0.326525 | 0.1193847 | 0.3509093 | 0.1192006
[5 empty] | 1.348787 | 0.1240533 |  |  | 0.3037354 | 0.1201045 | 0.3288676 | 0.1201216 | 0.3498751 | 0.1199364
[5 empty] | 1.352888 | 0.1248143 |  |  | 0.3072865 | 0.1208413 | 0.3305568 | 0.1208585 | 0.3575007 | 0.1206722
[5 empty] | 1.329212 | 0.1255754 |  |  | 0.3098718 | 0.1215782 | 0.3344935 | 0.1215955 | 0.3565868 | 0.121408
[5 empty] | 1.285763 | 0.1263365 |  |  | 0.3103919 | 0.122315 | 0.3384781 | 0.1223324 | 0.3645339 | 0.1221438
[5 empty] | 1.299541 | 0.1270975 |  |  | 0.3151473 | 0.1230518 | 0.3415112 | 0.1230694 | 0.3650428 | 0.1228796
[5 empty] | 1.254546 | 0.1278586 |  |  | 0.3174387 | 0.1237887 | 0.3447935 | 0.1238063 | 0.3680141 | 0.1236154
[5 empty] | 1.313779 | 0.1286197 |  |  | 0.3197667 | 0.1245255 | 0.3481256 | 0.1245433 | 0.3719484 | 0.1243512
[5 empty] | 1.251242 | 0.1293807 |  |  | 0.3210318 | 0.1252624 | 0.3497081 | 0.1252802 | 0.3741465 | 0.125087
[5 empty] | 1.388935 | 0.1301418 |  |  | 0.3245346 | 0.1259992 | 0.3539415 | 0.1260171 | 0.3778088 | 0.1258228
[5 empty] | 1.38886 | 0.1309029 |  |  | 0.3304758 | 0.126736 | 0.3547266 | 0.1267541 | 0.3865361 | 0.1265586
[5 empty] | 1.416017 | 0.1316639 |  |  | 0.3329557 | 0.1274729 | 0.3622639 | 0.127491 | 0.3924291 | 0.1272944
[5 empty] | 1.429406 | 0.132425 |  |  | 0.3348752 | 0.1282097 | 0.3654541 | 0.128228 | 0.3956883 | 0.1280302
[5 empty] | 1.28203 | 0.133186 |  |  | 0.3413347 | 0.1289465 | 0.3720976 | 0.1289649 | 0.3985144 | 0.128766
[5 empty] | 1.353889 | 0.1339471 |  |  | 0.3467349 | 0.1296834 | 0.3734952 | 0.1297019 | 0.4025081 | 0.1295019
[5 empty] | 1.415983 | 0.1347082 |  |  | 0.3493762 | 0.1304202 | 0.3782475 | 0.1304388 | 0.4076701 | 0.1302377
[5 empty] | 1.449315 | 0.1354692 |  |  | 0.3518594 | 0.1311571 | 0.385855 | 0.1311757 | 0.4119008 | 0.1309735
[5 empty] | 1.417884 | 0.1362303 |  |  | 0.3571849 | 0.1318939 | 0.3909185 | 0.1319127 | 0.4181011 | 0.1317093
[5 empty] | 1.362691 | 0.1369914 |  |  | 0.3633534 | 0.1326307 | 0.3949384 | 0.1326496 | 0.4252716 | 0.1324451
[5 empty] | 1.383739 | 0.1377524 |  |  | 0.3666656 | 0.1333676 | 0.3968157 | 0.1333866 | 0.4286133 | 0.1331809
[5 empty] | 1.342333 | 0.1385135 |  |  | 0.3717024 | 0.1341044 | 0.4045524 | 0.1341235 | 0.4390462 | 0.1339167
[5 empty] | 1.343712 | 0.1392745 |  |  | 0.3770094 | 0.1348412 | 0.4082029 | 0.1348604 | 0.4438375 | 0.1346525
[5 empty] | 1.501839 | 0.1400356 |  |  | 0.3854662 | 0.1355781 | 0.4168448 | 0.1355974 | 0.4482631 | 0.1353883
[5 empty] | 1.476683 | 0.1407967 |  |  | 0.3900524 | 0.1363149 | 0.4240561 | 0.1363343 | 0.4610989 | 0.1361241
[5 empty] | 1.444208 | 0.1415577 |  |  | 0.3953478 | 0.1370518 | 0.4319144 | 0.1370713 | 0.4688206 | 0.1368599
[5 empty] | 1.391381 | 0.1423188 |  |  | 0.4070319 | 0.1377886 | 0.4379976 | 0.1378082 | 0.4744042 | 0.1375957
[5 empty] | 1.536167 | 0.1430799 |  |  | 0.4149844 | 0.1385254 | 0.4463834 | 0.1385452 | 0.4825255 | 0.1383315
[5 empty] | 1.492534 | 0.1438409 |  |  | 0.4207848 | 0.1392623 | 0.4582496 | 0.1392821 | 0.4943604 | 0.1390673
[5 empty] | 1.530447 | 0.144602 |  |  | 0.4310129 | 0.1399991 | 0.4634741 | 0.140019 | 0.5024847 | 0.1398031
[5 empty] | 1.526873 | 0.1453631 |  |  | 0.4358482 | 0.1407359 | 0.4736344 | 0.140756 | 0.5132742 | 0.1405389
[5 empty] | 1.466776 | 0.1461241 |  |  | 0.4437704 | 0.1414728 | 0.4871085 | 0.1414929 | 0.5248049 | 0.1412747
[5 empty] | 1.490125 | 0.1468852 |  |  | 0.4536591 | 0.1422096 | 0.4961742 | 0.1422299 | 0.5334526 | 0.1420106
[5 empty] | 1.637883 | 0.1476462 |  |  | 0.465094 | 0.1429465 | 0.5070091 | 0.1429668 | 0.5482931 | 0.1427464
[5 empty] | 1.651019 | 0.1484073 |  |  | 0.4763546 | 0.1436833 | 0.518691 | 0.1437038 | 0.5583023 | 0.1434822
[5 empty] | 1.663498 | 0.1491684 |  |  | 0.4832206 | 0.1444201 | 0.5248979 | 0.1444407 | 0.571256 | 0.144218
[5 empty] | 1.693285 | 0.1499294 |  |  | 0.4970716 | 0.145157 | 0.5357073 | 0.1451776 | 0.5820301 | 0.1449538
[5 empty] | 1.565348 | 0.1506905 |  |  | 0.5073873 | 0.1458938 | 0.5523972 | 0.1459146 | 0.5974005 | 0.1456896
[5 empty] | 1.684652 | 0.1514516 |  |  | 0.5126473 | 0.1466306 | 0.5619452 | 0.1466515 | 0.6054431 | 0.1464254