## 1
Общество с ограниченной ответственностью "Инженерная геология" (ООО "ИнжГео") | [11 empty] | Общество с ограниченной ответственностью "Инженерная геология" (ООО "ИнжГео")
Юр. адрес: 117279, г. Москва, ул. Миклухо-Маклая, 36 а, этаж 5, пом. XXIII к. 76-84 | [11 empty] | Юр. адрес: 117279, г. Москва, ул. Миклухо-Маклая, 36 а, этаж 5, пом. XXIII к. 76-84 | [8 empty] | нагр |  |  | X0 | Y0 | R |  | нагр |  |  |  | X0 | Y0 | R | нагр |  |  |  | X0 | Y0 | R |  | нагр |  |  |  | X0 | Y0 | R
Телефон/факс +7 (495) 132-30-00, Адрес электронной почты inbox@inj-geo.ru | [11 empty] | Телефон/факс +7 (495) 132-30-00, Адрес электронной почты inbox@inj-geo.ru | [12 empty] | 0 | [7 empty] | 0 | [6 empty] | 0 | [7 empty] | 0
[21 empty] | девиатор | [6 empty] | девиатор | [6 empty] | девиатор | [7 empty] | девиатор
Испытательная лаборатория ООО «ИнжГео» | [11 empty] | Испытательная лаборатория ООО «ИнжГео» | [8 empty] | x0 | Угол | X | Y |  |  |  | x0 |  | Угол | X | Y |  |  | x0 |  | Угол | X | Y |  |  |  | x0 |  | Угол | X | Y
Адрес места осуществления деятельности лаборатории: г. Москва, просп. Вернадского, д. 51, стр. 1 | [11 empty] | Адрес места осуществления деятельности лаборатории: г. Москва, просп. Вернадского, д. 51, стр. 1 | [9 empty] | 0 | [7 empty] | 0 | [6 empty] | 0 | [7 empty] | 0
Телефон +7(910)4557682, E-mail: slg85@mail.ru | [11 empty] | Телефон +7(910)4557682, E-mail: slg85@mail.ru | [9 empty] | 5 | [7 empty] | 5 | [6 empty] | 5 | [7 empty] | 5
[22 empty] | 10 | [7 empty] | 10 | [6 empty] | 10 | [7 empty] | 10
[12 empty] | Протокол испытаний № 13-63/154 от 01-04-2023 | [9 empty] | 15 | [7 empty] | 15 | [6 empty] | 15 | [7 empty] | 15
[22 empty] | 20 | [7 empty] | 20 | [6 empty] | 20 | [7 empty] | 20
[12 empty] | Наименование и адрес заказчика: Переход трубопровода через р. Енисей | [9 empty] | 25 | [7 empty] | 25 | [6 empty] | 25 | [7 empty] | 25
[12 empty] | Наименование объекта: ООО Регионстрой | [9 empty] | 30 | [7 empty] | 30 | [6 empty] | 30 | [7 empty] | 30
Наименование используемого метода/методики: ГОСТ 12248.4-2020 | [11 empty] | Наименование используемого метода/методики: ГОСТ 12248.3-2020 | [9 empty] | 35 | [7 empty] | 35 | [6 empty] | 35 | [7 empty] | 35
Условия проведения испытания: температура окружающей среды (18 - 25)0С, влажность воздуха (40 - 75)% | [11 empty] | Условия проведения испытания: температура окружающей среды (18 - 25)0С, влажность воздуха (40 - 75)% | [9 empty] | 40 | [7 empty] | 40 | [6 empty] | 40 | [7 empty] | 40
[12 empty] | Дата получение объекта подлежащего испытаниям: 05-03-2023 | [9 empty] | 45 | [7 empty] | 45 | [6 empty] | 45 | [7 empty] | 45
[12 empty] | Дата испытания: 25.10.2022-19.11.2154 | [9 empty] | 50 | [7 empty] | 50 | [6 empty] | 50 | [7 empty] | 50
[22 empty] | 55 | [7 empty] | 55 | [6 empty] | 55 | [7 empty] | 55
Испытание грунтов методом трехосного сжатия | [11 empty] | Испытание грунтов методом трехосного сжатия | [9 empty] | 60 | [7 empty] | 60 | [6 empty] | 60 | [7 empty] | 60
[22 empty] | 65 | [7 empty] | 65 | [6 empty] | 65 | [7 empty] | 65
Лабораторный номер: | [6 empty] | We, д.е. = |  |  |  |  | Лабораторный номер: |  | 1189 |  |  |  | We, д.е. = | 0.605643612 |  |  | 70 | [7 empty] | 70 | [6 empty] | 70 | [7 empty] | 70
Номер скважины: | [6 empty] | ρ, г/см3 = |  |  |  |  | Номер скважины: |  | BH-079 |  |  |  | ρ, г/см3 = | 1.62 |  |  | 75 | [7 empty] | 75 | [6 empty] | 75 | [7 empty] | 75
Глубина отбора, м: | [6 empty] | ρs, г/см3 = |  |  |  |  | Глубина отбора, м: |  | 2.7 |  |  |  | ρs, г/см3 = | 2.72 |  |  | 80 | [7 empty] | 80 | [6 empty] | 80 | [7 empty] | 80
Наименование грунта: | [6 empty] | e, д.е. = |  |  |  |  | Наименование грунта: |  | Суглинок, после оттаивания текучий, тяжелый песчанистый |  |  |  | e, д.е. = | 1.695895 |  |  | 85 | [7 empty] | 85 | [6 empty] | 85 | [7 empty] | 85
Схема проведения опыта: | [6 empty] | IL, д.е. = |  |  |  |  | Схема проведения опыта: |  | КД |  |  |  | IL, д.е. = | 2.762 |  |  | 90 | [7 empty] | 90 | [6 empty] | 90 | [7 empty] | 90
[22 empty] | 95 | [7 empty] | 95 | [6 empty] | 95 | [7 empty] | 95
[22 empty] | 100 | [7 empty] | 100 | [6 empty] | 100 | [7 empty] | 100
Результаты испытаний | [11 empty] | Результаты испытаний | [9 empty] | 105 | [7 empty] | 105 | [6 empty] | 105 | [7 empty] | 105
[22 empty] | 110 | [7 empty] | 110 | [6 empty] | 110 | [7 empty] | 110
[22 empty] | 115 | [7 empty] | 115 | [6 empty] | 115 | [7 empty] | 115
[22 empty] | 120 | [7 empty] | 120 | [6 empty] | 120 | [7 empty] | 120
[22 empty] | 125 | [7 empty] | 125 | [6 empty] | 125 | [7 empty] | 125
[22 empty] | 130 | [7 empty] | 130 | [6 empty] | 130 | [7 empty] | 130
[22 empty] | 135 | [7 empty] | 135 | [6 empty] | 135 | [7 empty] | 135
[22 empty] | 140 | [7 empty] | 140 | [6 empty] | 140 | [7 empty] | 140
[22 empty] | 145 | [7 empty] | 145 | [6 empty] | 145 | [7 empty] | 145
[22 empty] | 150 | [7 empty] | 150 | [6 empty] | 150 | [7 empty] | 150
[22 empty] | 155 | [7 empty] | 155 | [6 empty] | 155 | [7 empty] | 155
[22 empty] | 160 | [7 empty] | 160 | [6 empty] | 160 | [7 empty] | 160
[22 empty] | 165 | [7 empty] | 165 | [6 empty] | 165 | [7 empty] | 165
[22 empty] | 170 | [7 empty] | 170 | [6 empty] | 170 | [7 empty] | 170
[22 empty] | 175 | [7 empty] | 175 | [6 empty] | 175 | [7 empty] | 175
[22 empty] | 180 | [7 empty] | 180 | [6 empty] | 180 | [7 empty] | 180
[13 empty] | Давление в камере, Мпа σ3 | Вертикальная нагрузка, Мпа σ1 | Поровое давление, Мпа u
| K0, д.е. | 0.8435655 |  |  |  |  | Коэфф. Точки | [5 empty] | 0.05 | 0.08025293 | [5 empty] | 1 | [6 empty] | σ3,кПа | σ1,кПа | u, кПа |  |  |  | 4
| q_zg, МПа | 0.04217828 | [10 empty] | 0.15 | 0.2173418 | [27 empty] | δ3, Мпа | δ1-δ3, МПа | δ1, МПа | δ1, КПа
|  |  | Модуль деформации, МПа: | [9 empty] | 0.25 | 0.3544307 | [21 empty] | С, МПа:
|  |  | Е0= |  | Точки модуля (полное напр.), МПа |  |  |  | 0.04217828 | 0.06748524 | [25 empty] | φ, град:
|  |  | E50 = |  | qf (полное напр.), МПа |  |  |  | 0.06328616 | [26 empty] | E, Мпа
|  |  | Коэф. Поперечной деформации, ϑ = | [9 empty] | Эффективные значения угла внутреннего трения и удельного сцепления ϕ', С' | [13 empty] | x | 0
[13 empty] | ϕ', град. = | 9 | [12 empty] | y |  |  |  | С, кПа | φ,°
[13 empty] | С', МПа = | 0.005
| Исполнитель: | [6 empty] | Морозов Д.С. |  |  |  |  | Исполнитель: |  |  |  |  | Морозов Д.С.
| Начальник исп. лаборатории: | [6 empty] | Семиколенова Л.Г. |  |  |  |  | Начальник исп. лаборатории: |  |  |  |  | Семиколенова Л.Г.
Лист 1 , всего листов 2 | [11 empty] | Лист 2 , всего листов 2
Частичное воспроизведение протокола испытаний без письменного разрешения ООО «ИнжГео» ЗАПРЕЩАЕТСЯ | [11 empty] | Частичное воспроизведение протокола испытаний без письменного разрешения ООО «ИнжГео» ЗАПРЕЩАЕТСЯ
[5 empty] | второй график |  | первый график | [9 empty] | К Пуассона
dev50 | epsE50 | ind | devE0 | epsE0 | dev | eps | sigma |  | dev1 | eps1 | dev2 | eps2 | dev3 | eps3 |  | Глины
0.01328616 | 0.008246082 |  |  |  | 0 | 0 |  |  | 0 | 0 | 0 | 0 | 0 | 0 |  | < 0 | 0,20-0,30
ind |  |  |  |  | -3.400247e-05 | 0.0007545013 |  |  | 0.001406828 | 0.0007048251 | 0.009 | 0.001184881 | 0.008334427 | 0.000768149 |  | 0-0,25 | 0,30-0,38
2 |  |  |  |  | 0.002808618 | 0.001509003 |  |  | 0.003 | 0.00130337 | 0.01144029 | 0.001583806 | 0.01768869 | 0.001536298 |  | 0,25< | 0,38-0,45
E0 |  |  |  |  | 0.004436266 | 0.002263504 |  |  | 0.00451607 | 0.002114475 | 0.01593112 | 0.002375708 | 0.026 | 0.002455624 |  | Суглинки | 0,35-0,37
epsE0 | devE0 |  |  |  | 0.006326742 | 0.002748694 |  |  | 0.005775925 | 0.0028193 | 0.01994488 | 0.003167611 | 0.02995794 | 0.003072596 |  | Пески и супеси | 0,30-0,35
0.002748694 | 0.006326742 |  |  |  | 0.005957981 | 0.003772506 |  |  | 0.006983296 | 0.003524126 | 0.02439398 | 0.003959514 | 0.03527917 | 0.003840745
[5 empty] | 0.007044467 | 0.004527008 |  |  | 0.00793918 | 0.004228951 | 0.02779085 | 0.004751417 | 0.03990091 | 0.004608894
График E50 |  | График E |  |  | 0.008042909 | 0.005281509 |  |  | 0.00904457 | 0.004933776 | 0.0306479 | 0.00554332 | 0.04472696 | 0.005377043
eps | q | sigma |  |  | 0.01096234 | 0.00603601 |  |  | 0.01030046 | 0.005638601 | 0.0336709 | 0.006332702 | 0.04756112 | 0.006145192
Горизонтальная линия E50 |  | Касательная |  |  | 0.01081177 | 0.006790511 |  |  | 0.01130785 | 0.006343426 | 0.03534881 | 0.007127125 | 0.05221534 | 0.007045122
0 |  | a | b |  | 0.01060025 | 0.007545013 |  |  | 0.01196772 | 0.007048251 | 0.03758189 | 0.007919028 | 0.05393334 | 0.00768149
|  |  | 0 |  | 0.01328616 | 0.008246082 |  |  | 0.01298109 | 0.007753076 | 0.03977255 | 0.008710931 | 0.05744313 | 0.008449639
Вертикальная линия E50 |  | p1 и p2 |  |  | 0.01406034 | 0.009054015 |  |  | 0.01394893 | 0.008457901 | 0.04111651 | 0.009502834 | 0.05963388 | 0.009217788
| 0 | 0 |  |  | 0.01379285 | 0.009808516 |  |  | 0.01512647 | 0.009388274 | 0.04350951 | 0.01029474 | 0.06279576 | 0.009985937
[5 empty] | 0.01453071 | 0.01056302 |  |  | 0.01556594 | 0.009867552 | 0.04534729 | 0.01108664 | 0.06541895 | 0.01075409
Касательная линия E50 |  |  |  |  | 0.01527013 | 0.01131752 |  |  | 0.01647168 | 0.01057238 | 0.04682559 | 0.01187854 | 0.06879361 | 0.01152223
0 | 0 | Горизонтальная 1 |  |  | 0.01600733 | 0.01207202 |  |  | 0.0172882 | 0.0112772 | 0.04874014 | 0.01267044 | 0.07060993 | 0.01229038
[5 empty] | 0.01673852 | 0.01282652 |  |  | 0.0179111 | 0.01198203 | 0.05058668 | 0.01346235 | 0.07345807 | 0.01305853
Горизонтальная линия qкр |  |  |  |  | 0.01745994 | 0.01358102 |  |  | 0.01893594 | 0.01268685 | 0.05206096 | 0.01425425 | 0.07632822 | 0.01382668
Горизонтальная линия q |  | Горизонтальная 2 |  |  | 0.0181678 | 0.01433552 |  |  | 0.01965833 | 0.01339168 | 0.0531587 | 0.01504615 | 0.07931054 | 0.01459483
0 |  | 0 |  |  | 0.01885832 | 0.01509003 |  |  | 0.02027383 | 0.0140965 | 0.05497565 | 0.01583806 | 0.08129521 | 0.01536298
[5 empty] | 0.01852772 | 0.01584453 |  |  | 0.02137803 | 0.01480133 | 0.05590754 | 0.01662996 | 0.0831724 | 0.01613113
Вертикальная линия q |  |  |  |  | 0.02117221 | 0.01659903 |  |  | 0.0218665 | 0.01550615 | 0.05735011 | 0.01742186 | 0.08553229 | 0.01689928
| 0 |  |  |  | 0.02078802 | 0.01735353 |  |  | 0.02273484 | 0.01621098 | 0.0584991 | 0.01821376 | 0.08806506 | 0.01766743
[5 empty] | 0.02237137 | 0.01810803 |  |  | 0.02357863 | 0.0169158 | 0.05985025 | 0.01900567 | 0.08966087 | 0.01843558
[5 empty] | 0.02191848 | 0.01886253 |  |  | 0.02409344 | 0.01762063 | 0.06069929 | 0.01979757 | 0.0915099 | 0.01920372
[5 empty] | 0.02342557 | 0.01961703 |  |  | 0.02477486 | 0.01832545 | 0.06154196 | 0.02058947 | 0.09290232 | 0.01997187
[5 empty] | 0.02388885 | 0.02037153 |  |  | 0.02571847 | 0.01903028 | 0.062374 | 0.02138138 | 0.09382832 | 0.02074002
[5 empty] | 0.02430455 | 0.02112604 |  |  | 0.02621985 | 0.0197351 | 0.06249114 | 0.02217328 | 0.09507805 | 0.02150817
[5 empty] | 0.02366888 | 0.02188054 |  |  | 0.02667458 | 0.02043993 | 0.06308913 | 0.02296518 | 0.09654171 | 0.02227632
[5 empty] | 0.02297807 | 0.02263504 |  |  | 0.02737825 | 0.02114475 | 0.06356371 | 0.02375708 | 0.09730945 | 0.02304447
[5 empty] | 0.02522834 | 0.02338954 |  |  | 0.02752644 | 0.02184958 | 0.0638106 | 0.02454899 | 0.09797146 | 0.02381262
[5 empty] | 0.0244159 | 0.02414404 |  |  | 0.02801472 | 0.0225544 | 0.06362554 | 0.02534089 | 0.09831791 | 0.02458077
[5 empty] | 0.02353697 | 0.02489854 |  |  | 0.02853869 | 0.02325923 | 0.06357489 | 0.02613279 | 0.09863898 | 0.02534892
[5 empty] | 0.02558778 | 0.02565304 |  |  | 0.02869392 | 0.02396405 | 0.06377217 | 0.0269247 | 0.09833071 | 0.02611707
[5 empty] | 0.02357245 | 0.02640754 |  |  | 0.02867599 | 0.02466888 | 0.06294369 | 0.0277166 | 0.09892247 | 0.02688521
[5 empty] | 0.02350796 | 0.02716205 |  |  | 0.02908049 | 0.0253737 | 0.06202485 | 0.0285085 | 0.09863429 | 0.02765336
[5 empty] | 0.02339974 | 0.02791655 |  |  | 0.02890283 | 0.02607853 | 0.06145107 | 0.0293004 | 0.09768336 | 0.02842151
[5 empty] | 0.02325286 | 0.02867105 |  |  | 0.02873809 | 0.02678335 | 0.06065777 | 0.03009231 | 0.09648688 | 0.02918966
[5 empty] | 0.02507234 | 0.02942555 |  |  | 0.02879377 | 0.02748818 | 0.05928036 | 0.03088421 | 0.09566203 | 0.02995781
[5 empty] | 0.02386324 | 0.03018005 |  |  | 0.0286808 | 0.028193 | 0.05855424 | 0.03167611 | 0.09522602 | 0.03072596
[5 empty] | 0.02263059 | 0.03093455 |  |  | 0.02811006 | 0.02889783 | 0.05731485 | 0.03246802 | 0.09409604 | 0.03149411
[5 empty] | 0.02437944 | 0.03168905 |  |  | 0.02809247 | 0.02960265 | 0.05599758 | 0.03325992 | 0.09328929 | 0.03226226
[5 empty] | 0.02411484 | 0.03244355 |  |  | 0.02753893 | 0.03030748 | 0.05483786 | 0.03405182 | 0.09162295 | 0.03303041
[5 empty] | 0.02184183 | 0.03319806 |  |  | 0.02706035 | 0.0310123 | 0.0536711 | 0.03484372 | 0.09051423 | 0.03379856
[5 empty] | 0.02356544 | 0.03395256 |  |  | 0.02676764 | 0.03171713 | 0.05313271 | 0.03563563 | 0.08978032 | 0.0345667
[5 empty] | 0.02129073 | 0.03470706 |  |  | 0.02627169 | 0.03242196 | 0.0526581 | 0.03642753 | 0.08783841 | 0.03533485
[5 empty] | 0.02202274 | 0.03546156 |  |  | 0.02618342 | 0.03312678 | 0.05168269 | 0.03721943 | 0.08680571 | 0.036103
[5 empty] | 0.02276652 | 0.03621606 |  |  | 0.02551373 | 0.03383161 | 0.0519419 | 0.03801133 | 0.0852994 | 0.03687115
[5 empty] | 0.02052709 | 0.03697056 |  |  | 0.02547353 | 0.03453643 | 0.05183444 | 0.03880324 | 0.08503667 | 0.0376393
[5 empty] | 0.02230952 | 0.03772506 |  |  | 0.02507372 | 0.03524126 | 0.05172603 | 0.03959514 | 0.08353474 | 0.03840745
[5 empty] | 0.02211884 | 0.03847956 |  |  | 0.02482521 | 0.03594608 | 0.05229585 | 0.04038704 | 0.08281078 | 0.0391756
[5 empty] | 0.0209601 | 0.03923407 |  |  | 0.02463891 | 0.03665091 | 0.05223873 | 0.04117895 | 0.08198199 | 0.03994375
[5 empty] | 0.02183834 | 0.03998857 |  |  | 0.02452571 | 0.03735573 | 0.05234949 | 0.04197085 | 0.08046558 | 0.0407119
[5 empty] | 0.0217586 | 0.04074307 |  |  | 0.02459551 | 0.03806056 | 0.05262293 | 0.04276275 | 0.07967873 | 0.04148005
[5 empty] | 0.02072593 | 0.04149757 |  |  | 0.02451338 | 0.03876538 | 0.05315388 | 0.04355465 | 0.07983864 | 0.04224819
[5 empty] | 0.02073788 | 0.04225207 |  |  | 0.02435653 | 0.03947021 | 0.05353715 | 0.04434656 | 0.0794625 | 0.04301634
[5 empty] | 0.01978261 | 0.04300657 |  |  | 0.02472345 | 0.04017503 | 0.05426755 | 0.04513846 | 0.07866752 | 0.04378449
[5 empty] | 0.01985758 | 0.04376107 |  |  | 0.02471262 | 0.04087986 | 0.0548399 | 0.04593036 | 0.07907209 | 0.04455264
[5 empty] | 0.02196045 | 0.04451557 |  |  | 0.02482252 | 0.04158468 | 0.05544901 | 0.04672227 | 0.07908756 | 0.04532079
[5 empty] | 0.02108888 | 0.04527008 |  |  | 0.02505162 | 0.04228951 | 0.0560897 | 0.04751417 | 0.07940001 | 0.04608894
[5 empty] | 0.02024053 | 0.04602458 |  |  | 0.02519843 | 0.04299433 | 0.05695679 | 0.04830607 | 0.08049312 | 0.04685709
[5 empty] | 0.02141306 | 0.04677908 |  |  | 0.0251614 | 0.04369916 | 0.05774509 | 0.04909797 | 0.08085056 | 0.04762524
[5 empty] | 0.02060412 | 0.04753358 |  |  | 0.02553903 | 0.04440398 | 0.05814941 | 0.04988988 | 0.08175599 | 0.04839339
[5 empty] | 0.02281136 | 0.04828808 |  |  | 0.02542981 | 0.04510881 | 0.05876458 | 0.05068178 | 0.08309308 | 0.04916154
[5 empty] | 0.02303246 | 0.04904258 |  |  | 0.0256322 | 0.04581363 | 0.0596854 | 0.05147368 | 0.0842455 | 0.04992968
[5 empty] | 0.02326505 | 0.04979708 |  |  | 0.02614469 | 0.04651846 | 0.06020669 | 0.05226559 | 0.08549692 | 0.05069783
[5 empty] | 0.02250681 | 0.05055158 |  |  | 0.02606577 | 0.04722328 | 0.06122327 | 0.05305749 | 0.08623101 | 0.05146598
[5 empty] | 0.02375539 | 0.05130609 |  |  | 0.02629391 | 0.04792811 | 0.06152995 | 0.05384939 | 0.08823143 | 0.05223413
[5 empty] | 0.02300844 | 0.05206059 |  |  | 0.0268276 | 0.04863293 | 0.06222155 | 0.05464129 | 0.08958185 | 0.05300228
[5 empty] | 0.02426362 | 0.05281509 |  |  | 0.02706532 | 0.04933776 | 0.06349288 | 0.0554332 | 0.09096594 | 0.05377043
[5 empty] | 0.02251859 | 0.05356959 |  |  | 0.02710555 | 0.05004258 | 0.06383876 | 0.0562251 | 0.09296738 | 0.05453858
[5 empty] | 0.02277101 | 0.05432409 |  |  | 0.02744678 | 0.05074741 | 0.064154 | 0.057017 | 0.09406982 | 0.05530673
[5 empty] | 0.02501853 | 0.05507859 |  |  | 0.02748748 | 0.05145223 | 0.06503342 | 0.0578089 | 0.09495693 | 0.05607488
[5 empty] | 0.02525882 | 0.05583309 |  |  | 0.02802613 | 0.05215706 | 0.06557183 | 0.05860081 | 0.09701239 | 0.05684303
[5 empty] | 0.02448952 | 0.05658759 |  |  | 0.02796122 | 0.05286188 | 0.06616405 | 0.05939271 | 0.09811986 | 0.05761117
[5 empty] | 0.0237083 | 0.0573421 |  |  | 0.02819124 | 0.05356671 | 0.06620489 | 0.06018461 | 0.09946302 | 0.05837932
[5 empty] | 0.02591281 | 0.0580966 |  |  | 0.02851465 | 0.05427153 | 0.0673418 | 0.06097652 | 0.1006255 | 0.05914747
[5 empty] | 0.02610072 | 0.0588511 |  |  | 0.02862995 | 0.05497636 | 0.06722202 | 0.06176842 | 0.102391 | 0.05991562
[5 empty] | 0.02626967 | 0.0596056 |  |  | 0.02883561 | 0.05568118 | 0.06725063 | 0.06256032 | 0.1032432 | 0.06068377
[5 empty] | 0.02641732 | 0.0603601 |  |  | 0.02933012 | 0.05638601 | 0.06758092 | 0.06335222 | 0.1044307 | 0.06145192
[5 empty] | 0.02657231 | 0.0611146 |  |  | 0.02941196 | 0.05709083 | 0.0681121 | 0.06414413 | 0.1053632 | 0.06222007
[5 empty] | 0.02564641 | 0.0618691 |  |  | 0.02947961 | 0.05779566 | 0.0682434 | 0.06493603 | 0.1058849 | 0.06298822
[5 empty] | 0.02575074 | 0.0626236 |  |  | 0.02983155 | 0.05850048 | 0.06907406 | 0.06572793 | 0.1064272 | 0.06375637
[5 empty] | 0.02585511 | 0.06337811 |  |  | 0.02976627 | 0.05920531 | 0.06940329 | 0.06651984 | 0.1075843 | 0.06452452
[5 empty] | 0.02495918 | 0.06413261 |  |  | 0.02998224 | 0.05991013 | 0.06943033 | 0.06731174 | 0.1084505 | 0.06529266
[5 empty] | 0.02606261 | 0.06488711 |  |  | 0.02987795 | 0.06061496 | 0.06985441 | 0.06810364 | 0.1097198 | 0.06606081
[5 empty] | 0.02716507 | 0.06564161 |  |  | 0.03025293 | 0.06131978 | 0.07047475 | 0.06889554 | 0.1109865 | 0.06682896
[5 empty] | 0.0252662 | 0.06639611 |  |  | 0.03011369 | 0.06202461 | 0.07019057 | 0.06968745 | 0.1113448 | 0.06759711
[5 empty] | 0.02736569 | 0.06715061 |  |  | 0.03027481 | 0.06272943 | 0.07070111 | 0.07047935 | 0.1128888 | 0.06836526
[5 empty] | 0.02546317 | 0.06790511 |  |  | 0.03013519 | 0.06343426 | 0.0714056 | 0.07127125 | 0.1135127 | 0.06913341
[5 empty] | 0.02655833 | 0.06865961 |  |  | 0.0303948 | 0.06413909 | 0.07150325 | 0.07206316 | 0.1145108 | 0.06990156
[5 empty] | 0.02665081 | 0.06941412 |  |  | 0.03025359 | 0.06484391 | 0.0715933 | 0.07285506 | 0.1152771 | 0.07066971
[5 empty] | 0.02574028 | 0.07016862 |  |  | 0.03051152 | 0.06554874 | 0.07207498 | 0.07364696 | 0.1163059 | 0.07143786
[5 empty] | 0.0268264 | 0.07092312 |  |  | 0.03056855 | 0.06625356 | 0.07234751 | 0.07443886 | 0.1172914 | 0.07220601
[5 empty] | 0.02690883 | 0.07167762 |  |  | 0.03062465 | 0.06695839 | 0.07251012 | 0.07523077 | 0.1174278 | 0.07297415
[5 empty] | 0.02798723 | 0.07243212 |  |  | 0.03057977 | 0.06766321 | 0.07246203 | 0.07602267 | 0.1178091 | 0.0737423
[5 empty] | 0.02806126 | 0.07318662 |  |  | 0.03063387 | 0.06836804 | 0.07270248 | 0.07681457 | 0.1191297 | 0.07451045
[5 empty] | 0.02813059 | 0.07394112 |  |  | 0.03088691 | 0.06907286 | 0.0730307 | 0.07760648 | 0.1191837 | 0.0752786
[5 empty] | 0.02619487 | 0.07469562 |  |  | 0.03063885 | 0.06977769 | 0.0732459 | 0.07839838 | 0.1196652 | 0.07604675
[5 empty] | 0.02625377 | 0.07545013 |  |  | 0.03078966 | 0.07048251 | 0.07334732 | 0.07919028 | 0.1198685 | 0.0768149
[5 empty] | 0.02730695 | 0.07620463 |  |  | 0.03073928 | 0.07118734 | 0.07353418 | 0.07998218 | 0.1202878 | 0.07758305
[5 empty] | 0.02635406 | 0.07695913 |  |  | 0.03088768 | 0.07189216 | 0.07400571 | 0.08077409 | 0.1207172 | 0.0783512
[5 empty] | 0.02639477 | 0.07771363 |  |  | 0.03103482 | 0.07259699 | 0.07386115 | 0.08156599 | 0.1208509 | 0.07911935
[5 empty] | 0.02642874 | 0.07846813 |  |  | 0.03098066 | 0.07330181 | 0.07449971 | 0.08235789 | 0.1209827 | 0.0798875
[5 empty] | 0.02745563 | 0.07922263 |  |  | 0.03102516 | 0.07400664 | 0.07442062 | 0.08314979 | 0.1213934 | 0.08065564
[5 empty] | 0.0284751 | 0.07997713 |  |  | 0.03126827 | 0.07471146 | 0.07472311 | 0.0839417 | 0.1212805 | 0.08142379
[5 empty] | 0.02748682 | 0.08073163 |  |  | 0.03100997 | 0.07541629 | 0.07450641 | 0.0847336 | 0.1200509 | 0.08219194
[5 empty] | 0.02649042 | 0.08148614 |  |  | 0.0311502 | 0.07612111 | 0.07486975 | 0.0855255 | 0.1203115 | 0.08296009
[5 empty] | 0.02848205 | 0.08224064 |  |  | 0.03138892 | 0.07682594 | 0.07491235 | 0.08631741 | 0.1194692 | 0.08372824
[5 empty] | 0.02645929 | 0.08299514 |  |  | 0.03112611 | 0.07753076 | 0.07453343 | 0.08710931 | 0.1191309 | 0.08449639
[5 empty] | 0.02842279 | 0.08374964 |  |  | 0.0313617 | 0.07823559 | 0.07482194 | 0.08790121 | 0.1183035 | 0.08526454
[5 empty] | 0.0273732 | 0.08450414 |  |  | 0.03129568 | 0.07894041 | 0.07492866 | 0.08869311 | 0.1169939 | 0.08603269
[5 empty] | 0.02731118 | 0.08525864 |  |  | 0.03142799 | 0.07964524 | 0.07435151 | 0.08948502 | 0.116509 | 0.08680084
[5 empty] | 0.02823738 | 0.08601314 |  |  | 0.03135859 | 0.08035006 | 0.07399537 | 0.09027692 | 0.1156558 | 0.08756899
[5 empty] | 0.02715243 | 0.08676764 |  |  | 0.03148745 | 0.08105489 | 0.07376516 | 0.09106882 | 0.1147412 | 0.08833713
[5 empty] | 0.026057 | 0.08752215 |  |  | 0.03151452 | 0.08175971 | 0.07376578 | 0.09186073 | 0.112972 | 0.08910528
[5 empty] | 0.02695173 | 0.08827665 |  |  | 0.03163977 | 0.08246454 | 0.07310214 | 0.09265263 | 0.1122551 | 0.08987343
[5 empty] | 0.02683727 | 0.08903115 |  |  | 0.03146315 | 0.08316936 | 0.07277914 | 0.09344453 | 0.1114976 | 0.09064158
[5 empty] | 0.02571427 | 0.08978565 |  |  | 0.03148462 | 0.08387419 | 0.07160168 | 0.09423643 | 0.1096062 | 0.09140973
[5 empty] | 0.02758339 | 0.09054015 |  |  | 0.03170414 | 0.08457901 | 0.07107468 | 0.09502834 | 0.1083879 | 0.09217788
[5 empty] | 0.02544526 | 0.09129465 |  |  | 0.03172168 | 0.08528384 | 0.07040303 | 0.09582024 | 0.1076495 | 0.09294603
[5 empty] | 0.02730054 | 0.09204915 |  |  | 0.03163719 | 0.08598866 | 0.06959165 | 0.09661214 | 0.1059981 | 0.09371418
[5 empty] | 0.02714988 | 0.09280365 |  |  | 0.03145063 | 0.08669349 | 0.06904543 | 0.09740405 | 0.1048405 | 0.09448233
[5 empty] | 0.02499393 | 0.09355816 |  |  | 0.03166196 | 0.08739831 | 0.06816929 | 0.09819595 | 0.1035837 | 0.09525048
[5 empty] | 0.02483334 | 0.09431266 |  |  | 0.03167114 | 0.08810314 | 0.06786813 | 0.09898785 | 0.1025344 | 0.09601862
[5 empty] | 0.02666875 | 0.09506716 |  |  | 0.03177813 | 0.08880796 | 0.06684684 | 0.09977975 | 0.1006997 | 0.09678677
[5 empty] | 0.02650082 | 0.09582166 |  |  | 0.03178289 | 0.08951279 | 0.06601035 | 0.1005717 | 0.1002864 | 0.09755492
[5 empty] | 0.0263302 | 0.09657616 |  |  | 0.03148537 | 0.09021761 | 0.06496355 | 0.1013636 | 0.09900148 | 0.09832307
[5 empty] | 0.02515754 | 0.09733066 |  |  | 0.031483 | 0.09092244 | 0.06451135 | 0.1021555 | 0.09785182 | 0.09909122
[5 empty] | 0.02398348 | 0.09808516 |  |  | 0.0314552 | 0.09162726 | 0.06365866 | 0.1029474 | 0.09634432 | 0.09985937
[5 empty] | 0.02380868 | 0.09883966 |  |  | 0.03139907 | 0.09233209 | 0.06281037 | 0.1037393 | 0.0950859 | 0.1006275
[5 empty] | 0.02563378 | 0.09959417 |  |  | 0.03141659 | 0.09303691 | 0.0613714 | 0.1045312 | 0.09448346 | 0.1013957
[5 empty] | 0.02345943 | 0.1003487 |  |  | 0.0315097 | 0.09374174 | 0.06104665 | 0.1053231 | 0.09404391 | 0.1021638
[5 empty] | 0.02528629 | 0.1011032 |  |  | 0.03108038 | 0.09444656 | 0.06014103 | 0.106115 | 0.09237416 | 0.102932
[5 empty] | 0.02411501 | 0.1018577 |  |  | 0.03103057 | 0.09515139 | 0.05905943 | 0.1069069 | 0.09138112 | 0.1037001
[5 empty] | 0.02494622 | 0.1026122 |  |  | 0.03106226 | 0.09585622 | 0.05830677 | 0.1076988 | 0.09117169 | 0.1044683
[5 empty] | 0.02478059 | 0.1033667 |  |  | 0.03057739 | 0.09656104 | 0.05768705 | 0.1084907 | 0.09025279 | 0.1052364
[5 empty] | 0.02261877 | 0.1041212 |  |  | 0.03047792 | 0.09726587 | 0.05707637 | 0.1092826 | 0.08983132 | 0.1060046
[5 empty] | 0.02446139 | 0.1048757 |  |  | 0.03046583 | 0.09797069 | 0.05626224 | 0.1100745 | 0.09001419 | 0.1067727
[5 empty] | 0.02430911 | 0.1056302 |  |  | 0.03024306 | 0.09867552 | 0.05544464 | 0.1108664 | 0.0894083 | 0.1075409
[5 empty] | 0.02216259 | 0.1063847 |  |  | 0.02981159 | 0.09938034 | 0.05522356 | 0.1116583 | 0.08882057 | 0.108309
[5 empty] | 0.02402247 | 0.1071392 |  |  | 0.02947337 | 0.1000852 | 0.05419897 | 0.1124502 | 0.08943498 | 0.1090772
[5 empty] | 0.02288939 | 0.1078937 |  |  | 0.02923037 | 0.10079 | 0.05337085 | 0.1132421 | 0.0890609 | 0.1098453
[5 empty] | 0.02276402 | 0.1086482 |  |  | 0.02898454 | 0.1014948 | 0.05293918 | 0.114034 | 0.08928821 | 0.1106135
[5 empty] | 0.02264635 | 0.1094027 |  |  | 0.02873785 | 0.1021996 | 0.05220394 | 0.1148259 | 0.08841692 | 0.1113816
[5 empty] | 0.02253057 | 0.1101572 |  |  | 0.02879226 | 0.1029045 | 0.0514651 | 0.1156178 | 0.08844703 | 0.1121498
[5 empty] | 0.02341516 | 0.1109117 |  |  | 0.02854973 | 0.1036093 | 0.05082265 | 0.1164097 | 0.08917853 | 0.1129179
[5 empty] | 0.02130012 | 0.1116662 |  |  | 0.02801222 | 0.1043141 | 0.04997656 | 0.1172016 | 0.08851142 | 0.1136861
[5 empty] | 0.02318547 | 0.1124207 |  |  | 0.0280817 | 0.1050189 | 0.04902681 | 0.1179935 | 0.08864569 | 0.1144542
[5 empty] | 0.0210712 | 0.1131752 |  |  | 0.02776012 | 0.1057238 | 0.04827339 | 0.1187854 | 0.08828134 | 0.1152223
[5 empty] | 0.02095733 | 0.1139297 |  |  | 0.02734944 | 0.1064286 | 0.04781626 | 0.1195773 | 0.08891837 | 0.1159905
[5 empty] | 0.02084386 | 0.1146842 |  |  | 0.02715164 | 0.1071334 | 0.04665541 | 0.1203692 | 0.08835678 | 0.1167586
[5 empty] | 0.0227308 | 0.1154387 |  |  | 0.02726866 | 0.1078382 | 0.04619082 | 0.1211611 | 0.08849655 | 0.1175268
[5 empty] | 0.02061816 | 0.1161932 |  |  | 0.02700248 | 0.1085431 | 0.04522246 | 0.121953 | 0.0882377 | 0.1182949
[5 empty] | 0.02250594 | 0.1169477 |  |  | 0.02695505 | 0.1092479 | 0.04465032 | 0.1227449 | 0.08818021 | 0.1190631
[5 empty] | 0.02239415 | 0.1177022 |  |  | 0.02652553 | 0.1099527 | 0.04357437 | 0.1235368 | 0.08772409 | 0.1198312
[5 empty] | 0.0212828 | 0.1184567 |  |  | 0.02649909 | 0.1106575 | 0.04279459 | 0.1243287 | 0.08776932 | 0.1205994
[5 empty] | 0.02117189 | 0.1192112 |  |  | 0.0262733 | 0.1113624 | 0.04181096 | 0.1251206 | 0.08781591 | 0.1213675
[5 empty] | 0.02006144 | 0.1199657 |  |  | 0.02624823 | 0.1120672 | 0.04142346 | 0.1259125 | 0.08766385 | 0.1221357
[5 empty] | 0.02195145 | 0.1207202 |  |  | 0.02622394 | 0.112772 | 0.04033207 | 0.1267044 | 0.08771314 | 0.1229038
[5 empty] | 0.01984192 | 0.1214747 |  |  | 0.0259005 | 0.1134768 | 0.03983676 | 0.1274964 | 0.08746378 | 0.123672
[5 empty] | 0.02073287 | 0.1222292 |  |  | 0.02607798 | 0.1141817 | 0.03913751 | 0.1282883 | 0.08731576 | 0.1244401
[5 empty] | 0.02162429 | 0.1229837 |  |  | 0.02595644 | 0.1148865 | 0.03813431 | 0.1290802 | 0.08806908 | 0.1252083
[5 empty] | 0.01951621 | 0.1237382 |  |  | 0.02583596 | 0.1155913 | 0.03742713 | 0.1298721 | 0.08722374 | 0.1259764
[5 empty] | 0.02140862 | 0.1244927 |  |  | 0.0254166 | 0.1162961 | 0.03671595 | 0.130664 | 0.08757972 | 0.1267446
[5 empty] | 0.02030153 | 0.1252472 |  |  | 0.02529843 | 0.117001 | 0.03540075 | 0.1314559 | 0.08763704 | 0.1275127
[5 empty] | 0.02119495 | 0.1260017 |  |  | 0.02548151 | 0.1177058 | 0.03508151 | 0.1322478 | 0.08789569 | 0.1282809
[5 empty] | 0.02008888 | 0.1267562 |  |  | 0.02506591 | 0.1184106 | 0.0341582 | 0.1330397 | 0.08805566 | 0.129049
[5 empty] | 0.02098334 | 0.1275107 |  |  | 0.0250517 | 0.1191154 | 0.03343081 | 0.1338316 | 0.08711695 | 0.1298172
[5 empty] | 0.02087833 | 0.1282652 |  |  | 0.02483895 | 0.1198203 | 0.03249931 | 0.1346235 | 0.08737955 | 0.1305853
[5 empty] | 0.02077385 | 0.1290197 |  |  | 0.02492773 | 0.1205251 | 0.03156368 | 0.1354154 | 0.08714347 | 0.1313535
[5 empty] | 0.01866992 | 0.1297742 |  |  | 0.02471809 | 0.1212299 | 0.03072391 | 0.1362073 | 0.0872087 | 0.1321216
[5 empty] | 0.01956654 | 0.1305287 |  |  | 0.02471012 | 0.1219347 | 0.03007996 | 0.1369992 | 0.08787524 | 0.1328898
[5 empty] | 0.01846372 | 0.1312832 |  |  | 0.02460387 | 0.1226396 | 0.02873182 | 0.1377911 | 0.08744308 | 0.1336579
[5 empty] | 0.01836146 | 0.1320377 |  |  | 0.02449941 | 0.1233444 | 0.02837947 | 0.138583 | 0.08731222 | 0.1344261
[5 empty] | 0.01825978 | 0.1327922 |  |  | 0.02449682 | 0.1240492 | 0.02742288 | 0.1393749 | 0.08758266 | 0.1351942
[5 empty] | 0.01915868 | 0.1335467 |  |  | 0.02409615 | 0.124754 | 0.02616204 | 0.1401668 | 0.08725439 | 0.1359624
[5 empty] | 0.01805816 | 0.1343012 |  |  | 0.02419748 | 0.1254589 | 0.02579692 | 0.1409587 | 0.08752742 | 0.1367305
[5 empty] | 0.01995824 | 0.1350557 |  |  | 0.02400087 | 0.1261637 | 0.0246275 | 0.1417506 | 0.08740173 | 0.1374987
[5 empty] | 0.01985892 | 0.1358102 |  |  | 0.02380639 | 0.1268685 | 0.02375376 | 0.1425425 | 0.08677733 | 0.1382668
[5 empty] | 0.0187602 | 0.1365647 |  |  | 0.02391411 | 0.1275733 | 0.02277568 | 0.1433344 | 0.08735421 | 0.139035
[5 empty] | 0.0186621 | 0.1373192 |  |  | 0.02382409 | 0.1282782 | 0.02219323 | 0.1441263 | 0.08713236 | 0.1398031
[5 empty] | 0.01756462 | 0.1380737 |  |  | 0.0235364 | 0.128983 | 0.0212064 | 0.1449182 | 0.0873118 | 0.1405713
[5 empty] | 0.01846778 | 0.1388282 |  |  | 0.02375112 | 0.1296878 | 0.02011517 | 0.1457101 | 0.0874925 | 0.1413394
[5 empty] | 0.01937156 | 0.1395827 |  |  | 0.0236683 | 0.1303926 | 0.01961951 | 0.146502 | 0.08737447 | 0.1421076
[5 empty] | 0.018276 | 0.1403372 |  |  | 0.02328801 | 0.1310975 | 0.0187194 | 0.1472939 | 0.08685771 | 0.1428757
[5 empty] | 0.01918108 | 0.1410917 |  |  | 0.02351032 | 0.1318023 | 0.01791482 | 0.1480858 | 0.08734221 | 0.1436439
[5 empty] | 0.01908682 | 0.1418462 |  |  | 0.02333531 | 0.1325071 | 0.01660575 | 0.1488777 | 0.08662796 | 0.144412
[5 empty] | 0.01699322 | 0.1426007 |  |  | 0.02306302 | 0.1332119 | 0.01609216 | 0.1496696 | 0.08701498 | 0.1451802
[5 empty] | 0.0169003 | 0.1433552 |  |  | 0.02309354 | 0.1339168 | 0.01517405 | 0.1504615 | 0.08720324 | 0.1459483
[5 empty] | 0.01880805 | 0.1441097 |  |  | 0.02312693 | 0.1346216 | 0.01415137 | 0.1512534 | 0.08749276 | 0.1467165
[5 empty] | 0.01671649 | 0.1448642 |  |  | 0.02296326 | 0.1353264 | 0.01332412 | 0.1520453 | 0.08668352 | 0.1474846
[5 empty] | 0.01662562 | 0.1456187 |  |  | 0.02290259 | 0.1360312 | 0.01199228 | 0.1528372 | 0.08747552 | 0.1482528
[5 empty] | 0.01653546 | 0.1463732 |  |  | 0.022945 | 0.1367361 | 0.01135581 | 0.1536291 | 0.08656876 | 0.1490209
[5 empty] | 0.01744599 | 0.1471277 |  |  | 0.02289054 | 0.1374409 | 0.0105147 | 0.154421 | 0.08746324 | 0.1497891
[5 empty] | 0.01635725 | 0.1478822 |  |  | 0.02263929 | 0.1381457 | 0.009268934 | 0.155213 | 0.08665895 | 0.1505572
[5 empty] | 0.01626922 | 0.1486367 |  |  | 0.02279132 | 0.1388505 | 0.008218481 | 0.1560049 | 0.08735589 | 0.1513254
[5 empty] | 0.01818193 | 0.1493912 |  |  | 0.02284668 | 0.1395554 | 0.007563323 | 0.1567968 | 0.08655405 | 0.1520935
[5 empty] | 0.01709537 | 0.1501457 |  |  | 0.02250546 | 0.1402602 | 0.006203439 | 0.1575887 | 0.08665344 | 0.1528617