## 1
Общество с ограниченной ответственностью "Инженерная геология" (ООО "ИнжГео") | [11 empty] | Общество с ограниченной ответственностью "Инженерная геология" (ООО "ИнжГео")
Юр. адрес: 117279, г. Москва, ул. Миклухо-Маклая, 36 а, этаж 5, пом. XXIII к. 76-84 | [11 empty] | Юр. адрес: 117279, г. Москва, ул. Миклухо-Маклая, 36 а, этаж 5, пом. XXIII к. 76-84 | [8 empty] | нагр |  |  | X0 | Y0 | R |  | нагр |  |  |  | X0 | Y0 | R | нагр |  |  |  | X0 | Y0 | R |  | нагр |  |  |  | X0 | Y0 | R
Телефон/факс +7 (495) 132-30-00, Адрес электронной почты inbox@inj-geo.ru | [11 empty] | Телефон/факс +7 (495) 132-30-00, Адрес электронной почты inbox@inj-geo.ru | [12 empty] | 0 | [7 empty] | 0 | [6 empty] | 0 | [7 empty] | 0
[21 empty] | девиатор | [6 empty] | девиатор | [6 empty] | девиатор | [7 empty] | девиатор
Испытательная лаборатория ООО «ИнжГео» | [11 empty] | Испытательная лаборатория ООО «ИнжГео» | [8 empty] | x0 | Угол | X | Y |  |  |  | x0 |  | Угол | X | Y |  |  | x0 |  | Угол | X | Y |  |  |  | x0 |  | Угол | X | Y
Адрес места осуществления деятельности лаборатории: г. Москва, просп. Вернадского, д. 51, стр. 1 | [11 empty] | Адрес места осуществления деятельности лаборатории: г. Москва, просп. Вернадского, д. 51, стр. 1 | [9 empty] | 0 | [7 empty] | 0 | [6 empty] | 0 | [7 empty] | 0
Телефон +7(910)4557682, E-mail: slg85@mail.ru | [11 empty] | Телефон +7(910)4557682, E-mail: slg85@mail.ru | [9 empty] | 5 | [7 empty] | 5 | [6 empty] | 5 | [7 empty] | 5
[22 empty] | 10 | [7 empty] | 10 | [6 empty] | 10 | [7 empty] | 10
[12 empty] | Протокол испытаний № 13-63/156 от 03-04-2023 | [9 empty] | 15 | [7 empty] | 15 | [6 empty] | 15 | [7 empty] | 15
[22 empty] | 20 | [7 empty] | 20 | [6 empty] | 20 | [7 empty] | 20
[12 empty] | Наименование и адрес заказчика: Переход трубопровода через р. Енисей | [9 empty] | 25 | [7 empty] | 25 | [6 empty] | 25 | [7 empty] | 25
[12 empty] | Наименование объекта: ООО Регионстрой | [9 empty] | 30 | [7 empty] | 30 | [6 empty] | 30 | [7 empty] | 30
Наименование используемого метода/методики: ГОСТ 12248.4-2020 | [11 empty] | Наименование используемого метода/методики: ГОСТ 12248.3-2020 | [9 empty] | 35 | [7 empty] | 35 | [6 empty] | 35 | [7 empty] | 35
Условия проведения испытания: температура окружающей среды (18 - 25)0С, влажность воздуха (40 - 75)% | [11 empty] | Условия проведения испытания: температура окружающей среды (18 - 25)0С, влажность воздуха (40 - 75)% | [9 empty] | 40 | [7 empty] | 40 | [6 empty] | 40 | [7 empty] | 40
[12 empty] | Дата получение объекта подлежащего испытаниям: 07-03-2023 | [9 empty] | 45 | [7 empty] | 45 | [6 empty] | 45 | [7 empty] | 45
[12 empty] | Дата испытания: 25.10.2022-19.11.2156 | [9 empty] | 50 | [7 empty] | 50 | [6 empty] | 50 | [7 empty] | 50
[22 empty] | 55 | [7 empty] | 55 | [6 empty] | 55 | [7 empty] | 55
Испытание грунтов методом трехосного сжатия | [11 empty] | Испытание грунтов методом трехосного сжатия | [9 empty] | 60 | [7 empty] | 60 | [6 empty] | 60 | [7 empty] | 60
[22 empty] | 65 | [7 empty] | 65 | [6 empty] | 65 | [7 empty] | 65
Лабораторный номер: | [6 empty] | We, д.е. = |  |  |  |  | Лабораторный номер: |  | 1191 |  |  |  | We, д.е. = | 0.58309853 |  |  | 70 | [7 empty] | 70 | [6 empty] | 70 | [7 empty] | 70
Номер скважины: | [6 empty] | ρ, г/см3 = |  |  |  |  | Номер скважины: |  | BH-081 |  |  |  | ρ, г/см3 = | 1.62 |  |  | 75 | [7 empty] | 75 | [6 empty] | 75 | [7 empty] | 75
Глубина отбора, м: | [6 empty] | ρs, г/см3 = |  |  |  |  | Глубина отбора, м: |  | 3.2 |  |  |  | ρs, г/см3 = | 2.7 |  |  | 80 | [7 empty] | 80 | [6 empty] | 80 | [7 empty] | 80
Наименование грунта: | [6 empty] | e, д.е. = |  |  |  |  | Наименование грунта: |  | Суглинок, после оттаивания текучий, легкий песчанистый |  |  |  | e, д.е. = | 1.63849755 |  |  | 85 | [7 empty] | 85 | [6 empty] | 85 | [7 empty] | 85
Схема проведения опыта: | [6 empty] | IL, д.е. = |  |  |  |  | Схема проведения опыта: |  | КД |  |  |  | IL, д.е. = | 3.142 |  |  | 90 | [7 empty] | 90 | [6 empty] | 90 | [7 empty] | 90
[22 empty] | 95 | [7 empty] | 95 | [6 empty] | 95 | [7 empty] | 95
[22 empty] | 100 | [7 empty] | 100 | [6 empty] | 100 | [7 empty] | 100
Результаты испытаний | [11 empty] | Результаты испытаний | [9 empty] | 105 | [7 empty] | 105 | [6 empty] | 105 | [7 empty] | 105
[22 empty] | 110 | [7 empty] | 110 | [6 empty] | 110 | [7 empty] | 110
[22 empty] | 115 | [7 empty] | 115 | [6 empty] | 115 | [7 empty] | 115
[22 empty] | 120 | [7 empty] | 120 | [6 empty] | 120 | [7 empty] | 120
[22 empty] | 125 | [7 empty] | 125 | [6 empty] | 125 | [7 empty] | 125
[22 empty] | 130 | [7 empty] | 130 | [6 empty] | 130 | [7 empty] | 130
[22 empty] | 135 | [7 empty] | 135 | [6 empty] | 135 | [7 empty] | 135
[22 empty] | 140 | [7 empty] | 140 | [6 empty] | 140 | [7 empty] | 140
[22 empty] | 145 | [7 empty] | 145 | [6 empty] | 145 | [7 empty] | 145
[22 empty] | 150 | [7 empty] | 150 | [6 empty] | 150 | [7 empty] | 150
[22 empty] | 155 | [7 empty] | 155 | [6 empty] | 155 | [7 empty] | 155
[22 empty] | 160 | [7 empty] | 160 | [6 empty] | 160 | [7 empty] | 160
[22 empty] | 165 | [7 empty] | 165 | [6 empty] | 165 | [7 empty] | 165
[22 empty] | 170 | [7 empty] | 170 | [6 empty] | 170 | [7 empty] | 170
[22 empty] | 175 | [7 empty] | 175 | [6 empty] | 175 | [7 empty] | 175
[22 empty] | 180 | [7 empty] | 180 | [6 empty] | 180 | [7 empty] | 180
[13 empty] | Давление в камере, Мпа σ3 | Вертикальная нагрузка, Мпа σ1 | Поровое давление, Мпа u
| K0, д.е. | 0.6744318 |  |  |  |  | Коэфф. Точки | [5 empty] | 1 | 2.043968 | [5 empty] | 1 | [6 empty] | σ3,кПа | σ1,кПа | u, кПа |  |  |  | 4
| q_zg, МПа | 0.6744318 | [10 empty] | 1.1 | 2.240514 | [27 empty] | δ3, Мпа | δ1-δ3, МПа | δ1, МПа | δ1, КПа
|  |  | Модуль деформации, МПа: | [9 empty] | 1.2 | 2.43706 | [21 empty] | С, МПа:
|  |  | Е0= |  | Точки модуля (полное напр.), МПа |  |  |  | 0.6744318 | 1.079091 | [25 empty] | φ, град:
|  |  | E50 = |  | qf (полное напр.), МПа |  |  |  | 1.728386 | [26 empty] | E, Мпа
|  |  | Коэф. Поперечной деформации, ϑ = | [9 empty] | Эффективные значения угла внутреннего трения и удельного сцепления ϕ', С' | [13 empty] | x | 0
[13 empty] | ϕ', град. = | 19 | [12 empty] | y |  |  |  | С, кПа | φ,°
[13 empty] | С', МПа = | 0.028
| Исполнитель: | [6 empty] | Морозов Д.С. |  |  |  |  | Исполнитель: |  |  |  |  | Морозов Д.С.
| Начальник исп. лаборатории: | [6 empty] | Семиколенова Л.Г. |  |  |  |  | Начальник исп. лаборатории: |  |  |  |  | Семиколенова Л.Г.
Лист 1 , всего листов 2 | [11 empty] | Лист 2 , всего листов 2
Частичное воспроизведение протокола испытаний без письменного разрешения ООО «ИнжГео» ЗАПРЕЩАЕТСЯ | [11 empty] | Частичное воспроизведение протокола испытаний без письменного разрешения ООО «ИнжГео» ЗАПРЕЩАЕТСЯ
[5 empty] | второй график |  | первый график | [9 empty] | К Пуассона
dev50 | epsE50 | ind | devE0 | epsE0 | dev | eps | sigma |  | dev1 | eps1 | dev2 | eps2 | dev3 | eps3 |  | Глины
0.7283864 | 0.008664763 |  |  |  | 0 | 0 |  |  | 0 | 0 | 0 | 0 | 0 | 0 |  | < 0 | 0,20-0,30
ind |  |  |  |  | 0.01376979 | 0.0007505682 |  |  | 0.149 | 0.0010634875 | 0.1402581 | 0.0007445873 | 0.1911395 | 0.000743097 |  | 0-0,25 | 0,30-0,38
2 |  |  |  |  | 0.1590177 | 0.001501136 |  |  | 0.1859714 | 0.001487185 | 0.2781852 | 0.001489175 | 0.3606064 | 0.001486194 |  | 0,25< | 0,38-0,45
E0 |  |  |  |  | 0.2072219 | 0.002251705 |  |  | 0.2563791 | 0.002230777 | 0.3771448 | 0.002233762 | 0.4911746 | 0.002229291 |  | Суглинки | 0,35-0,37
epsE0 | devE0 |  |  |  | 0.4046591 | 0.002888254 |  |  | 0.3185652 | 0.002974369 | 0.481 | 0.003320249 | 0.5668179 | 0.002972388 |  | Пески и супеси | 0,30-0,35
0.002888254 | 0.4046591 |  |  |  | 0.3825442 | 0.003752841 |  |  | 0.3829182 | 0.003717962 | 0.4980131 | 0.003722937 | 0.603 | 0.003516268
[5 empty] | 0.4873242 | 0.004503409 |  |  | 0.4366268 | 0.004461554 | 0.5183421 | 0.004467524 | 0.5983039 | 0.004458582
График E50 |  | График E |  |  | 0.5113048 | 0.005253978 |  |  | 0.4791796 | 0.005205146 | 0.5329134 | 0.005212111 | 0.604453 | 0.005201679
eps | q | sigma |  |  | 0.5882936 | 0.006004546 |  |  | 0.5219841 | 0.006209435 | 0.5457938 | 0.005956699 | 0.61853 | 0.00601138
Горизонтальная линия E50 |  | Касательная |  |  | 0.5160979 | 0.006755114 |  |  | 0.5291657 | 0.006692331 | 0.570257 | 0.006560621 | 0.619875 | 0.006687873
0 |  | a | b |  | 0.5835253 | 0.007505682 |  |  | 0.5533508 | 0.007435923 | 0.5878103 | 0.007445873 | 0.6293741 | 0.00743097
|  |  | 0 |  | 0.6663833 | 0.008256251 |  |  | 0.5821366 | 0.008179515 | 0.6076413 | 0.008190461 | 0.6384982 | 0.008174068
Вертикальная линия E50 |  | p1 и p2 |  |  | 0.7283864 | 0.008664763 |  |  | 0.5989182 | 0.008923108 | 0.6210404 | 0.008935048 | 0.6521633 | 0.008917165
| 0 | 0 |  |  | 0.6966181 | 0.009757387 |  |  | 0.6279909 | 0.0096667 | 0.6434685 | 0.009679635 | 0.6558851 | 0.009660262
[5 empty] | 0.7535982 | 0.01050796 |  |  | 0.6449497 | 0.01041029 | 0.6544867 | 0.01042422 | 0.6736796 | 0.01040336
Касательная линия E50 |  |  |  |  | 0.7275033 | 0.01125852 |  |  | 0.6709899 | 0.01115388 | 0.684356 | 0.01116881 | 0.6928626 | 0.01114646
0 | 0 | Горизонтальная 1 |  |  | 0.7952899 | 0.01200909 |  |  | 0.6899067 | 0.01189748 | 0.6953372 | 0.0119134 | 0.7082499 | 0.01188955
[5 empty] | 0.7639148 | 0.01275966 |  |  | 0.7109952 | 0.01264107 | 0.7128914 | 0.01265798 | 0.7154574 | 0.01263265
Горизонтальная линия qкр |  |  |  |  | 0.9143345 | 0.01351023 |  |  | 0.7285507 | 0.01338466 | 0.7318795 | 0.01340257 | 0.739401 | 0.01337575
Горизонтальная линия q |  | Горизонтальная 2 |  |  | 0.8555056 | 0.0142608 |  |  | 0.7485684 | 0.01412825 | 0.7594625 | 0.01414716 | 0.7554965 | 0.01411884
0 |  | 0 |  |  | 0.8473847 | 0.01501136 |  |  | 0.7677434 | 0.01487185 | 0.7790014 | 0.01489175 | 0.7701599 | 0.01486194
[5 empty] | 0.9319283 | 0.01576193 |  |  | 0.7836709 | 0.01561544 | 0.7912571 | 0.01563633 | 0.7952068 | 0.01560504
Вертикальная линия q |  |  |  |  | 0.9710932 | 0.0165125 |  |  | 0.7943461 | 0.01635903 | 0.8114906 | 0.01638092 | 0.8166532 | 0.01634814
| 0 |  |  |  | 0.9398358 | 0.01726307 |  |  | 0.8150643 | 0.01710262 | 0.8368629 | 0.01712551 | 0.835215 | 0.01709123
[5 empty] | 1.029113 | 0.01801364 |  |  | 0.8281205 | 0.01784622 | 0.8503349 | 0.0178701 | 0.858308 | 0.01783433
[5 empty] | 0.9718808 | 0.01876421 |  |  | 0.8513101 | 0.01858981 | 0.8669676 | 0.01861468 | 0.8734481 | 0.01857743
[5 empty] | 1.097096 | 0.01951477 |  |  | 0.8592281 | 0.0193334 | 0.883522 | 0.01935927 | 0.8999511 | 0.01932052
[5 empty] | 1.014716 | 0.02026534 |  |  | 0.8801697 | 0.02007699 | 0.907359 | 0.02010386 | 0.9189329 | 0.02006362
[5 empty] | 1.095697 | 0.02101591 |  |  | 0.8938303 | 0.02082058 | 0.9201397 | 0.02084845 | 0.9443093 | 0.02080672
[5 empty] | 1.182994 | 0.02176648 |  |  | 0.9049048 | 0.02156418 | 0.9375249 | 0.02159303 | 0.9545962 | 0.02154981
[5 empty] | 1.123566 | 0.02251705 |  |  | 0.9120886 | 0.02230777 | 0.9539757 | 0.02233762 | 0.9855095 | 0.02229291
[5 empty] | 1.187368 | 0.02326762 |  |  | 0.9242769 | 0.02305136 | 0.9732529 | 0.02308221 | 1.002265 | 0.02303601
[5 empty] | 1.249358 | 0.02401818 |  |  | 0.9449647 | 0.02379495 | 0.9910177 | 0.02382679 | 1.018179 | 0.02377911
[5 empty] | 1.212491 | 0.02476875 |  |  | 0.9507474 | 0.02453855 | 0.9993309 | 0.02457138 | 1.044466 | 0.0245222
[5 empty] | 1.188725 | 0.02551932 |  |  | 0.95822 | 0.02528214 | 1.016354 | 0.02531597 | 1.055943 | 0.0252653
[5 empty] | 1.201015 | 0.02626989 |  |  | 0.9656778 | 0.02602573 | 1.026847 | 0.02606056 | 1.083226 | 0.0260084
[5 empty] | 1.322319 | 0.02702046 |  |  | 0.980616 | 0.02676932 | 1.040471 | 0.02680514 | 1.100431 | 0.02675149
[5 empty] | 1.227593 | 0.02777102 |  |  | 0.9884298 | 0.02751292 | 1.057288 | 0.02754973 | 1.112972 | 0.02749459
[5 empty] | 1.371794 | 0.02852159 |  |  | 0.9941143 | 0.02825651 | 1.070458 | 0.02829432 | 1.135167 | 0.02823769
[5 empty] | 1.314878 | 0.02927216 |  |  | 1.000165 | 0.0290001 | 1.083342 | 0.02903891 | 1.143331 | 0.02898078
[5 empty] | 1.293802 | 0.03002273 |  |  | 1.008376 | 0.02974369 | 1.091401 | 0.02978349 | 1.15988 | 0.02972388
[5 empty] | 1.352522 | 0.0307733 |  |  | 1.011644 | 0.03048728 | 1.099297 | 0.03052808 | 1.16993 | 0.03046698
[5 empty] | 1.282996 | 0.03152387 |  |  | 1.019064 | 0.03123088 | 1.10629 | 0.03127267 | 1.183997 | 0.03121008
[5 empty] | 1.419179 | 0.03227443 |  |  | 1.02013 | 0.03197447 | 1.116741 | 0.03201726 | 1.197495 | 0.03195317
[5 empty] | 1.341029 | 0.033025 |  |  | 1.025338 | 0.03271806 | 1.115311 | 0.03276184 | 1.209943 | 0.03269627
[5 empty] | 1.395501 | 0.03377557 |  |  | 1.033583 | 0.03346165 | 1.121461 | 0.03350643 | 1.208854 | 0.03343937
[5 empty] | 1.311553 | 0.03452614 |  |  | 1.030961 | 0.03420525 | 1.128152 | 0.03425102 | 1.217246 | 0.03418246
[5 empty] | 1.317141 | 0.03527671 |  |  | 1.038265 | 0.03494884 | 1.133846 | 0.0349956 | 1.228633 | 0.03492556
[5 empty] | 1.456773 | 0.03602728 |  |  | 1.043968 | 0.03569243 | 1.140514 | 0.03574019 | 1.23706 | 0.03566866
[5 empty] | 1.343764 | 0.03677784 |  |  | 1.034438 | 0.03643602 | 1.137982 | 0.03648478 | 1.228159 | 0.03641176
[5 empty] | 1.318314 | 0.03752841 |  |  | 1.042001 | 0.03717962 | 1.135796 | 0.03722937 | 1.231179 | 0.03715485
[5 empty] | 1.44021 | 0.03827898 |  |  | 1.040507 | 0.03792321 | 1.138383 | 0.03797395 | 1.230554 | 0.03789795
[5 empty] | 1.36148 | 0.03902955 |  |  | 1.032185 | 0.0386668 | 1.132285 | 0.03871854 | 1.230078 | 0.03864105
[5 empty] | 1.436156 | 0.03978012 |  |  | 1.039366 | 0.03941039 | 1.132037 | 0.03946313 | 1.222487 | 0.03938414
[5 empty] | 1.424265 | 0.04053068 |  |  | 1.036678 | 0.04015398 | 1.13207 | 0.04020772 | 1.226815 | 0.04012724
[5 empty] | 1.310838 | 0.04128125 |  |  | 1.024751 | 0.04089758 | 1.119716 | 0.0409523 | 1.219497 | 0.04087034
[5 empty] | 1.399904 | 0.04203182 |  |  | 1.023514 | 0.04164117 | 1.124607 | 0.04169689 | 1.21467 | 0.04161343
[5 empty] | 1.346494 | 0.04278239 |  |  | 1.025798 | 0.04238476 | 1.119477 | 0.04244148 | 1.209769 | 0.04235653
[5 empty] | 1.312636 | 0.04353296 |  |  | 1.015932 | 0.04312835 | 1.111456 | 0.04318607 | 1.198428 | 0.04309963
[5 empty] | 1.355361 | 0.04428353 |  |  | 1.009545 | 0.04387195 | 1.100677 | 0.04393065 | 1.202584 | 0.04384273
[5 empty] | 1.419698 | 0.04503409 |  |  | 1.009867 | 0.04461554 | 1.102672 | 0.04467524 | 1.190671 | 0.04458582
[5 empty] | 1.282676 | 0.04578466 |  |  | 0.9998274 | 0.04535913 | 1.087874 | 0.04541983 | 1.184725 | 0.04532892
[5 empty] | 1.392326 | 0.04653523 |  |  | 0.9908556 | 0.04610272 | 1.087415 | 0.04616441 | 1.172782 | 0.04607202
[5 empty] | 1.398676 | 0.0472858 |  |  | 0.9855813 | 0.04684632 | 1.081326 | 0.046909 | 1.165877 | 0.04681511
[5 empty] | 1.334757 | 0.04803637 |  |  | 0.9773339 | 0.04758991 | 1.068341 | 0.04765359 | 1.160244 | 0.04755821
[5 empty] | 1.258599 | 0.04878694 |  |  | 0.976743 | 0.0483335 | 1.065191 | 0.04839818 | 1.15302 | 0.04830131
[5 empty] | 1.38023 | 0.0495375 |  |  | 0.9686382 | 0.04907709 | 1.059008 | 0.04914276 | 1.14714 | 0.04904441
[5 empty] | 1.267681 | 0.05028807 |  |  | 0.958549 | 0.04982068 | 1.052825 | 0.04988735 | 1.135539 | 0.0497875
[5 empty] | 1.226981 | 0.05103864 |  |  | 0.9486049 | 0.05056428 | 1.034574 | 0.05063194 | 1.129253 | 0.0505306
[5 empty] | 1.300159 | 0.05178921 |  |  | 0.9499355 | 0.05130787 | 1.031187 | 0.05137653 | 1.115317 | 0.0512737
[5 empty] | 1.344246 | 0.05253978 |  |  | 0.9346703 | 0.05205146 | 1.020296 | 0.05212111 | 1.114366 | 0.05201679
[5 empty] | 1.236271 | 0.05329034 |  |  | 0.9297389 | 0.05279505 | 1.019634 | 0.0528657 | 1.096236 | 0.05275989
[5 empty] | 1.323264 | 0.05404091 |  |  | 0.9195707 | 0.05353865 | 1.010333 | 0.05361029 | 1.096462 | 0.05350299
[5 empty] | 1.245255 | 0.05479148 |  |  | 0.9146953 | 0.05428224 | 0.9923246 | 0.05435487 | 1.078479 | 0.05424608
[5 empty] | 1.255272 | 0.05554205 |  |  | 0.9067423 | 0.05502583 | 0.9914413 | 0.05509946 | 1.068023 | 0.05498918
[5 empty] | 1.178346 | 0.05629262 |  |  | 0.9019412 | 0.05576942 | 0.9792154 | 0.05584405 | 1.068929 | 0.05573228
[5 empty] | 1.222506 | 0.05704319 |  |  | 0.8947215 | 0.05651302 | 0.9733789 | 0.05658864 | 1.052433 | 0.05647538
[5 empty] | 1.285782 | 0.05779375 |  |  | 0.8857128 | 0.05725661 | 0.9697643 | 0.05733322 | 1.049569 | 0.05721847
[5 empty] | 1.281203 | 0.05854432 |  |  | 0.8723446 | 0.0580002 | 0.9550035 | 0.05807781 | 1.031174 | 0.05796157
[5 empty] | 1.1678 | 0.05929489 |  |  | 0.8687464 | 0.05874379 | 0.9491289 | 0.0588224 | 1.024083 | 0.05870467
[5 empty] | 1.155602 | 0.06004546 |  |  | 0.8632478 | 0.05948738 | 0.9424727 | 0.05956699 | 1.01643 | 0.05944776
[5 empty] | 1.172638 | 0.06079603 |  |  | 0.8509783 | 0.06023098 | 0.937067 | 0.06031157 | 1.009152 | 0.06019086
[5 empty] | 1.154938 | 0.0615466 |  |  | 0.8492674 | 0.06097457 | 0.9316441 | 0.06105616 | 1.008384 | 0.06093396
[5 empty] | 1.208532 | 0.06229716 |  |  | 0.8394448 | 0.06171816 | 0.9150362 | 0.06180075 | 1.00026 | 0.06167705
[5 empty] | 1.19745 | 0.06304773 |  |  | 0.8408399 | 0.06246175 | 0.9183754 | 0.06254534 | 0.9948176 | 0.06242015
[5 empty] | 1.13072 | 0.0637983 |  |  | 0.8320822 | 0.06320535 | 0.909794 | 0.06328992 | 0.9858907 | 0.06316325
[5 empty] | 1.196374 | 0.06454887 |  |  | 0.8246013 | 0.06394894 | 0.8973241 | 0.06403451 | 0.9794149 | 0.06390635
[5 empty] | 1.223439 | 0.06529944 |  |  | 0.8185268 | 0.06469253 | 0.8989981 | 0.0647791 | 0.9697256 | 0.06464944
[5 empty] | 1.101885 | 0.06605 |  |  | 0.8203316 | 0.06543612 | 0.8935854 | 0.06552368 | 0.9634864 | 0.06539254
[5 empty] | 1.109325 | 0.06680057 |  |  | 0.8099381 | 0.06617972 | 0.8810732 | 0.06626827 | 0.9568449 | 0.06613564
[5 empty] | 1.152693 | 0.06755114 |  |  | 0.8029781 | 0.06692331 | 0.886488 | 0.06701286 | 0.9561245 | 0.06687873
[5 empty] | 1.081 | 0.06830171 |  |  | 0.8069602 | 0.0676669 | 0.8782392 | 0.06775745 | 0.9464357 | 0.06762183
[5 empty] | 1.111254 | 0.06905228 |  |  | 0.7936932 | 0.06841049 | 0.8671364 | 0.06850203 | 0.9403886 | 0.06836493
[5 empty] | 1.071464 | 0.06980285 |  |  | 0.7967856 | 0.06915408 | 0.8651889 | 0.06924662 | 0.9384936 | 0.06910803
[5 empty] | 1.060639 | 0.07055341 |  |  | 0.7917461 | 0.06989768 | 0.8650063 | 0.06999121 | 0.936561 | 0.06985112
[5 empty] | 1.071789 | 0.07130398 |  |  | 0.7837833 | 0.07064127 | 0.8585981 | 0.0707358 | 0.923701 | 0.07059422
[5 empty] | 1.070923 | 0.07205455 |  |  | 0.784206 | 0.07138486 | 0.8541736 | 0.07148038 | 0.927424 | 0.07133732
[5 empty] | 1.058048 | 0.07280512 |  |  | 0.7791227 | 0.07212845 | 0.8455425 | 0.07222497 | 0.9117402 | 0.07208041
[5 empty] | 1.136176 | 0.07355569 |  |  | 0.7687421 | 0.07287205 | 0.8389142 | 0.07296956 | 0.90566 | 0.07282351
[5 empty] | 1.072314 | 0.07430626 |  |  | 0.7665729 | 0.07361564 | 0.8362981 | 0.07371415 | 0.9016937 | 0.07356661
[5 empty] | 1.156472 | 0.07505682 |  |  | 0.7643236 | 0.07435923 | 0.8277038 | 0.07445873 | 0.9010514 | 0.0743097
[5 empty] | 1.094659 | 0.07580739 |  |  | 0.752503 | 0.07510282 | 0.8305408 | 0.07520332 | 0.8883436 | 0.0750528
[5 empty] | 1.037883 | 0.07655796 |  |  | 0.7542197 | 0.07584642 | 0.8200184 | 0.07594791 | 0.8883805 | 0.0757959
[5 empty] | 1.053155 | 0.07730853 |  |  | 0.7437823 | 0.07659001 | 0.8139462 | 0.07669249 | 0.8838725 | 0.076539
[5 empty] | 1.098482 | 0.0780591 |  |  | 0.7458996 | 0.0773336 | 0.8117337 | 0.07743708 | 0.8806298 | 0.07728209
[5 empty] | 1.059875 | 0.07880966 |  |  | 0.73488 | 0.07807719 | 0.8110903 | 0.07818167 | 0.8676627 | 0.07802519
[5 empty] | 1.063341 | 0.07956023 |  |  | 0.7318324 | 0.07882079 | 0.8020256 | 0.07892626 | 0.8682814 | 0.07876829
[5 empty] | 1.051891 | 0.0803108 |  |  | 0.7317653 | 0.07956438 | 0.7998489 | 0.07967084 | 0.8658964 | 0.07951138
[5 empty] | 1.044534 | 0.08106137 |  |  | 0.7298874 | 0.08030797 | 0.7877699 | 0.08041543 | 0.8603179 | 0.08025448
[5 empty] | 1.111277 | 0.08181194 |  |  | 0.7177073 | 0.08105156 | 0.7927979 | 0.08116002 | 0.8554562 | 0.08099758
[5 empty] | 1.025132 | 0.08256251 |  |  | 0.7173337 | 0.08179515 | 0.7855424 | 0.08190461 | 0.8497216 | 0.08174068
[5 empty] | 1.102105 | 0.08331307 |  |  | 0.7089752 | 0.08253875 | 0.779113 | 0.08264919 | 0.8423244 | 0.08248377
[5 empty] | 1.060207 | 0.08406364 |  |  | 0.7119405 | 0.08328234 | 0.7701191 | 0.08339378 | 0.8378748 | 0.08322687
[5 empty] | 1.039447 | 0.08481421 |  |  | 0.7116383 | 0.08402593 | 0.7696702 | 0.08413837 | 0.8366833 | 0.08396997
[5 empty] | 1.010834 | 0.08556478 |  |  | 0.7044771 | 0.08476952 | 0.7700757 | 0.08488296 | 0.82666 | 0.08471306
[5 empty] | 1.042376 | 0.08631535 |  |  | 0.6978657 | 0.08551312 | 0.7667451 | 0.08562754 | 0.8308152 | 0.08545616
[5 empty] | 0.9760836 | 0.08706591 |  |  | 0.6999126 | 0.08625671 | 0.756088 | 0.08637213 | 0.8231594 | 0.08619926
[5 empty] | 1.011965 | 0.08781648 |  |  | 0.6948266 | 0.0870003 | 0.7570138 | 0.08711672 | 0.8144026 | 0.08694235
[5 empty] | 0.949029 | 0.08856705 |  |  | 0.6857162 | 0.08774389 | 0.749832 | 0.0878613 | 0.8125554 | 0.08768545
[5 empty] | 0.9702852 | 0.08931762 |  |  | 0.6871902 | 0.08848749 | 0.754252 | 0.08860589 | 0.8148279 | 0.08842855
[5 empty] | 1.065743 | 0.09006819 |  |  | 0.6899571 | 0.08923108 | 0.7424834 | 0.08935048 | 0.8115304 | 0.08917165
[5 empty] | 0.9624103 | 0.09081876 |  |  | 0.6795257 | 0.08997467 | 0.7421355 | 0.09009507 | 0.8117733 | 0.08991474
[5 empty] | 0.9952972 | 0.09156932 |  |  | 0.6772045 | 0.09071826 | 0.747718 | 0.09083965 | 0.8073668 | 0.09065784
[5 empty] | 1.062413 | 0.09231989 |  |  | 0.6803023 | 0.09146185 | 0.7394403 | 0.09158424 | 0.7987212 | 0.09140094
[5 empty] | 0.9507653 | 0.09307046 |  |  | 0.6744276 | 0.09220545 | 0.7428118 | 0.09232883 | 0.8052469 | 0.09214403
[5 empty] | 0.9743645 | 0.09382103 |  |  | 0.6749891 | 0.09294904 | 0.735942 | 0.09307342 | 0.796954 | 0.09288713
[5 empty] | 1.062219 | 0.0945716 |  |  | 0.6719956 | 0.09369263 | 0.7401405 | 0.093818 | 0.796753 | 0.09363023
[5 empty] | 0.9343387 | 0.09532217 |  |  | 0.6727555 | 0.09443622 | 0.7363166 | 0.09456259 | 0.7938541 | 0.09437333
[5 empty] | 0.9907318 | 0.09607273 |  |  | 0.6705776 | 0.09517982 | 0.73778 | 0.09530718 | 0.7974676 | 0.09511642
[5 empty] | 0.9454077 | 0.0968233 |  |  | 0.6741705 | 0.09592341 | 0.73474 | 0.09605177 | 0.7965038 | 0.09585952
[5 empty] | 0.9803672 | 0.09757387 |  |  | 0.6751345 | 0.096667 | 0.7365975 | 0.09679635 | 0.8006628 | 0.09660262
[5 empty] | 1.018534 | 0.09832444 |  |  | 0.6757967 | 0.09741059 | 0.7347733 | 0.09754094 | 0.7910574 | 0.09734571
[5 empty] | 0.9928834 | 0.09907501 |  |  | 0.6757332 | 0.09815419 | 0.7310405 | 0.09828553 | 0.7947596 | 0.09808881
[5 empty] | 1.077408 | 0.09982557 |  |  | 0.6787377 | 0.09889778 | 0.7326922 | 0.09903011 | 0.7933621 | 0.09883191
[5 empty] | 1.051101 | 0.1005761 |  |  | 0.6736042 | 0.09964137 | 0.7363217 | 0.0997747 | 0.7978574 | 0.099575
[5 empty] | 0.935957 | 0.1013267 |  |  | 0.6754262 | 0.100385 | 0.7360221 | 0.1005193 | 0.7943381 | 0.1003181
[5 empty] | 0.9789687 | 0.1020773 |  |  | 0.6803976 | 0.1011286 | 0.7351865 | 0.1012639 | 0.8033969 | 0.1010612
[5 empty] | 0.9871299 | 0.1028278 |  |  | 0.6829123 | 0.1018721 | 0.7378082 | 0.1020085 | 0.8075262 | 0.1018043
[5 empty] | 1.058434 | 0.1035784 |  |  | 0.6836639 | 0.1026157 | 0.7431802 | 0.1027531 | 0.8084188 | 0.1025474
[5 empty] | 0.9728748 | 0.104329 |  |  | 0.6791462 | 0.1033593 | 0.7376958 | 0.1034976 | 0.8098671 | 0.1032905
[5 empty] | 0.9614454 | 0.1050796 |  |  | 0.6872531 | 0.1041029 | 0.7493481 | 0.1042422 | 0.8106639 | 0.1040336
[5 empty] | 1.07714 | 0.1058301 |  |  | 0.6824783 | 0.1048465 | 0.7425303 | 0.1049868 | 0.8075016 | 0.1047767
[5 empty] | 0.9929507 | 0.1065807 |  |  | 0.6844155 | 0.1055901 | 0.7450356 | 0.1057314 | 0.8103729 | 0.1055198
[5 empty] | 1.070872 | 0.1073313 |  |  | 0.6834587 | 0.1063337 | 0.751257 | 0.106476 | 0.8140704 | 0.1062629
[5 empty] | 1.078898 | 0.1080818 |  |  | 0.6852014 | 0.1070773 | 0.7474878 | 0.1072206 | 0.8136866 | 0.107006
[5 empty] | 1.058021 | 0.1088324 |  |  | 0.6944376 | 0.1078209 | 0.7576212 | 0.1079652 | 0.8114142 | 0.1077491
[5 empty] | 1.082236 | 0.109583 |  |  | 0.691561 | 0.1085645 | 0.7517502 | 0.1087097 | 0.8255458 | 0.1084922
[5 empty] | 1.064534 | 0.1103335 |  |  | 0.6961654 | 0.1093081 | 0.7599681 | 0.1094543 | 0.8267739 | 0.1092353
[5 empty] | 1.078911 | 0.1110841 |  |  | 0.6959446 | 0.1100517 | 0.7641681 | 0.1101989 | 0.8199911 | 0.1099784
[5 empty] | 1.08536 | 0.1118347 |  |  | 0.7048923 | 0.1107953 | 0.7594432 | 0.1109435 | 0.82339 | 0.1107215
[5 empty] | 1.015873 | 0.1125852 |  |  | 0.7059023 | 0.1115388 | 0.7667867 | 0.1116881 | 0.8262633 | 0.1114646
[5 empty] | 1.064445 | 0.1133358 |  |  | 0.7025684 | 0.1122824 | 0.7744917 | 0.1124327 | 0.8308035 | 0.1122077
[5 empty] | 1.07407 | 0.1140864 |  |  | 0.7130844 | 0.113026 | 0.7696515 | 0.1131773 | 0.8427032 | 0.1129508
[5 empty] | 1.06474 | 0.1148369 |  |  | 0.712044 | 0.1137696 | 0.773959 | 0.1139219 | 0.8347551 | 0.1136938
[5 empty] | 1.095449 | 0.1155875 |  |  | 0.7144411 | 0.1145132 | 0.7800076 | 0.1146664 | 0.8411516 | 0.1144369
[5 empty] | 1.10019 | 0.1163381 |  |  | 0.7200694 | 0.1152568 | 0.7853904 | 0.115411 | 0.8469854 | 0.11518
[5 empty] | 1.076958 | 0.1170886 |  |  | 0.7165228 | 0.1160004 | 0.7797005 | 0.1161556 | 0.8502491 | 0.1159231
[5 empty] | 0.9907454 | 0.1178392 |  |  | 0.7208948 | 0.116744 | 0.7823311 | 0.1169002 | 0.8511353 | 0.1166662
[5 empty] | 1.076546 | 0.1185898 |  |  | 0.7256795 | 0.1174876 | 0.7915753 | 0.1176448 | 0.8563365 | 0.1174093
[5 empty] | 1.128353 | 0.1193403 |  |  | 0.7312705 | 0.1182312 | 0.7982265 | 0.1183894 | 0.8548454 | 0.1181524
[5 empty] | 1.065161 | 0.1200909 |  |  | 0.7302616 | 0.1189748 | 0.7984776 | 0.119134 | 0.8625546 | 0.1188955
[5 empty] | 1.070023 | 0.1208415 |  |  | 0.7293046 | 0.1197184 | 0.7979868 | 0.1198786 | 0.8675265 | 0.1196386
[5 empty] | 1.110066 | 0.1215921 |  |  | 0.7369207 | 0.120462 | 0.798686 | 0.1206231 | 0.8700059 | 0.1203817
[5 empty] | 1.065295 | 0.1223426 |  |  | 0.7374148 | 0.1212055 | 0.8097802 | 0.1213677 | 0.8687983 | 0.1211248
[5 empty] | 1.111712 | 0.1230932 |  |  | 0.7420874 | 0.1219491 | 0.8068701 | 0.1221123 | 0.8761047 | 0.1218679
[5 empty] | 1.114316 | 0.1238438 |  |  | 0.7438396 | 0.1226927 | 0.8073568 | 0.1228569 | 0.8809258 | 0.122611
[5 empty] | 1.151109 | 0.1245943 |  |  | 0.7441719 | 0.1234363 | 0.8209409 | 0.1236015 | 0.8788625 | 0.1233541
[5 empty] | 1.03709 | 0.1253449 |  |  | 0.7526853 | 0.1241799 | 0.8262234 | 0.1243461 | 0.8915156 | 0.1240972
[5 empty] | 1.138262 | 0.1260955 |  |  | 0.7569804 | 0.1249235 | 0.8213051 | 0.1250907 | 0.888486 | 0.1248403
[5 empty] | 1.147625 | 0.126846 |  |  | 0.7553582 | 0.1256671 | 0.8344868 | 0.1258353 | 0.8969745 | 0.1255834
[5 empty] | 1.033179 | 0.1275966 |  |  | 0.7622192 | 0.1264107 | 0.8371695 | 0.1265798 | 0.9008819 | 0.1263265
[5 empty] | 1.140925 | 0.1283472 |  |  | 0.7722644 | 0.1271543 | 0.8358539 | 0.1273244 | 0.9048092 | 0.1270696
[5 empty] | 1.151864 | 0.1290977 |  |  | 0.7723945 | 0.1278979 | 0.8499409 | 0.128069 | 0.913757 | 0.1278127
[5 empty] | 1.120996 | 0.1298483 |  |  | 0.7825103 | 0.1286415 | 0.8511313 | 0.1288136 | 0.9158263 | 0.1285558
[5 empty] | 1.163323 | 0.1305989 |  |  | 0.7811125 | 0.1293851 | 0.855026 | 0.1295582 | 0.9311178 | 0.1292989
[5 empty] | 1.179845 | 0.1313494 |  |  | 0.786202 | 0.1301287 | 0.8637259 | 0.1303028 | 0.9325325 | 0.130042
[5 empty] | 1.132564 | 0.1321 |  |  | 0.7972795 | 0.1308722 | 0.8690317 | 0.1310474 | 0.9456712 | 0.1307851
[5 empty] | 1.192478 | 0.1328506 |  |  | 0.7996459 | 0.1316158 | 0.8697444 | 0.131792 | 0.9491347 | 0.1315282
[5 empty] | 1.08459 | 0.1336011 |  |  | 0.8081018 | 0.1323594 | 0.8750648 | 0.1325365 | 0.9532238 | 0.1322713
[5 empty] | 1.1039 | 0.1343517 |  |  | 0.8133481 | 0.133103 | 0.8864937 | 0.1332811 | 0.9664394 | 0.1330144
[5 empty] | 1.160409 | 0.1351023 |  |  | 0.8215855 | 0.1338466 | 0.888732 | 0.1340257 | 0.9640823 | 0.1337575
[5 empty] | 1.123118 | 0.1358529 |  |  | 0.824715 | 0.1345902 | 0.9010808 | 0.1347703 | 0.9798538 | 0.1345006
[5 empty] | 1.178282 | 0.1366034 |  |  | 0.8370747 | 0.1353338 | 0.9087048 | 0.1355149 | 0.9791453 | 0.1352437
[5 empty] | 1.110099 | 0.137354 |  |  | 0.8358637 | 0.1360774 | 0.9189172 | 0.1362595 | 0.9892836 | 0.1359868
[5 empty] | 1.15454 | 0.1381046 |  |  | 0.8488549 | 0.136821 | 0.9233883 | 0.1370041 | 1.005536 | 0.1367299
[5 empty] | 1.212578 | 0.1388551 |  |  | 0.8560208 | 0.1375646 | 0.9310881 | 0.1377487 | 1.010171 | 0.137473
[5 empty] | 1.240184 | 0.1396057 |  |  | 0.8703342 | 0.1383082 | 0.945387 | 0.1384932 | 1.028556 | 0.1382161
[5 empty] | 1.209331 | 0.1403563 |  |  | 0.8742679 | 0.1390518 | 0.956055 | 0.1392378 | 1.041359 | 0.1389591
[5 empty] | 1.239989 | 0.1411068 |  |  | 0.8820945 | 0.1397954 | 0.9692624 | 0.1399824 | 1.051747 | 0.1397022
[5 empty] | 1.281131 | 0.1418574 |  |  | 0.8949868 | 0.1405389 | 0.9777793 | 0.140727 | 1.066087 | 0.1404453
[5 empty] | 1.286728 | 0.142608 |  |  | 0.9055174 | 0.1412825 | 0.994776 | 0.1414716 | 1.075149 | 0.1411884
[5 empty] | 1.205753 | 0.1433585 |  |  | 0.9202592 | 0.1420261 | 1.005923 | 0.1422162 | 1.086899 | 0.1419315
[5 empty] | 1.316176 | 0.1441091 |  |  | 0.9345849 | 0.1427697 | 1.020489 | 0.1429608 | 1.101705 | 0.1426746
[5 empty] | 1.22897 | 0.1448597 |  |  | 0.9424671 | 0.1435133 | 1.024746 | 0.1437054 | 1.116235 | 0.1434177
[5 empty] | 1.339106 | 0.1456102 |  |  | 0.9578786 | 0.1442569 | 1.044564 | 0.1444499 | 1.128157 | 0.1441608
[5 empty] | 1.340557 | 0.1463608 |  |  | 0.9705921 | 0.1450005 | 1.057412 | 0.1451945 | 1.143437 | 0.1449039
[5 empty] | 1.374294 | 0.1471114 |  |  | 0.9835804 | 0.1457441 | 1.07586 | 0.1459391 | 1.166345 | 0.145647
[5 empty] | 1.362288 | 0.1478619 |  |  | 0.9916161 | 0.1464877 | 1.08788 | 0.1466837 | 1.174648 | 0.1463901
[5 empty] | 1.425511 | 0.1486125 |  |  | 1.013972 | 0.1472313 | 1.107641 | 0.1474283 | 1.201312 | 0.1471332
[5 empty] | 1.436936 | 0.1493631 |  |  | 1.025621 | 0.1479749 | 1.120014 | 0.1481729 | 1.208707 | 0.1478763