## 1
Общество с ограниченной ответственностью "Инженерная геология" (ООО "ИнжГео") | [11 empty] | Общество с ограниченной ответственностью "Инженерная геология" (ООО "ИнжГео")
Юр. адрес: 117279, г. Москва, ул. Миклухо-Маклая, 36 а, этаж 5, пом. XXIII к. 76-84 | [11 empty] | Юр. адрес: 117279, г. Москва, ул. Миклухо-Маклая, 36 а, этаж 5, пом. XXIII к. 76-84 | [8 empty] | нагр |  |  | X0 | Y0 | R |  | нагр |  |  |  | X0 | Y0 | R | нагр |  |  |  | X0 | Y0 | R |  | нагр |  |  |  | X0 | Y0 | R
Телефон/факс +7 (495) 132-30-00, Адрес электронной почты inbox@inj-geo.ru | [11 empty] | Телефон/факс +7 (495) 132-30-00, Адрес электронной почты inbox@inj-geo.ru | [12 empty] | 0 | [7 empty] | 0 | [6 empty] | 0 | [7 empty] | 0
[21 empty] | девиатор | [6 empty] | девиатор | [6 empty] | девиатор | [7 empty] | девиатор
Испытательная лаборатория ООО «ИнжГео» | [11 empty] | Испытательная лаборатория ООО «ИнжГео» | [8 empty] | x0 | Угол | X | Y |  |  |  | x0 |  | Угол | X | Y |  |  | x0 |  | Угол | X | Y |  |  |  | x0 |  | Угол | X | Y
Адрес места осуществления деятельности лаборатории: г. Москва, просп. Вернадского, д. 51, стр. 1 | [11 empty] | Адрес места осуществления деятельности лаборатории: г. Москва, просп. Вернадского, д. 51, стр. 1 | [9 empty] | 0 | [7 empty] | 0 | [6 empty] | 0 | [7 empty] | 0
Телефон +7(910)4557682, E-mail: slg85@mail.ru | [11 empty] | Телефон +7(910)4557682, E-mail: slg85@mail.ru | [9 empty] | 5 | [7 empty] | 5 | [6 empty] | 5 | [7 empty] | 5
[22 empty] | 10 | [7 empty] | 10 | [6 empty] | 10 | [7 empty] | 10
[12 empty] | Протокол испытаний № 13-63/161 от 08-04-2023 | [9 empty] | 15 | [7 empty] | 15 | [6 empty] | 15 | [7 empty] | 15
[22 empty] | 20 | [7 empty] | 20 | [6 empty] | 20 | [7 empty] | 20
[12 empty] | Наименование и адрес заказчика: Переход трубопровода через р. Енисей | [9 empty] | 25 | [7 empty] | 25 | [6 empty] | 25 | [7 empty] | 25
[12 empty] | Наименование объекта: ООО Регионстрой | [9 empty] | 30 | [7 empty] | 30 | [6 empty] | 30 | [7 empty] | 30
Наименование используемого метода/методики: ГОСТ 12248.4-2020 | [11 empty] | Наименование используемого метода/методики: ГОСТ 12248.3-2020 | [9 empty] | 35 | [7 empty] | 35 | [6 empty] | 35 | [7 empty] | 35
Условия проведения испытания: температура окружающей среды (18 - 25)0С, влажность воздуха (40 - 75)% | [11 empty] | Условия проведения испытания: температура окружающей среды (18 - 25)0С, влажность воздуха (40 - 75)% | [9 empty] | 40 | [7 empty] | 40 | [6 empty] | 40 | [7 empty] | 40
[12 empty] | Дата получение объекта подлежащего испытаниям: 12-03-2023 | [9 empty] | 45 | [7 empty] | 45 | [6 empty] | 45 | [7 empty] | 45
[12 empty] | Дата испытания: 25.10.2022-19.11.2161 | [9 empty] | 50 | [7 empty] | 50 | [6 empty] | 50 | [7 empty] | 50
[22 empty] | 55 | [7 empty] | 55 | [6 empty] | 55 | [7 empty] | 55
Испытание грунтов методом трехосного сжатия | [11 empty] | Испытание грунтов методом трехосного сжатия | [9 empty] | 60 | [7 empty] | 60 | [6 empty] | 60 | [7 empty] | 60
[22 empty] | 65 | [7 empty] | 65 | [6 empty] | 65 | [7 empty] | 65
Лабораторный номер: | [6 empty] | We, д.е. = |  |  |  |  | Лабораторный номер: |  | 1196 |  |  |  | We, д.е. = | 0.495562234 |  |  | 70 | [7 empty] | 70 | [6 empty] | 70 | [7 empty] | 70
Номер скважины: | [6 empty] | ρ, г/см3 = |  |  |  |  | Номер скважины: |  | BH-084 |  |  |  | ρ, г/см3 = | 1.57 |  |  | 75 | [7 empty] | 75 | [6 empty] | 75 | [7 empty] | 75
Глубина отбора, м: | [6 empty] | ρs, г/см3 = |  |  |  |  | Глубина отбора, м: |  | 3 |  |  |  | ρs, г/см3 = | 2.72 |  |  | 80 | [7 empty] | 80 | [6 empty] | 80 | [7 empty] | 80
Наименование грунта: | [6 empty] | e, д.е. = |  |  |  |  | Наименование грунта: |  | Суглинок, после оттаивания текучий, легкий песчанистый |  |  |  | e, д.е. = | 1.591038 |  |  | 85 | [7 empty] | 85 | [6 empty] | 85 | [7 empty] | 85
Схема проведения опыта: | [6 empty] | IL, д.е. = |  |  |  |  | Схема проведения опыта: |  | КД |  |  |  | IL, д.е. = | 2.918 |  |  | 90 | [7 empty] | 90 | [6 empty] | 90 | [7 empty] | 90
[22 empty] | 95 | [7 empty] | 95 | [6 empty] | 95 | [7 empty] | 95
[22 empty] | 100 | [7 empty] | 100 | [6 empty] | 100 | [7 empty] | 100
Результаты испытаний | [11 empty] | Результаты испытаний | [9 empty] | 105 | [7 empty] | 105 | [6 empty] | 105 | [7 empty] | 105
[22 empty] | 110 | [7 empty] | 110 | [6 empty] | 110 | [7 empty] | 110
[22 empty] | 115 | [7 empty] | 115 | [6 empty] | 115 | [7 empty] | 115
[22 empty] | 120 | [7 empty] | 120 | [6 empty] | 120 | [7 empty] | 120
[22 empty] | 125 | [7 empty] | 125 | [6 empty] | 125 | [7 empty] | 125
[22 empty] | 130 | [7 empty] | 130 | [6 empty] | 130 | [7 empty] | 130
[22 empty] | 135 | [7 empty] | 135 | [6 empty] | 135 | [7 empty] | 135
[22 empty] | 140 | [7 empty] | 140 | [6 empty] | 140 | [7 empty] | 140
[22 empty] | 145 | [7 empty] | 145 | [6 empty] | 145 | [7 empty] | 145
[22 empty] | 150 | [7 empty] | 150 | [6 empty] | 150 | [7 empty] | 150
[22 empty] | 155 | [7 empty] | 155 | [6 empty] | 155 | [7 empty] | 155
[22 empty] | 160 | [7 empty] | 160 | [6 empty] | 160 | [7 empty] | 160
[22 empty] | 165 | [7 empty] | 165 | [6 empty] | 165 | [7 empty] | 165
[22 empty] | 170 | [7 empty] | 170 | [6 empty] | 170 | [7 empty] | 170
[22 empty] | 175 | [7 empty] | 175 | [6 empty] | 175 | [7 empty] | 175
[22 empty] | 180 | [7 empty] | 180 | [6 empty] | 180 | [7 empty] | 180
[13 empty] | Давление в камере, Мпа σ3 | Вертикальная нагрузка, Мпа σ1 | Поровое давление, Мпа u
| K0, д.е. | 0.8435655 |  |  |  |  | Коэфф. Точки | [5 empty] | 0.05 | 0.07791123 | [5 empty] | 1 | [6 empty] | σ3,кПа | σ1,кПа | u, кПа |  |  |  | 4
| q_zg, МПа | 0.04217828 | [10 empty] | 0.15 | 0.2150001 | [27 empty] | δ3, Мпа | δ1-δ3, МПа | δ1, МПа | δ1, КПа
|  |  | Модуль деформации, МПа: | [9 empty] | 0.25 | 0.352089 | [21 empty] | С, МПа:
|  |  | Е0= |  | Точки модуля (полное напр.), МПа |  |  |  | 0.04217828 | 0.06748524 | [25 empty] | φ, град:
|  |  | E50 = |  | qf (полное напр.), МПа |  |  |  | 0.06328616 | [26 empty] | E, Мпа
|  |  | Коэф. Поперечной деформации, ϑ = | [9 empty] | Эффективные значения угла внутреннего трения и удельного сцепления ϕ', С' | [13 empty] | x | 0
[13 empty] | ϕ', град. = | 9 | [12 empty] | y |  |  |  | С, кПа | φ,°
[13 empty] | С', МПа = | 0.004
| Исполнитель: | [6 empty] | Морозов Д.С. |  |  |  |  | Исполнитель: |  |  |  |  | Морозов Д.С.
| Начальник исп. лаборатории: | [6 empty] | Семиколенова Л.Г. |  |  |  |  | Начальник исп. лаборатории: |  |  |  |  | Семиколенова Л.Г.
Лист 1 , всего листов 2 | [11 empty] | Лист 2 , всего листов 2
Частичное воспроизведение протокола испытаний без письменного разрешения ООО «ИнжГео» ЗАПРЕЩАЕТСЯ | [11 empty] | Частичное воспроизведение протокола испытаний без письменного разрешения ООО «ИнжГео» ЗАПРЕЩАЕТСЯ
[5 empty] | второй график |  | первый график | [9 empty] | К Пуассона
dev50 | epsE50 | ind | devE0 | epsE0 | dev | eps | sigma |  | dev1 | eps1 | dev2 | eps2 | dev3 | eps3 |  | Глины
0.01328616 | 0.0099821 |  |  |  | 0 | 0 |  |  | 0 | 0 | 0 | 0 | 0 | 0 |  | < 0 | 0,20-0,30
ind |  |  |  |  | 0.0006628834 | 0.000769817 |  |  | 0.001560955 | 0.0007129283 | 0.005401726 | 0.0007096047 | 0.005 | 0.0005156089 |  | 0-0,25 | 0,30-0,38
2 |  |  |  |  | 0.002248345 | 0.001539634 |  |  | 0.003148354 | 0.001425857 | 0.01032203 | 0.001419209 | 0.01212601 | 0.001448573 |  | 0,25< | 0,38-0,45
E0 |  |  |  |  | 0.003701539 | 0.002309451 |  |  | 0.004739726 | 0.002138785 | 0.01444647 | 0.002128814 | 0.0173538 | 0.00217286 |  | Суглинки | 0,35-0,37
epsE0 | devE0 |  |  |  | 0.006326742 | 0.003327367 |  |  | 0.006012603 | 0.002851713 | 0.01876062 | 0.002838419 | 0.02286513 | 0.002897147 |  | Пески и супеси | 0,30-0,35
0.003327367 | 0.006326742 |  |  |  | 0.006032105 | 0.003849085 |  |  | 0.007144514 | 0.003564641 | 0.023 | 0.003803832 | 0.02811599 | 0.003621434
[5 empty] | 0.006998178 | 0.004618902 |  |  | 0.008312989 | 0.00427757 | 0.02390011 | 0.004257628 | 0.03376239 | 0.00434572
График E50 |  | График E |  |  | 0.007886666 | 0.005388719 |  |  | 0.009 | 0.004733289 | 0.02654495 | 0.004967233 | 0.03826035 | 0.005070007
eps | q | sigma |  |  | 0.009710444 | 0.006158536 |  |  | 0.009965165 | 0.005703426 | 0.02770265 | 0.005676838 | 0.04286586 | 0.005794294
Горизонтальная линия E50 |  | Касательная |  |  | 0.009482386 | 0.006928353 |  |  | 0.01074089 | 0.006416355 | 0.02936403 | 0.006386442 | 0.04613494 | 0.006518581
0 |  | a | b |  | 0.01021537 | 0.00769817 |  |  | 0.01134973 | 0.007129283 | 0.03091993 | 0.007096047 | 0.05104449 | 0.007519712
|  |  | 0 |  | 0.01192226 | 0.008467987 |  |  | 0.01181296 | 0.007842211 | 0.03250005 | 0.007678554 | 0.05208995 | 0.007967154
Вертикальная линия E50 |  | p1 и p2 |  |  | 0.01261594 | 0.009237804 |  |  | 0.01235182 | 0.008555139 | 0.03374069 | 0.008515257 | 0.05519962 | 0.008691441
| 0 | 0 |  |  | 0.01328616 | 0.0099821 |  |  | 0.01278757 | 0.009268068 | 0.03535541 | 0.009224861 | 0.05788297 | 0.009415728
[5 empty] | 0.01302474 | 0.01077744 |  |  | 0.01344146 | 0.009980996 | 0.03729703 | 0.009934466 | 0.06013212 | 0.01014001
Касательная линия E50 |  |  |  |  | 0.01377003 | 0.01154726 |  |  | 0.01395562 | 0.01048507 | 0.0383576 | 0.01064407 | 0.0632392 | 0.0108643
0 | 0 | Горизонтальная 1 |  |  | 0.01453839 | 0.01231707 |  |  | 0.01477585 | 0.01140685 | 0.04042916 | 0.01135368 | 0.06649633 | 0.01158859
[5 empty] | 0.01432303 | 0.01308689 |  |  | 0.01525919 | 0.01211978 | 0.04200376 | 0.01206328 | 0.06849566 | 0.01231287
Горизонтальная линия qкр |  |  |  |  | 0.01711718 | 0.01385671 |  |  | 0.01597728 | 0.01283271 | 0.04337344 | 0.01277288 | 0.0707293 | 0.01303716
Горизонтальная линия q |  | Горизонтальная 2 |  |  | 0.01591407 | 0.01462652 |  |  | 0.01692285 | 0.01354564 | 0.04463025 | 0.01348249 | 0.07308939 | 0.01376145
0 |  | 0 |  |  | 0.0167069 | 0.01539634 |  |  | 0.01768868 | 0.01425857 | 0.04646624 | 0.01419209 | 0.07616805 | 0.01448573
[5 empty] | 0.01748891 | 0.01616616 |  |  | 0.0182675 | 0.01497149 | 0.04767345 | 0.0149017 | 0.07805742 | 0.01521002
Вертикальная линия q |  |  |  |  | 0.02025331 | 0.01693597 |  |  | 0.01925209 | 0.01568442 | 0.04914392 | 0.0156113 | 0.08054962 | 0.01593431
| 0 |  |  |  | 0.01999333 | 0.01770579 |  |  | 0.01993518 | 0.01639735 | 0.05066971 | 0.01632091 | 0.08293678 | 0.01665859
[5 empty] | 0.02170219 | 0.01847561 |  |  | 0.02080954 | 0.01711028 | 0.05194286 | 0.01703051 | 0.08441104 | 0.01738288
[5 empty] | 0.02137311 | 0.01924543 |  |  | 0.02146792 | 0.01782321 | 0.05375541 | 0.01774012 | 0.08616451 | 0.01810717
[5 empty] | 0.0209993 | 0.02001524 |  |  | 0.02210307 | 0.01853614 | 0.05479942 | 0.01844972 | 0.08838934 | 0.01883146
[5 empty] | 0.02257401 | 0.02078506 |  |  | 0.02280776 | 0.01924906 | 0.05606692 | 0.01915933 | 0.08967765 | 0.01955574
[5 empty] | 0.02309044 | 0.02155488 |  |  | 0.02357472 | 0.01996199 | 0.05714996 | 0.01986893 | 0.09112157 | 0.02028003
[5 empty] | 0.02354181 | 0.02232469 |  |  | 0.02429672 | 0.02067492 | 0.05794059 | 0.02057854 | 0.09221322 | 0.02100432
[5 empty] | 0.02392135 | 0.02309451 |  |  | 0.0247665 | 0.02138785 | 0.05873085 | 0.02128814 | 0.09364475 | 0.0217286
[5 empty] | 0.02522228 | 0.02386433 |  |  | 0.02517684 | 0.02210078 | 0.0595128 | 0.02199775 | 0.09450826 | 0.02245289
[5 empty] | 0.02343783 | 0.02463414 |  |  | 0.02562047 | 0.0228137 | 0.06047847 | 0.02270735 | 0.09519591 | 0.02317718
[5 empty] | 0.0255612 | 0.02540396 |  |  | 0.02609015 | 0.02352663 | 0.06051991 | 0.02341696 | 0.09549981 | 0.02390146
[5 empty] | 0.02358795 | 0.02617378 |  |  | 0.02647864 | 0.02423956 | 0.06102917 | 0.02412656 | 0.09661209 | 0.02462575
[5 empty] | 0.02356121 | 0.0269436 |  |  | 0.02667869 | 0.02495249 | 0.0617983 | 0.02483617 | 0.09632489 | 0.02535004
[5 empty] | 0.02450168 | 0.02771341 |  |  | 0.02678305 | 0.02566542 | 0.06191933 | 0.02554577 | 0.09682266 | 0.02607432
[5 empty] | 0.02441225 | 0.02848323 |  |  | 0.02679177 | 0.02637835 | 0.06130104 | 0.02625537 | 0.09665905 | 0.02679861
[5 empty] | 0.02329581 | 0.02925305 |  |  | 0.02664839 | 0.02709127 | 0.06168845 | 0.02696498 | 0.09595091 | 0.0275229
[5 empty] | 0.02415525 | 0.03002286 |  |  | 0.02646459 | 0.0278042 | 0.06129104 | 0.02767458 | 0.09532629 | 0.02824718
[5 empty] | 0.02299345 | 0.03079268 |  |  | 0.02654423 | 0.02851713 | 0.0608159 | 0.02838419 | 0.09431323 | 0.02897147
[5 empty] | 0.0248133 | 0.0315625 |  |  | 0.02619119 | 0.02923006 | 0.06077015 | 0.02909379 | 0.0927398 | 0.02969576
[5 empty] | 0.0226177 | 0.03233231 |  |  | 0.02620933 | 0.02994299 | 0.05996086 | 0.0298034 | 0.09213404 | 0.03042004
[5 empty] | 0.02340952 | 0.03310213 |  |  | 0.02580254 | 0.03065592 | 0.05949515 | 0.030513 | 0.090424 | 0.03114433
[5 empty] | 0.02319166 | 0.03387195 |  |  | 0.02557467 | 0.03136884 | 0.0593801 | 0.03122261 | 0.08943774 | 0.03186862
[5 empty] | 0.022967 | 0.03464177 |  |  | 0.02552961 | 0.03208177 | 0.05842282 | 0.03193221 | 0.08750331 | 0.0325929
[5 empty] | 0.02173844 | 0.03541158 |  |  | 0.02507121 | 0.0327947 | 0.05813041 | 0.03264182 | 0.08584876 | 0.03331719
[5 empty] | 0.02150885 | 0.0361814 |  |  | 0.02500336 | 0.03350763 | 0.05750995 | 0.03335142 | 0.08450213 | 0.03404148
[5 empty] | 0.02128113 | 0.03695122 |  |  | 0.02452992 | 0.03422056 | 0.05656855 | 0.03406103 | 0.08359149 | 0.03476576
[5 empty] | 0.02105817 | 0.03772103 |  |  | 0.02445476 | 0.03493349 | 0.05641331 | 0.03477063 | 0.08234489 | 0.03549005
[5 empty] | 0.02084285 | 0.03849085 |  |  | 0.02418175 | 0.03564641 | 0.05585132 | 0.03548024 | 0.08129037 | 0.03621434
[5 empty] | 0.02263806 | 0.03926067 |  |  | 0.02381477 | 0.03635934 | 0.05508968 | 0.03618984 | 0.07945598 | 0.03693862
[5 empty] | 0.02244669 | 0.04003048 |  |  | 0.02365768 | 0.03707227 | 0.0542355 | 0.03689945 | 0.07916979 | 0.03766291
[5 empty] | 0.02027163 | 0.0408003 |  |  | 0.02331435 | 0.0377852 | 0.05329585 | 0.03760905 | 0.07835984 | 0.0383872
[5 empty] | 0.02111576 | 0.04157012 |  |  | 0.02308867 | 0.03849813 | 0.05317785 | 0.03831865 | 0.07715417 | 0.03911148
[5 empty] | 0.02198198 | 0.04233994 |  |  | 0.02288448 | 0.03921106 | 0.05268859 | 0.03902826 | 0.07738086 | 0.03983577
[5 empty] | 0.02187316 | 0.04310975 |  |  | 0.02270568 | 0.03992398 | 0.05173517 | 0.03973786 | 0.07696726 | 0.04056006
[5 empty] | 0.0197922 | 0.04387957 |  |  | 0.02265612 | 0.04063691 | 0.05122469 | 0.04044747 | 0.07684266 | 0.04128434
[5 empty] | 0.02174199 | 0.04464939 |  |  | 0.02253968 | 0.04134984 | 0.05056424 | 0.04115707 | 0.07713997 | 0.04200863
[5 empty] | 0.01972543 | 0.0454192 |  |  | 0.02236023 | 0.04206277 | 0.05066092 | 0.04186668 | 0.0778519 | 0.04273292
[5 empty] | 0.01975301 | 0.04618902 |  |  | 0.02232164 | 0.0427757 | 0.04992183 | 0.04257628 | 0.07787117 | 0.0434572
[5 empty] | 0.0218293 | 0.04695884 |  |  | 0.0223264 | 0.04348863 | 0.04985406 | 0.04328589 | 0.07779049 | 0.04418149
[5 empty] | 0.02094983 | 0.04772865 |  |  | 0.0222703 | 0.04420155 | 0.04986472 | 0.04399549 | 0.07900256 | 0.04490578
[5 empty] | 0.02111018 | 0.04849847 |  |  | 0.02255024 | 0.04491448 | 0.0494609 | 0.0447051 | 0.0794001 | 0.04563006
[5 empty] | 0.02230589 | 0.04926829 |  |  | 0.0225634 | 0.04562741 | 0.0498533 | 0.0454147 | 0.07997582 | 0.04635435
[5 empty] | 0.02053252 | 0.05003811 |  |  | 0.02260701 | 0.04634034 | 0.04947949 | 0.04612431 | 0.08072243 | 0.04707864
[5 empty] | 0.02178562 | 0.05080792 |  |  | 0.02287827 | 0.04705327 | 0.05023824 | 0.04683391 | 0.08223264 | 0.04780292
[5 empty] | 0.02206075 | 0.05157774 |  |  | 0.02297438 | 0.04776619 | 0.05061762 | 0.04754352 | 0.08269915 | 0.04852721
[5 empty] | 0.02235347 | 0.05234756 |  |  | 0.02329256 | 0.04847912 | 0.05080568 | 0.04825312 | 0.08441469 | 0.0492515
[5 empty] | 0.02265933 | 0.05311737 |  |  | 0.02343 | 0.04919205 | 0.05109049 | 0.04896273 | 0.08507197 | 0.04997578
[5 empty] | 0.02397388 | 0.05388719 |  |  | 0.02368391 | 0.04990498 | 0.05236009 | 0.04967233 | 0.08666368 | 0.05070007
[5 empty] | 0.02229268 | 0.05465701 |  |  | 0.02415151 | 0.05061791 | 0.05250256 | 0.05038193 | 0.08748256 | 0.05142436
[5 empty] | 0.0226113 | 0.05542682 |  |  | 0.02442999 | 0.05133084 | 0.05330594 | 0.05109154 | 0.08852129 | 0.05214864
[5 empty] | 0.02392527 | 0.05619664 |  |  | 0.02471657 | 0.05204376 | 0.05445831 | 0.05180114 | 0.0894726 | 0.05287293
[5 empty] | 0.02423016 | 0.05696646 |  |  | 0.02490846 | 0.05275669 | 0.0556477 | 0.05251075 | 0.0912292 | 0.05359722
[5 empty] | 0.02352152 | 0.05773628 |  |  | 0.02520285 | 0.05346962 | 0.05656219 | 0.05322035 | 0.0919838 | 0.0543215
[5 empty] | 0.0247949 | 0.05850609 |  |  | 0.02539695 | 0.05418255 | 0.05708984 | 0.05392996 | 0.0930291 | 0.05504579
[5 empty] | 0.02604587 | 0.05927591 |  |  | 0.02578798 | 0.05489548 | 0.05781869 | 0.05463956 | 0.09395783 | 0.05577008
[5 empty] | 0.02426998 | 0.06004573 |  |  | 0.02617313 | 0.05560841 | 0.05883681 | 0.05534917 | 0.09516268 | 0.05649437
[5 empty] | 0.02446278 | 0.06081554 |  |  | 0.02634963 | 0.05632133 | 0.06003226 | 0.05605877 | 0.09653638 | 0.05721865
[5 empty] | 0.02657231 | 0.06158536 |  |  | 0.02671466 | 0.05703426 | 0.06079309 | 0.05676838 | 0.09757162 | 0.05794294
[5 empty] | 0.0247738 | 0.06235518 |  |  | 0.02696544 | 0.05774719 | 0.06170737 | 0.05747798 | 0.09886113 | 0.05866723
[5 empty] | 0.02592644 | 0.06312499 |  |  | 0.02699918 | 0.05846012 | 0.06246316 | 0.05818759 | 0.09929762 | 0.05939151
[5 empty] | 0.02507951 | 0.06389481 |  |  | 0.02721308 | 0.05917305 | 0.0628485 | 0.05889719 | 0.09987379 | 0.0601158
[5 empty] | 0.02623255 | 0.06466463 |  |  | 0.02740435 | 0.05988598 | 0.06355146 | 0.0596068 | 0.1008823 | 0.06084009
[5 empty] | 0.0253851 | 0.06543445 |  |  | 0.02757019 | 0.0605989 | 0.0643601 | 0.0603164 | 0.102089 | 0.06156437
[5 empty] | 0.02753671 | 0.06620426 |  |  | 0.02791123 | 0.06131183 | 0.0650001 | 0.06102601 | 0.102561 | 0.06228866
[5 empty] | 0.02668693 | 0.06697408 |  |  | 0.02782958 | 0.06202476 | 0.06516651 | 0.06173561 | 0.1036218 | 0.06301295
[5 empty] | 0.02583529 | 0.0677439 |  |  | 0.02815127 | 0.06273769 | 0.06545642 | 0.06244522 | 0.1040011 | 0.06373723
[5 empty] | 0.02598134 | 0.06851371 |  |  | 0.0282727 | 0.06345062 | 0.06514293 | 0.06315482 | 0.1051957 | 0.06446152
[5 empty] | 0.02712462 | 0.06928353 |  |  | 0.02819371 | 0.06416355 | 0.06582575 | 0.06386442 | 0.1060026 | 0.06518581
[5 empty] | 0.02626468 | 0.07005335 |  |  | 0.0283141 | 0.06487647 | 0.0659046 | 0.06457403 | 0.1063189 | 0.06591009
[5 empty] | 0.02640106 | 0.07082316 |  |  | 0.02853369 | 0.0655894 | 0.06657919 | 0.06528363 | 0.1076415 | 0.06663438
[5 empty] | 0.0265333 | 0.07159298 |  |  | 0.02855231 | 0.06630233 | 0.06624923 | 0.06599324 | 0.1081674 | 0.06735867
[5 empty] | 0.02766094 | 0.0723628 |  |  | 0.02866975 | 0.06701526 | 0.06701443 | 0.06670284 | 0.1085937 | 0.06808295
[5 empty] | 0.02778354 | 0.07313262 |  |  | 0.02878584 | 0.06772819 | 0.06697451 | 0.06741245 | 0.1100172 | 0.06880724
[5 empty] | 0.02690063 | 0.07390243 |  |  | 0.0290004 | 0.06844111 | 0.06702917 | 0.06812205 | 0.111035 | 0.06953153
[5 empty] | 0.02701176 | 0.07467225 |  |  | 0.02911325 | 0.06915404 | 0.06757813 | 0.06883166 | 0.1114441 | 0.07025581
[5 empty] | 0.02711647 | 0.07544207 |  |  | 0.02922419 | 0.06986697 | 0.0680211 | 0.06954126 | 0.1126414 | 0.0709801
[5 empty] | 0.02721431 | 0.07621188 |  |  | 0.02943304 | 0.0705799 | 0.06785779 | 0.07025087 | 0.113024 | 0.07170439
[5 empty] | 0.02830481 | 0.0769817 |  |  | 0.02953963 | 0.07129283 | 0.06828792 | 0.07096047 | 0.1137889 | 0.07242867
[5 empty] | 0.02838752 | 0.07775152 |  |  | 0.02964376 | 0.07200576 | 0.06821118 | 0.07167008 | 0.114533 | 0.07315296
[5 empty] | 0.02746199 | 0.07852133 |  |  | 0.02954526 | 0.07271868 | 0.06852731 | 0.07237968 | 0.1154533 | 0.07387725
[5 empty] | 0.02752776 | 0.07929115 |  |  | 0.02984393 | 0.07343161 | 0.068736 | 0.07308929 | 0.1161468 | 0.07460153
[5 empty] | 0.02858437 | 0.08006097 |  |  | 0.0298396 | 0.07414454 | 0.06943697 | 0.07379889 | 0.1168105 | 0.07532582
[5 empty] | 0.02963136 | 0.08083079 |  |  | 0.02993208 | 0.07485747 | 0.06952993 | 0.0745085 | 0.1170414 | 0.07605011
[5 empty] | 0.02966828 | 0.0816006 |  |  | 0.03012119 | 0.0755704 | 0.0696146 | 0.0752181 | 0.1174365 | 0.07677439
[5 empty] | 0.02969468 | 0.08237042 |  |  | 0.03000675 | 0.07628333 | 0.06999068 | 0.0759277 | 0.1178928 | 0.07749868
[5 empty] | 0.02971009 | 0.08314024 |  |  | 0.03018856 | 0.07699625 | 0.06985789 | 0.07663731 | 0.1193072 | 0.07822297
[5 empty] | 0.02971397 | 0.08391005 |  |  | 0.03036645 | 0.07770918 | 0.06991594 | 0.07734691 | 0.1189768 | 0.07894725
[5 empty] | 0.02770152 | 0.08467987 |  |  | 0.03034023 | 0.07842211 | 0.07006453 | 0.07805652 | 0.1193985 | 0.07967154
[5 empty] | 0.02967081 | 0.08544969 |  |  | 0.03030972 | 0.07913504 | 0.07040339 | 0.07876612 | 0.1199693 | 0.08039583
[5 empty] | 0.0296226 | 0.0862195 |  |  | 0.03037474 | 0.07984797 | 0.07053222 | 0.07947573 | 0.1207863 | 0.08112011
[5 empty] | 0.02755766 | 0.08698932 |  |  | 0.0304351 | 0.0805609 | 0.07085074 | 0.08018533 | 0.1204463 | 0.0818444
[5 empty] | 0.02947675 | 0.08775914 |  |  | 0.03059061 | 0.08127382 | 0.07095865 | 0.08089494 | 0.1206465 | 0.08256869
[5 empty] | 0.02838064 | 0.08852896 |  |  | 0.0305411 | 0.08198675 | 0.07105568 | 0.08160454 | 0.1213837 | 0.08329297
[5 empty] | 0.0282701 | 0.08929877 |  |  | 0.03058637 | 0.08269968 | 0.07074152 | 0.08231415 | 0.1216551 | 0.08401726
[5 empty] | 0.0291459 | 0.09006859 |  |  | 0.03072625 | 0.08341261 | 0.0710159 | 0.08302375 | 0.1207467 | 0.08474155
[5 empty] | 0.02700879 | 0.09083841 |  |  | 0.03076056 | 0.08412554 | 0.07067852 | 0.08373336 | 0.1208856 | 0.08546583
[5 empty] | 0.02785955 | 0.09160822 |  |  | 0.0307891 | 0.08483847 | 0.07092909 | 0.08444296 | 0.1207668 | 0.08619012
[5 empty] | 0.02769895 | 0.09237804 |  |  | 0.0309117 | 0.08555139 | 0.07086734 | 0.08515257 | 0.1204002 | 0.08691441
[5 empty] | 0.02752774 | 0.09314786 |  |  | 0.03082816 | 0.08626432 | 0.07099296 | 0.08586217 | 0.1192957 | 0.08763869
[5 empty] | 0.0283467 | 0.09391768 |  |  | 0.03073831 | 0.08697725 | 0.07100567 | 0.08657178 | 0.1183634 | 0.08836298
[5 empty] | 0.02815659 | 0.09468749 |  |  | 0.03094197 | 0.08769018 | 0.07089896 | 0.08728138 | 0.1185132 | 0.08908727
[5 empty] | 0.02795818 | 0.09545731 |  |  | 0.03083242 | 0.08840311 | 0.07114104 | 0.08799098 | 0.1167551 | 0.08981155
[5 empty] | 0.02675224 | 0.09622713 |  |  | 0.03080214 | 0.08911603 | 0.07082956 | 0.08870059 | 0.115599 | 0.09053584
[5 empty] | 0.02553953 | 0.09699694 |  |  | 0.03085196 | 0.08982896 | 0.07046696 | 0.08941019 | 0.1145548 | 0.09126013
[5 empty] | 0.02532082 | 0.09776676 |  |  | 0.03078272 | 0.09054189 | 0.07085567 | 0.0901198 | 0.1141326 | 0.09198442
[5 empty] | 0.02609687 | 0.09853658 |  |  | 0.03069523 | 0.09125482 | 0.07019813 | 0.0908294 | 0.1120422 | 0.0927087
[5 empty] | 0.02486845 | 0.09930639 |  |  | 0.03049035 | 0.09196775 | 0.06969678 | 0.09153901 | 0.1108937 | 0.09343299
[5 empty] | 0.02463633 | 0.1000762 |  |  | 0.03036889 | 0.09268068 | 0.06975405 | 0.09224861 | 0.109897 | 0.09415728
[5 empty] | 0.02540128 | 0.100846 |  |  | 0.03013171 | 0.0933936 | 0.06907239 | 0.09295822 | 0.1082621 | 0.09488156
[5 empty] | 0.02416405 | 0.1016158 |  |  | 0.03017963 | 0.09410653 | 0.06905421 | 0.09366782 | 0.1065989 | 0.09560585
[5 empty] | 0.02392543 | 0.1023857 |  |  | 0.02981348 | 0.09481946 | 0.06870197 | 0.09437743 | 0.1051173 | 0.09633014
[5 empty] | 0.02368616 | 0.1031555 |  |  | 0.02963411 | 0.09553239 | 0.0682181 | 0.09508703 | 0.1038274 | 0.09705442
[5 empty] | 0.02444703 | 0.1039253 |  |  | 0.02944234 | 0.09624532 | 0.06740503 | 0.09579664 | 0.1020391 | 0.09777871
[5 empty] | 0.02520879 | 0.1046951 |  |  | 0.02943901 | 0.09695825 | 0.06686521 | 0.09650624 | 0.1009623 | 0.098503
[5 empty] | 0.02297222 | 0.1054649 |  |  | 0.02922495 | 0.09767117 | 0.06620106 | 0.09721585 | 0.09960705 | 0.09922728
[5 empty] | 0.02473807 | 0.1062347 |  |  | 0.02900101 | 0.0983841 | 0.06541503 | 0.09792545 | 0.09748325 | 0.09995157
[5 empty] | 0.02350713 | 0.1070046 |  |  | 0.028768 | 0.09909703 | 0.06490955 | 0.09863506 | 0.09660087 | 0.1006759
[5 empty] | 0.02428014 | 0.1077744 |  |  | 0.02832678 | 0.09980996 | 0.06468705 | 0.09934466 | 0.09516988 | 0.1014001
[5 empty] | 0.02405788 | 0.1085442 |  |  | 0.02827816 | 0.1005229 | 0.06364998 | 0.1000543 | 0.09420022 | 0.1021244
[5 empty] | 0.02284112 | 0.109314 |  |  | 0.028023 | 0.1012358 | 0.06350077 | 0.1007639 | 0.09260186 | 0.1028487
[5 empty] | 0.02363024 | 0.1100838 |  |  | 0.02756211 | 0.1019487 | 0.06274185 | 0.1014735 | 0.09178475 | 0.103573
[5 empty] | 0.02341952 | 0.1108536 |  |  | 0.02749634 | 0.1026617 | 0.06177567 | 0.1021831 | 0.09045886 | 0.1042973
[5 empty] | 0.02120681 | 0.1116235 |  |  | 0.02702651 | 0.1033746 | 0.06110465 | 0.1028927 | 0.08953413 | 0.1050216
[5 empty] | 0.02199212 | 0.1123933 |  |  | 0.02685347 | 0.1040875 | 0.06063124 | 0.1036023 | 0.08922053 | 0.1057459
[5 empty] | 0.02177545 | 0.1131631 |  |  | 0.02657805 | 0.1048005 | 0.06005788 | 0.1043119 | 0.08852802 | 0.1064701
[5 empty] | 0.0215568 | 0.1139329 |  |  | 0.02620109 | 0.1055134 | 0.05938699 | 0.1050215 | 0.08806656 | 0.1071944
[5 empty] | 0.02133617 | 0.1147027 |  |  | 0.0261234 | 0.1062263 | 0.05822101 | 0.1057311 | 0.08764609 | 0.1079187
[5 empty] | 0.02111357 | 0.1154726 |  |  | 0.02574585 | 0.1069392 | 0.05816239 | 0.1064407 | 0.08657658 | 0.108643
[5 empty] | 0.01988899 | 0.1162424 |  |  | 0.02546924 | 0.1076522 | 0.05711356 | 0.1071503 | 0.08622017 | 0.1093673
[5 empty] | 0.01966244 | 0.1170122 |  |  | 0.02519443 | 0.1083651 | 0.05637695 | 0.1078599 | 0.08617105 | 0.1100916
[5 empty] | 0.02143392 | 0.117782 |  |  | 0.02502224 | 0.109078 | 0.05615499 | 0.1085695 | 0.0868249 | 0.1108159
[5 empty] | 0.02120343 | 0.1185518 |  |  | 0.02455351 | 0.109791 | 0.05554561 | 0.1092791 | 0.0867817 | 0.1115402
[5 empty] | 0.01897097 | 0.1193216 |  |  | 0.02448684 | 0.1105039 | 0.05492935 | 0.1099887 | 0.08574149 | 0.1122644
[5 empty] | 0.01873656 | 0.1200915 |  |  | 0.0240135 | 0.1112168 | 0.05420371 | 0.1106983 | 0.08570425 | 0.1129887
[5 empty] | 0.02050018 | 0.1208613 |  |  | 0.02393257 | 0.1119297 | 0.05356874 | 0.1114079 | 0.08567 | 0.113713
[5 empty] | 0.02026184 | 0.1216311 |  |  | 0.02344412 | 0.1126427 | 0.05252449 | 0.1121175 | 0.08523875 | 0.1144373
[5 empty] | 0.01802154 | 0.1224009 |  |  | 0.02314822 | 0.1133556 | 0.05217101 | 0.1128272 | 0.0853105 | 0.1151616
[5 empty] | 0.01977929 | 0.1231707 |  |  | 0.02304495 | 0.1140685 | 0.05170834 | 0.1135368 | 0.08528526 | 0.1158859
[5 empty] | 0.01953509 | 0.1239405 |  |  | 0.02253437 | 0.1147815 | 0.05103652 | 0.1142464 | 0.08556305 | 0.1166102
[5 empty] | 0.01928893 | 0.1247104 |  |  | 0.02221656 | 0.1154944 | 0.05045561 | 0.114956 | 0.08484386 | 0.1173345
[5 empty] | 0.01704082 | 0.1254802 |  |  | 0.02189159 | 0.1162073 | 0.04946564 | 0.1156656 | 0.0854277 | 0.1180587
[5 empty] | 0.01879077 | 0.12625 |  |  | 0.02165952 | 0.1169202 | 0.04846667 | 0.1163752 | 0.08451459 | 0.118783
[5 empty] | 0.01753877 | 0.1270198 |  |  | 0.02142043 | 0.1176332 | 0.04815875 | 0.1170848 | 0.08480453 | 0.1195073
[5 empty] | 0.01728483 | 0.1277896 |  |  | 0.02107439 | 0.1183461 | 0.04764192 | 0.1177944 | 0.08459754 | 0.1202316
[5 empty] | 0.01802895 | 0.1285594 |  |  | 0.02062148 | 0.119059 | 0.04651622 | 0.118504 | 0.0842936 | 0.1209559
[5 empty] | 0.01777112 | 0.1293293 |  |  | 0.02016175 | 0.119772 | 0.0461817 | 0.1192136 | 0.08459274 | 0.1216802
[5 empty] | 0.01751136 | 0.1300991 |  |  | 0.01979529 | 0.1204849 | 0.04503841 | 0.1199232 | 0.08399497 | 0.1224045
[5 empty] | 0.01524967 | 0.1308689 |  |  | 0.01952216 | 0.1211978 | 0.0446864 | 0.1206328 | 0.08410028 | 0.1231287
[5 empty] | 0.01598604 | 0.1316387 |  |  | 0.01914244 | 0.1219107 | 0.0433257 | 0.1213424 | 0.0845087 | 0.123853
[5 empty] | 0.01472048 | 0.1324085 |  |  | 0.01875619 | 0.1226237 | 0.04275638 | 0.122052 | 0.08422022 | 0.1245773
[5 empty] | 0.01645299 | 0.1331783 |  |  | 0.01846349 | 0.1233366 | 0.04177846 | 0.1227616 | 0.08373485 | 0.1253016
[5 empty] | 0.01418357 | 0.1339482 |  |  | 0.01796441 | 0.1240495 | 0.04109201 | 0.1234712 | 0.0836526 | 0.1260259
[5 empty] | 0.01391223 | 0.134718 |  |  | 0.01755902 | 0.1247624 | 0.04059707 | 0.1241808 | 0.08347349 | 0.1267502
[5 empty] | 0.01363897 | 0.1354878 |  |  | 0.01724738 | 0.1254754 | 0.03999368 | 0.1248904 | 0.08439751 | 0.1274745
[5 empty] | 0.01336378 | 0.1362576 |  |  | 0.01682958 | 0.1261883 | 0.03858189 | 0.1256 | 0.08352467 | 0.1281988
[5 empty] | 0.01308668 | 0.1370274 |  |  | 0.01620568 | 0.1269012 | 0.03816174 | 0.1263096 | 0.08405499 | 0.128923
[5 empty] | 0.01280766 | 0.1377972 |  |  | 0.01577575 | 0.1276142 | 0.03723329 | 0.1270192 | 0.08328847 | 0.1296473
[5 empty] | 0.01452672 | 0.1385671 |  |  | 0.01533986 | 0.1283271 | 0.03669657 | 0.1277288 | 0.08372512 | 0.1303716
[5 empty] | 0.01224387 | 0.1393369 |  |  | 0.01489809 | 0.12904 | 0.03545164 | 0.1284385 | 0.08356495 | 0.1310959
[5 empty] | 0.01295911 | 0.1401067 |  |  | 0.01445051 | 0.1297529 | 0.03459854 | 0.1291481 | 0.08400796 | 0.1318202
[5 empty] | 0.01367244 | 0.1408765 |  |  | 0.01409718 | 0.1304659 | 0.03353732 | 0.1298577 | 0.08315416 | 0.1325445
[5 empty] | 0.01338387 | 0.1416463 |  |  | 0.01353818 | 0.1311788 | 0.03276803 | 0.1305673 | 0.08370356 | 0.1332688
[5 empty] | 0.01109339 | 0.1424161 |  |  | 0.01327358 | 0.1318917 | 0.0319907 | 0.1312769 | 0.08335617 | 0.133993
[5 empty] | 0.010801 | 0.143186 |  |  | 0.01280345 | 0.1326047 | 0.0313054 | 0.1319865 | 0.08331199 | 0.1347173
[5 empty] | 0.01250672 | 0.1439558 |  |  | 0.01232785 | 0.1333176 | 0.03021215 | 0.1326961 | 0.08377104 | 0.1354416
[5 empty] | 0.01221053 | 0.1447256 |  |  | 0.01184687 | 0.1340305 | 0.02971102 | 0.1334057 | 0.08323332 | 0.1361659
[5 empty] | 0.01191246 | 0.1454954 |  |  | 0.01136057 | 0.1347434 | 0.02880204 | 0.1341153 | 0.08309884 | 0.1368902
[5 empty] | 0.009612481 | 0.1462652 |  |  | 0.01076903 | 0.1354564 | 0.02778527 | 0.1348249 | 0.0826676 | 0.1376145
[5 empty] | 0.009310614 | 0.147035 |  |  | 0.01027231 | 0.1361693 | 0.02676074 | 0.1355345 | 0.08343962 | 0.1383388
[5 empty] | 0.009006856 | 0.1478049 |  |  | 0.009770485 | 0.1368822 | 0.02552851 | 0.1362441 | 0.0826149 | 0.1390631
[5 empty] | 0.00870121 | 0.1485747 |  |  | 0.009363627 | 0.1375952 | 0.02458863 | 0.1369537 | 0.08259345 | 0.1397873
[5 empty] | 0.009393678 | 0.1493445 |  |  | 0.008851806 | 0.1383081 | 0.02384113 | 0.1376633 | 0.08337529 | 0.1405116
[5 empty] | 0.01008426 | 0.1501143 |  |  | 0.008235093 | 0.139021 | 0.02308606 | 0.1383729 | 0.0828604 | 0.1412359
[5 empty] | 0.007772961 | 0.1508841 |  |  | 0.007713559 | 0.1397339 | 0.02182348 | 0.1390825 | 0.08334881 | 0.1419602
[5 empty] | 0.00945978 | 0.151654 |  |  | 0.007287276 | 0.1404469 | 0.02095342 | 0.1397921 | 0.08314052 | 0.1426845
[5 empty] | 0.007144722 | 0.1524238 |  |  | 0.006756314 | 0.1411598 | 0.02027594 | 0.1405017 | 0.08353555 | 0.1434088
[5 empty] | 0.007827787 | 0.1531936 |  |  | 0.006120745 | 0.1418727 | 0.01919108 | 0.1412113 | 0.08283388 | 0.1441331