## 1
Общество с ограниченной ответственностью "Инженерная геология" (ООО "ИнжГео") | [11 empty] | Общество с ограниченной ответственностью "Инженерная геология" (ООО "ИнжГео")
Юр. адрес: 117279, г. Москва, ул. Миклухо-Маклая, 36 а, этаж 5, пом. XXIII к. 76-84 | [11 empty] | Юр. адрес: 117279, г. Москва, ул. Миклухо-Маклая, 36 а, этаж 5, пом. XXIII к. 76-84 | [8 empty] | нагр |  |  | X0 | Y0 | R |  | нагр |  |  |  | X0 | Y0 | R | нагр |  |  |  | X0 | Y0 | R |  | нагр |  |  |  | X0 | Y0 | R
Телефон/факс +7 (495) 132-30-00, Адрес электронной почты inbox@inj-geo.ru | [11 empty] | Телефон/факс +7 (495) 132-30-00, Адрес электронной почты inbox@inj-geo.ru | [12 empty] | 0 | [7 empty] | 0 | [6 empty] | 0 | [7 empty] | 0
[21 empty] | девиатор | [6 empty] | девиатор | [6 empty] | девиатор | [7 empty] | девиатор
Испытательная лаборатория ООО «ИнжГео» | [11 empty] | Испытательная лаборатория ООО «ИнжГео» | [8 empty] | x0 | Угол | X | Y |  |  |  | x0 |  | Угол | X | Y |  |  | x0 |  | Угол | X | Y |  |  |  | x0 |  | Угол | X | Y
Адрес места осуществления деятельности лаборатории: г. Москва, просп. Вернадского, д. 51, стр. 1 | [11 empty] | Адрес места осуществления деятельности лаборатории: г. Москва, просп. Вернадского, д. 51, стр. 1 | [9 empty] | 0 | [7 empty] | 0 | [6 empty] | 0 | [7 empty] | 0
Телефон +7(910)4557682, E-mail: slg85@mail.ru | [11 empty] | Телефон +7(910)4557682, E-mail: slg85@mail.ru | [9 empty] | 5 | [7 empty] | 5 | [6 empty] | 5 | [7 empty] | 5
[22 empty] | 10 | [7 empty] | 10 | [6 empty] | 10 | [7 empty] | 10
[12 empty] | Протокол испытаний № 13-63/163 от 10-04-2023 | [9 empty] | 15 | [7 empty] | 15 | [6 empty] | 15 | [7 empty] | 15
[22 empty] | 20 | [7 empty] | 20 | [6 empty] | 20 | [7 empty] | 20
[12 empty] | Наименование и адрес заказчика: Переход трубопровода через р. Енисей | [9 empty] | 25 | [7 empty] | 25 | [6 empty] | 25 | [7 empty] | 25
[12 empty] | Наименование объекта: ООО Регионстрой | [9 empty] | 30 | [7 empty] | 30 | [6 empty] | 30 | [7 empty] | 30
Наименование используемого метода/методики: ГОСТ 12248.4-2020 | [11 empty] | Наименование используемого метода/методики: ГОСТ 12248.3-2020 | [9 empty] | 35 | [7 empty] | 35 | [6 empty] | 35 | [7 empty] | 35
Условия проведения испытания: температура окружающей среды (18 - 25)0С, влажность воздуха (40 - 75)% | [11 empty] | Условия проведения испытания: температура окружающей среды (18 - 25)0С, влажность воздуха (40 - 75)% | [9 empty] | 40 | [7 empty] | 40 | [6 empty] | 40 | [7 empty] | 40
[12 empty] | Дата получение объекта подлежащего испытаниям: 14-03-2023 | [9 empty] | 45 | [7 empty] | 45 | [6 empty] | 45 | [7 empty] | 45
[12 empty] | Дата испытания: 25.10.2022-19.11.2163 | [9 empty] | 50 | [7 empty] | 50 | [6 empty] | 50 | [7 empty] | 50
[22 empty] | 55 | [7 empty] | 55 | [6 empty] | 55 | [7 empty] | 55
Испытание грунтов методом трехосного сжатия | [11 empty] | Испытание грунтов методом трехосного сжатия | [9 empty] | 60 | [7 empty] | 60 | [6 empty] | 60 | [7 empty] | 60
[22 empty] | 65 | [7 empty] | 65 | [6 empty] | 65 | [7 empty] | 65
Лабораторный номер: | [6 empty] | We, д.е. = |  |  |  |  | Лабораторный номер: |  | 1198 |  |  |  | We, д.е. = | 0.621972195 |  |  | 70 | [7 empty] | 70 | [6 empty] | 70 | [7 empty] | 70
Номер скважины: | [6 empty] | ρ, г/см3 = |  |  |  |  | Номер скважины: |  | BH-086 |  |  |  | ρ, г/см3 = | 1.55 |  |  | 75 | [7 empty] | 75 | [6 empty] | 75 | [7 empty] | 75
Глубина отбора, м: | [6 empty] | ρs, г/см3 = |  |  |  |  | Глубина отбора, м: |  | 0.8 |  |  |  | ρs, г/см3 = | 2.7 |  |  | 80 | [7 empty] | 80 | [6 empty] | 80 | [7 empty] | 80
Наименование грунта: | [6 empty] | e, д.е. = |  |  |  |  | Наименование грунта: |  | Суглинок, после оттаивания текучий, тяжелый пылеватый |  |  |  | e, д.е. = | 1.825371 |  |  | 85 | [7 empty] | 85 | [6 empty] | 85 | [7 empty] | 85
Схема проведения опыта: | [6 empty] | IL, д.е. = |  |  |  |  | Схема проведения опыта: |  | КД |  |  |  | IL, д.е. = | 2.765 |  |  | 90 | [7 empty] | 90 | [6 empty] | 90 | [7 empty] | 90
[22 empty] | 95 | [7 empty] | 95 | [6 empty] | 95 | [7 empty] | 95
[22 empty] | 100 | [7 empty] | 100 | [6 empty] | 100 | [7 empty] | 100
Результаты испытаний | [11 empty] | Результаты испытаний | [9 empty] | 105 | [7 empty] | 105 | [6 empty] | 105 | [7 empty] | 105
[22 empty] | 110 | [7 empty] | 110 | [6 empty] | 110 | [7 empty] | 110
[22 empty] | 115 | [7 empty] | 115 | [6 empty] | 115 | [7 empty] | 115
[22 empty] | 120 | [7 empty] | 120 | [6 empty] | 120 | [7 empty] | 120
[22 empty] | 125 | [7 empty] | 125 | [6 empty] | 125 | [7 empty] | 125
[22 empty] | 130 | [7 empty] | 130 | [6 empty] | 130 | [7 empty] | 130
[22 empty] | 135 | [7 empty] | 135 | [6 empty] | 135 | [7 empty] | 135
[22 empty] | 140 | [7 empty] | 140 | [6 empty] | 140 | [7 empty] | 140
[22 empty] | 145 | [7 empty] | 145 | [6 empty] | 145 | [7 empty] | 145
[22 empty] | 150 | [7 empty] | 150 | [6 empty] | 150 | [7 empty] | 150
[22 empty] | 155 | [7 empty] | 155 | [6 empty] | 155 | [7 empty] | 155
[22 empty] | 160 | [7 empty] | 160 | [6 empty] | 160 | [7 empty] | 160
[22 empty] | 165 | [7 empty] | 165 | [6 empty] | 165 | [7 empty] | 165
[22 empty] | 170 | [7 empty] | 170 | [6 empty] | 170 | [7 empty] | 170
[22 empty] | 175 | [7 empty] | 175 | [6 empty] | 175 | [7 empty] | 175
[22 empty] | 180 | [7 empty] | 180 | [6 empty] | 180 | [7 empty] | 180
[13 empty] | Давление в камере, Мпа σ3 | Вертикальная нагрузка, Мпа σ1 | Поровое давление, Мпа u
| K0, д.е. | 0.7580781 |  |  |  |  | Коэфф. Точки | [5 empty] | 0.05 | 0.09983171 | [5 empty] | 1 | [6 empty] | σ3,кПа | σ1,кПа | u, кПа |  |  |  | 4
| q_zg, МПа | 0.03790391 | [10 empty] | 0.15 | 0.2636568 | [27 empty] | δ3, Мпа | δ1-δ3, МПа | δ1, МПа | δ1, КПа
|  |  | Модуль деформации, МПа: | [9 empty] | 0.25 | 0.4274818 | [21 empty] | С, МПа:
|  |  | Е0= |  | Точки модуля (полное напр.), МПа |  |  |  | 0.03790391 | 0.06064625 | [25 empty] | φ, град:
|  |  | E50 = |  | qf (полное напр.), МПа |  |  |  | 0.06023405 | [26 empty] | E, Мпа
|  |  | Коэф. Поперечной деформации, ϑ = | [9 empty] | Эффективные значения угла внутреннего трения и удельного сцепления ϕ', С' | [13 empty] | x | 0
[13 empty] | ϕ', град. = | 14 | [12 empty] | y |  |  |  | С, кПа | φ,°
[13 empty] | С', МПа = | 0.007
| Исполнитель: | [6 empty] | Морозов Д.С. |  |  |  |  | Исполнитель: |  |  |  |  | Морозов Д.С.
| Начальник исп. лаборатории: | [6 empty] | Семиколенова Л.Г. |  |  |  |  | Начальник исп. лаборатории: |  |  |  |  | Семиколенова Л.Г.
Лист 1 , всего листов 2 | [11 empty] | Лист 2 , всего листов 2
Частичное воспроизведение протокола испытаний без письменного разрешения ООО «ИнжГео» ЗАПРЕЩАЕТСЯ | [11 empty] | Частичное воспроизведение протокола испытаний без письменного разрешения ООО «ИнжГео» ЗАПРЕЩАЕТСЯ
[5 empty] | второй график |  | первый график | [9 empty] | К Пуассона
dev50 | epsE50 | ind | devE0 | epsE0 | dev | eps | sigma |  | dev1 | eps1 | dev2 | eps2 | dev3 | eps3 |  | Глины
0.01023405 | 0.008521982 |  |  |  | 0 | 0 |  |  | 0 | 0 | 0 | 0 | 0 | 0 |  | < 0 | 0,20-0,30
ind |  |  |  |  | 0.0008328809 | 0.0007726548 |  |  | 0.001726907 | 0.0007804504 | 0.005063793 | 0.0008081502 | 0.008488312 | 0.0007278186 |  | 0-0,25 | 0,30-0,38
2 |  |  |  |  | 0.001528467 | 0.00154531 |  |  | 0.00391663 | 0.001560901 | 0.01073162 | 0.0016163 | 0.01708203 | 0.001455637 |  | 0,25< | 0,38-0,45
E0 |  |  |  |  | 0.004949462 | 0.002317964 |  |  | 0.005953051 | 0.002341351 | 0.015 | 0.002334696 | 0.02432189 | 0.002183456 |  | Суглинки | 0,35-0,37
epsE0 | devE0 |  |  |  | 0.005685586 | 0.002840661 |  |  | 0.007520055 | 0.003121802 | 0.0181704 | 0.003232601 | 0.03134865 | 0.002911274 |  | Пески и супеси | 0,30-0,35
0.002840661 | 0.005685586 |  |  |  | 0.005799452 | 0.003863274 |  |  | 0.009601524 | 0.003902252 | 0.02201433 | 0.004040751 | 0.03850304 | 0.003639093
[5 empty] | 0.005510293 | 0.004635929 |  |  | 0.01088134 | 0.004682703 | 0.02439564 | 0.004848901 | 0.0443258 | 0.004366911
График E50 |  | График E |  |  | 0.007134073 | 0.005408584 |  |  | 0.01274339 | 0.005463153 | 0.02735304 | 0.005657051 | 0.053 | 0.005404107
eps | q | sigma |  |  | 0.007693805 | 0.006181239 |  |  | 0.01397156 | 0.006243603 | 0.03012527 | 0.006465202 | 0.05395816 | 0.005822549
Горизонтальная линия E50 |  | Касательная |  |  | 0.0082125 | 0.006953893 |  |  | 0.01514972 | 0.007024054 | 0.03265103 | 0.007273352 | 0.05709987 | 0.006550367
0 |  | a | b |  | 0.009713172 | 0.007726548 |  |  | 0.01666176 | 0.007804504 | 0.03556905 | 0.008081502 | 0.06021625 | 0.007278186
|  |  | 0 |  | 0.01023405 | 0.008521982 |  |  | 0.01759157 | 0.008584955 | 0.03751806 | 0.008889652 | 0.06308288 | 0.008006004
Вертикальная линия E50 |  | p1 и p2 |  |  | 0.01074437 | 0.009271858 |  |  | 0.018 | 0.00899325 | 0.03973677 | 0.009697803 | 0.06717537 | 0.008733823
| 0 | 0 |  |  | 0.009286262 | 0.01004451 |  |  | 0.01874942 | 0.01014586 | 0.04286391 | 0.01050595 | 0.06796931 | 0.009461642
[5 empty] | 0.01184067 | 0.01081717 |  |  | 0.01946839 | 0.01092631 | 0.04473819 | 0.0113141 | 0.0711403 | 0.01018946
Касательная линия E50 |  |  |  |  | 0.01240373 | 0.01158982 |  |  | 0.0196075 | 0.01170676 | 0.04759835 | 0.01212225 | 0.07266392 | 0.01091728
0 | 0 | Горизонтальная 1 |  |  | 0.0109716 | 0.01236248 |  |  | 0.01998414 | 0.01248721 | 0.04928309 | 0.0129304 | 0.07481578 | 0.0116451
[5 empty] | 0.01254042 | 0.01313513 |  |  | 0.02061571 | 0.01326766 | 0.05203115 | 0.01373855 | 0.07807148 | 0.01237292
Горизонтальная линия qкр |  |  |  |  | 0.01410633 | 0.01390779 |  |  | 0.02061961 | 0.01404811 | 0.05682839 | 0.01474189 | 0.07980659 | 0.01310073
Горизонтальная линия q |  | Горизонтальная 2 |  |  | 0.0136655 | 0.01468044 |  |  | 0.02081326 | 0.01482856 | 0.05907447 | 0.01535485 | 0.08209674 | 0.01382855
0 |  | 0 |  |  | 0.01421405 | 0.0154531 |  |  | 0.02141403 | 0.01560901 | 0.06221179 | 0.016163 | 0.08591749 | 0.01455637
[5 empty] | 0.01374815 | 0.01622575 |  |  | 0.02143935 | 0.01638946 | 0.06698681 | 0.01697115 | 0.08874091 | 0.01508067
Вертикальная линия q |  |  |  |  | 0.01626394 | 0.01699841 |  |  | 0.02220661 | 0.01716991 | 0.07208121 | 0.0177793 | 0.0938955 | 0.01601201
| 0 |  |  |  | 0.01675756 | 0.01777106 |  |  | 0.02233321 | 0.01795036 | 0.07667669 | 0.01858745 | 0.09801129 | 0.01673983
[5 empty] | 0.01722517 | 0.01854372 |  |  | 0.02283656 | 0.01873081 | 0.08155492 | 0.01939561 | 0.1040473 | 0.01746765
[5 empty] | 0.0156629 | 0.01931637 |  |  | 0.02333405 | 0.01951126 | 0.08659761 | 0.02020376 | 0.1108348 | 0.01819546
[5 empty] | 0.01806692 | 0.02008903 |  |  | 0.02444309 | 0.02029171 | 0.09118643 | 0.02101191 | 0.1176048 | 0.01892328
[5 empty] | 0.01743335 | 0.02086168 |  |  | 0.02491586 | 0.02074764 | 0.09500308 | 0.02182006 | 0.1241886 | 0.0196511
[5 empty] | 0.01775837 | 0.02163434 |  |  | 0.02725605 | 0.02185261 | 0.09862925 | 0.02262821 | 0.1322173 | 0.02037892
[5 empty] | 0.0180381 | 0.02240699 |  |  | 0.0305483 | 0.02263306 | 0.1032466 | 0.02343636 | 0.1392221 | 0.02110674
[5 empty] | 0.0172687 | 0.02317964 |  |  | 0.03416432 | 0.02341351 | 0.1050369 | 0.02424451 | 0.1452342 | 0.02183456
[5 empty] | 0.01744631 | 0.0239523 |  |  | 0.03858677 | 0.02419396 | 0.1077818 | 0.02505266 | 0.1518847 | 0.02256238
[5 empty] | 0.01956709 | 0.02472495 |  |  | 0.04219829 | 0.02497441 | 0.1088629 | 0.02586081 | 0.1581049 | 0.02329019
[5 empty] | 0.01762717 | 0.02549761 |  |  | 0.04558154 | 0.02575486 | 0.1090818 | 0.02666896 | 0.1615258 | 0.02401801
[5 empty] | 0.01862424 | 0.02627026 |  |  | 0.04761917 | 0.02653531 | 0.1094387 | 0.02747711 | 0.1657787 | 0.02474583
[5 empty] | 0.01756574 | 0.02704292 |  |  | 0.04800351 | 0.02731576 | 0.1089112 | 0.02828526 | 0.1686947 | 0.02547365
[5 empty] | 0.01745866 | 0.02781557 |  |  | 0.04793934 | 0.02809622 | 0.1085194 | 0.02909341 | 0.169705 | 0.02620147
[5 empty] | 0.01930939 | 0.02858823 |  |  | 0.04787852 | 0.02887667 | 0.1071837 | 0.02990156 | 0.1708416 | 0.02692929
[5 empty] | 0.01812432 | 0.02936088 |  |  | 0.04793374 | 0.02965712 | 0.1070244 | 0.03070971 | 0.1704512 | 0.02765711
[5 empty] | 0.01690984 | 0.03013354 |  |  | 0.04731769 | 0.03043757 | 0.1063616 | 0.03151786 | 0.1700906 | 0.02838492
[5 empty] | 0.01667235 | 0.03090619 |  |  | 0.04714307 | 0.03121802 | 0.1053158 | 0.03232601 | 0.168674 | 0.02911274
[5 empty] | 0.01841824 | 0.03167885 |  |  | 0.04672256 | 0.03199847 | 0.1039071 | 0.03313416 | 0.1681153 | 0.02984056
[5 empty] | 0.01715391 | 0.0324515 |  |  | 0.04636887 | 0.03277892 | 0.1029559 | 0.03394231 | 0.1686284 | 0.03056838
[5 empty] | 0.01588573 | 0.03322416 |  |  | 0.04589469 | 0.03355937 | 0.1023824 | 0.03475046 | 0.1665273 | 0.0312962
[5 empty] | 0.01662012 | 0.03399681 |  |  | 0.04541272 | 0.03433982 | 0.101207 | 0.03555861 | 0.1658259 | 0.03202402
[5 empty] | 0.01636346 | 0.03476947 |  |  | 0.04493564 | 0.03512027 | 0.09944989 | 0.03636676 | 0.1644383 | 0.03275184
[5 empty] | 0.01512215 | 0.03554212 |  |  | 0.04417616 | 0.03590072 | 0.09913137 | 0.03717491 | 0.1635783 | 0.03347965
[5 empty] | 0.01490257 | 0.03631478 |  |  | 0.04364697 | 0.03668117 | 0.09787173 | 0.03798306 | 0.16316 | 0.03420747
[5 empty] | 0.01671113 | 0.03708743 |  |  | 0.04336076 | 0.03746162 | 0.09649125 | 0.03879121 | 0.1606972 | 0.03493529
[5 empty] | 0.01555421 | 0.03786009 |  |  | 0.04303023 | 0.03824207 | 0.0957102 | 0.03959936 | 0.160204 | 0.03566311
[5 empty] | 0.0164382 | 0.03863274 |  |  | 0.04266807 | 0.03902252 | 0.09604888 | 0.04040751 | 0.1591943 | 0.03639093
[5 empty] | 0.01536951 | 0.0394054 |  |  | 0.04248698 | 0.03980297 | 0.09492756 | 0.04121566 | 0.1576821 | 0.03711875
[5 empty] | 0.01435378 | 0.04017805 |  |  | 0.04269966 | 0.04058342 | 0.09526652 | 0.04202381 | 0.1558813 | 0.03784657
[5 empty] | 0.01437687 | 0.04095071 |  |  | 0.04280695 | 0.04136387 | 0.09438606 | 0.04283196 | 0.1555059 | 0.03857438
[5 empty] | 0.01642945 | 0.04172336 |  |  | 0.04257506 | 0.04214432 | 0.09480708 | 0.04364011 | 0.1537699 | 0.0393022
[5 empty] | 0.01450916 | 0.04249602 |  |  | 0.04269666 | 0.04292477 | 0.09473566 | 0.04444826 | 0.1530872 | 0.04003002
[5 empty] | 0.01561367 | 0.04326867 |  |  | 0.0428671 | 0.04370522 | 0.09505359 | 0.04525641 | 0.1505717 | 0.04075784
[5 empty] | 0.01674063 | 0.04404132 |  |  | 0.04308169 | 0.04448567 | 0.09564124 | 0.04606456 | 0.1508375 | 0.04148566
[5 empty] | 0.01688768 | 0.04481398 |  |  | 0.04353578 | 0.04526612 | 0.09687899 | 0.04687271 | 0.1494985 | 0.04221348
[5 empty] | 0.01705249 | 0.04558663 |  |  | 0.04392469 | 0.04604658 | 0.09724721 | 0.04768086 | 0.1488687 | 0.0429413
[5 empty] | 0.01723272 | 0.04635929 |  |  | 0.04394375 | 0.04682703 | 0.09852629 | 0.04848901 | 0.1474619 | 0.04366911
[5 empty] | 0.01742601 | 0.04713194 |  |  | 0.0442883 | 0.04760748 | 0.0997966 | 0.04929716 | 0.1474923 | 0.04439693
[5 empty] | 0.01763002 | 0.0479046 |  |  | 0.04455367 | 0.04838793 | 0.1002385 | 0.05010531 | 0.1471736 | 0.04512475
[5 empty] | 0.0168424 | 0.04867725 |  |  | 0.04493519 | 0.04916838 | 0.1023324 | 0.05091346 | 0.14712 | 0.04585257
[5 empty] | 0.01806082 | 0.04944991 |  |  | 0.0455282 | 0.04994883 | 0.1028587 | 0.05172161 | 0.1471464 | 0.04658039
[5 empty] | 0.01828292 | 0.05022256 |  |  | 0.04612801 | 0.05072928 | 0.1046977 | 0.05252976 | 0.1463755 | 0.04730821
[5 empty] | 0.01650635 | 0.05099522 |  |  | 0.04652997 | 0.05150973 | 0.1053298 | 0.05333791 | 0.1481589 | 0.04803603
[5 empty] | 0.01672879 | 0.05176787 |  |  | 0.0467294 | 0.05229018 | 0.1065354 | 0.05414606 | 0.1490599 | 0.04876384
[5 empty] | 0.01894787 | 0.05254053 |  |  | 0.04732164 | 0.05307063 | 0.1080949 | 0.05495421 | 0.1496416 | 0.04949166
[5 empty] | 0.01816125 | 0.05331318 |  |  | 0.04740202 | 0.05385108 | 0.1085886 | 0.05576236 | 0.1502673 | 0.05021948
[5 empty] | 0.0183666 | 0.05408584 |  |  | 0.04796587 | 0.05463153 | 0.110297 | 0.05657051 | 0.1525004 | 0.0509473
[5 empty] | 0.01856155 | 0.05485849 |  |  | 0.04820852 | 0.05541198 | 0.1108004 | 0.05737866 | 0.154804 | 0.05167512
[5 empty] | 0.01774377 | 0.05563115 |  |  | 0.04842531 | 0.05619243 | 0.1112791 | 0.05818682 | 0.1555415 | 0.05240294
[5 empty] | 0.01791092 | 0.0564038 |  |  | 0.04871156 | 0.05697288 | 0.1117136 | 0.05899497 | 0.158176 | 0.05313076
[5 empty] | 0.02006064 | 0.05717646 |  |  | 0.0492626 | 0.05775333 | 0.1127843 | 0.05980312 | 0.1596709 | 0.05385857
[5 empty] | 0.01819059 | 0.05794911 |  |  | 0.04907378 | 0.05853378 | 0.1136568 | 0.06061127 | 0.1621894 | 0.05458639
[5 empty] | 0.01929843 | 0.05872177 |  |  | 0.04964041 | 0.05931423 | 0.1129566 | 0.06141942 | 0.1649948 | 0.05531421
[5 empty] | 0.01838181 | 0.05949442 |  |  | 0.04965783 | 0.06009468 | 0.1132435 | 0.06222757 | 0.1673504 | 0.05604203
[5 empty] | 0.02043839 | 0.06026708 |  |  | 0.04983171 | 0.06087513 | 0.1127095 | 0.06303572 | 0.1679193 | 0.05676985
[5 empty] | 0.02046811 | 0.06103973 |  |  | 0.04963165 | 0.06165558 | 0.113356 | 0.06384387 | 0.1696649 | 0.05749767
[5 empty] | 0.01846753 | 0.06181239 |  |  | 0.04973097 | 0.06243603 | 0.1128841 | 0.06465202 | 0.1718504 | 0.05822549
[5 empty] | 0.01946419 | 0.06258504 |  |  | 0.04962955 | 0.06321648 | 0.112395 | 0.06546017 | 0.1729392 | 0.0589533
[5 empty] | 0.01945802 | 0.0633577 |  |  | 0.0496274 | 0.06399693 | 0.1129899 | 0.06626832 | 0.1753943 | 0.05968112
[5 empty] | 0.01944911 | 0.06413035 |  |  | 0.04942453 | 0.06477739 | 0.1121699 | 0.06707647 | 0.1750792 | 0.06040894
[5 empty] | 0.0194376 | 0.06490301 |  |  | 0.04962094 | 0.06555784 | 0.1122363 | 0.06788462 | 0.1774818 | 0.06113676
[5 empty] | 0.0184236 | 0.06567566 |  |  | 0.04941666 | 0.06633829 | 0.1118902 | 0.06869277 | 0.1761858 | 0.06186458
[5 empty] | 0.02040724 | 0.06644831 |  |  | 0.04941167 | 0.06711874 | 0.1117328 | 0.06950092 | 0.1778923 | 0.0625924
[5 empty] | 0.01938862 | 0.06722097 |  |  | 0.04970601 | 0.06789919 | 0.1117653 | 0.07030907 | 0.1773887 | 0.06332022
[5 empty] | 0.02036787 | 0.06799362 |  |  | 0.04939966 | 0.06867964 | 0.1113889 | 0.07111722 | 0.1786746 | 0.06404803
[5 empty] | 0.01934511 | 0.06876628 |  |  | 0.04959264 | 0.06946009 | 0.1111048 | 0.07192537 | 0.1780498 | 0.06477585
[5 empty] | 0.01932046 | 0.06953893 |  |  | 0.04958496 | 0.07024054 | 0.1119141 | 0.07273352 | 0.1780139 | 0.06550367
[5 empty] | 0.01829403 | 0.07031159 |  |  | 0.04947662 | 0.07102099 | 0.110918 | 0.07354167 | 0.1792668 | 0.06623149
[5 empty] | 0.01826596 | 0.07108424 |  |  | 0.04966764 | 0.07180144 | 0.1106178 | 0.07434982 | 0.179608 | 0.06695931
[5 empty] | 0.01823635 | 0.0718569 |  |  | 0.04955803 | 0.07258189 | 0.1107146 | 0.07515797 | 0.1792374 | 0.06768713
[5 empty] | 0.01920532 | 0.07262955 |  |  | 0.04954778 | 0.07336234 | 0.1104096 | 0.07596612 | 0.1795546 | 0.06841495
[5 empty] | 0.019173 | 0.07340221 |  |  | 0.04963692 | 0.07414279 | 0.110204 | 0.07677427 | 0.1796594 | 0.06914277
[5 empty] | 0.0201395 | 0.07417486 |  |  | 0.04942545 | 0.07492324 | 0.109999 | 0.07758242 | 0.1811514 | 0.06987058
[5 empty] | 0.01810494 | 0.07494752 |  |  | 0.04941337 | 0.07570369 | 0.1103957 | 0.07839057 | 0.1818304 | 0.0705984
[5 empty] | 0.01806945 | 0.07572017 |  |  | 0.0494007 | 0.07648414 | 0.1101953 | 0.07919872 | 0.1805962 | 0.07132622
[5 empty] | 0.01803314 | 0.07649283 |  |  | 0.04938744 | 0.07726459 | 0.1091991 | 0.08000687 | 0.1824483 | 0.07205404
[5 empty] | 0.01899613 | 0.07726548 |  |  | 0.0495736 | 0.07804504 | 0.1091082 | 0.08081502 | 0.1813865 | 0.07278186
[5 empty] | 0.01895854 | 0.07803814 |  |  | 0.04935919 | 0.07882549 | 0.1095237 | 0.08162317 | 0.1821106 | 0.07350968
[5 empty] | 0.01892049 | 0.07881079 |  |  | 0.04934423 | 0.07960594 | 0.109547 | 0.08243132 | 0.1831203 | 0.0742375
[5 empty] | 0.0198821 | 0.07958345 |  |  | 0.04942871 | 0.08038639 | 0.1091774 | 0.08323947 | 0.1826152 | 0.07496531
[5 empty] | 0.01884348 | 0.0803561 |  |  | 0.04961265 | 0.08116684 | 0.1089109 | 0.08404762 | 0.1819952 | 0.07569313
[5 empty] | 0.01780477 | 0.08112876 |  |  | 0.04929605 | 0.08194729 | 0.1081469 | 0.08485577 | 0.1821598 | 0.07642095
[5 empty] | 0.01876607 | 0.08190141 |  |  | 0.04947892 | 0.08272775 | 0.1084848 | 0.08566392 | 0.1828089 | 0.07714877
[5 empty] | 0.0177275 | 0.08267407 |  |  | 0.04936128 | 0.0835082 | 0.1083245 | 0.08647207 | 0.183742 | 0.07787659
[5 empty] | 0.01968919 | 0.08344672 |  |  | 0.04924312 | 0.08428865 | 0.1077656 | 0.08728022 | 0.1830591 | 0.07860441
[5 empty] | 0.01765126 | 0.08421938 |  |  | 0.04912447 | 0.0850691 | 0.1074077 | 0.08808837 | 0.1825597 | 0.07933223
[5 empty] | 0.01861381 | 0.08499203 |  |  | 0.04940532 | 0.08584955 | 0.1080504 | 0.08889652 | 0.1827436 | 0.08006004
[5 empty] | 0.01957699 | 0.08576469 |  |  | 0.04918568 | 0.08663 | 0.1080935 | 0.08970467 | 0.1838105 | 0.08078786
[5 empty] | 0.01753981 | 0.08653734 |  |  | 0.04906557 | 0.08741045 | 0.1069365 | 0.09051282 | 0.1835601 | 0.08151568
[5 empty] | 0.01750103 | 0.08730999 |  |  | 0.04914499 | 0.0881909 | 0.1077791 | 0.09132097 | 0.1834921 | 0.0822435
[5 empty] | 0.01746073 | 0.08808265 |  |  | 0.04932395 | 0.08897135 | 0.106721 | 0.09212912 | 0.1842063 | 0.08297132
[5 empty] | 0.01841896 | 0.0888553 |  |  | 0.04920246 | 0.0897518 | 0.1073618 | 0.09293727 | 0.1831833 | 0.08369914
[5 empty] | 0.01737579 | 0.08962796 |  |  | 0.04907379 | 0.09053225 | 0.1069012 | 0.09374542 | 0.1831731 | 0.08442696
[5 empty] | 0.0183313 | 0.09040061 |  |  | 0.04923169 | 0.0913127 | 0.1061388 | 0.09455357 | 0.1837773 | 0.08515477
[5 empty] | 0.01728556 | 0.09117327 |  |  | 0.04887692 | 0.09209315 | 0.1070743 | 0.09536172 | 0.1832006 | 0.08588259
[5 empty] | 0.01723862 | 0.09194592 |  |  | 0.04881029 | 0.0928736 | 0.1069072 | 0.09616987 | 0.1819477 | 0.08661041
[5 empty] | 0.01719056 | 0.09271858 |  |  | 0.04903256 | 0.09365405 | 0.1059374 | 0.09697803 | 0.1828233 | 0.08733823
[5 empty] | 0.01714145 | 0.09349123 |  |  | 0.04884452 | 0.0944345 | 0.1064643 | 0.09778618 | 0.1818321 | 0.08806605
[5 empty] | 0.01909135 | 0.09426389 |  |  | 0.04864695 | 0.09521495 | 0.1060878 | 0.09859433 | 0.1802788 | 0.08879387
[5 empty] | 0.01704034 | 0.09503654 |  |  | 0.04864063 | 0.0959954 | 0.1051073 | 0.09940248 | 0.1796681 | 0.08952169
[5 empty] | 0.01698847 | 0.0958092 |  |  | 0.04832633 | 0.09677585 | 0.1059226 | 0.1002106 | 0.1801046 | 0.0902495
[5 empty] | 0.01693583 | 0.09658185 |  |  | 0.04840484 | 0.0975563 | 0.1049333 | 0.1010188 | 0.1788932 | 0.09097732
[5 empty] | 0.01788248 | 0.09735451 |  |  | 0.04817695 | 0.09833675 | 0.1055391 | 0.1018269 | 0.1785384 | 0.09170514
[5 empty] | 0.01882848 | 0.09812716 |  |  | 0.04824342 | 0.0991172 | 0.1053396 | 0.1026351 | 0.1779449 | 0.09243296
[5 empty] | 0.01877391 | 0.09889982 |  |  | 0.04800504 | 0.09989765 | 0.1049345 | 0.1034432 | 0.1763176 | 0.09316078
[5 empty] | 0.01871883 | 0.09967247 |  |  | 0.0478626 | 0.1006781 | 0.1048234 | 0.1042514 | 0.175561 | 0.0938886
[5 empty] | 0.01766332 | 0.1004451 |  |  | 0.04761687 | 0.1014586 | 0.1048059 | 0.1050595 | 0.1741798 | 0.09461642
[5 empty] | 0.01660743 | 0.1012178 |  |  | 0.04766863 | 0.102239 | 0.1038818 | 0.1058677 | 0.1739788 | 0.09534423
[5 empty] | 0.01755124 | 0.1019904 |  |  | 0.04741866 | 0.1030195 | 0.1035506 | 0.1066758 | 0.1726626 | 0.09607205
[5 empty] | 0.01849482 | 0.1027631 |  |  | 0.04716774 | 0.1037999 | 0.103412 | 0.107484 | 0.1731359 | 0.09679987
[5 empty] | 0.01743823 | 0.1035357 |  |  | 0.04711666 | 0.1045804 | 0.1030658 | 0.1082921 | 0.1718035 | 0.09752769
[5 empty] | 0.01838155 | 0.1043084 |  |  | 0.04686619 | 0.1053608 | 0.1036114 | 0.1091003 | 0.17097 | 0.09825551
[5 empty] | 0.01632484 | 0.1050811 |  |  | 0.04691712 | 0.1061413 | 0.1030486 | 0.1099084 | 0.1702401 | 0.09898333
[5 empty] | 0.01826817 | 0.1058537 |  |  | 0.04677022 | 0.1069217 | 0.101977 | 0.1107166 | 0.1680185 | 0.09971115
[5 empty] | 0.0182116 | 0.1066264 |  |  | 0.04652627 | 0.1077022 | 0.1022963 | 0.1115247 | 0.1672099 | 0.100439
[5 empty] | 0.01715522 | 0.107399 |  |  | 0.04628607 | 0.1084826 | 0.1021055 | 0.1123329 | 0.166519 | 0.1011668
[5 empty] | 0.01709907 | 0.1081717 |  |  | 0.04625037 | 0.1092631 | 0.101198 | 0.113141 | 0.1653505 | 0.1018946
[5 empty] | 0.01804324 | 0.1089443 |  |  | 0.04611998 | 0.1100435 | 0.1015719 | 0.1139492 | 0.1656091 | 0.1026224
[5 empty] | 0.01798767 | 0.109717 |  |  | 0.04619566 | 0.110824 | 0.1013274 | 0.1147573 | 0.1649995 | 0.1033502
[5 empty] | 0.01693194 | 0.1104896 |  |  | 0.0456782 | 0.1116044 | 0.1001647 | 0.1155655 | 0.1629263 | 0.1040781
[5 empty] | 0.01787601 | 0.1112623 |  |  | 0.04576838 | 0.1123849 | 0.1002841 | 0.1163736 | 0.1623943 | 0.1048059
[5 empty] | 0.01581988 | 0.1120349 |  |  | 0.04586698 | 0.1131653 | 0.1000856 | 0.1171818 | 0.1613082 | 0.1055337
[5 empty] | 0.01676354 | 0.1128076 |  |  | 0.04567478 | 0.1139458 | 0.09926949 | 0.1179899 | 0.1618727 | 0.1062615
[5 empty] | 0.016707 | 0.1135803 |  |  | 0.04529255 | 0.1147262 | 0.09933592 | 0.1187981 | 0.1615924 | 0.1069893
[5 empty] | 0.01765024 | 0.1143529 |  |  | 0.04522016 | 0.1155067 | 0.09908507 | 0.1196062 | 0.160672 | 0.1077171
[5 empty] | 0.01559328 | 0.1151256 |  |  | 0.04544984 | 0.1162871 | 0.09751712 | 0.1204144 | 0.1603163 | 0.108445
[5 empty] | 0.01753612 | 0.1158982 |  |  | 0.0453797 | 0.1170676 | 0.09743226 | 0.1212225 | 0.15903 | 0.1091728
[5 empty] | 0.01647874 | 0.1166709 |  |  | 0.04520978 | 0.117848 | 0.09743066 | 0.1220307 | 0.1595176 | 0.1099006
[5 empty] | 0.01542115 | 0.1174435 |  |  | 0.04504012 | 0.1186285 | 0.09681251 | 0.1228388 | 0.158584 | 0.1106284
[5 empty] | 0.01636335 | 0.1182162 |  |  | 0.04517077 | 0.1194089 | 0.09647798 | 0.123647 | 0.1580339 | 0.1113562
[5 empty] | 0.01630533 | 0.1189888 |  |  | 0.04490177 | 0.1201894 | 0.09562727 | 0.1244551 | 0.1578718 | 0.1120841
[5 empty] | 0.0162471 | 0.1197615 |  |  | 0.04493316 | 0.1209698 | 0.09516054 | 0.1252633 | 0.1581713 | 0.1128119
[5 empty] | 0.01618865 | 0.1205342 |  |  | 0.04476498 | 0.1217503 | 0.09407798 | 0.1260714 | 0.1584756 | 0.1135397
[5 empty] | 0.01612999 | 0.1213068 |  |  | 0.04489728 | 0.1225307 | 0.09417977 | 0.1268796 | 0.1580836 | 0.1142675
[5 empty] | 0.01607111 | 0.1220795 |  |  | 0.0445301 | 0.1233112 | 0.09326609 | 0.1276877 | 0.1594962 | 0.1149953
[5 empty] | 0.01701201 | 0.1228521 |  |  | 0.04446349 | 0.1240916 | 0.09253713 | 0.1284959 | 0.1594139 | 0.1157232
[5 empty] | 0.01695269 | 0.1236248 |  |  | 0.04449748 | 0.1248721 | 0.09159305 | 0.129304 | 0.1580373 | 0.116451
[5 empty] | 0.01589315 | 0.1243974 |  |  | 0.04463212 | 0.1256525 | 0.09143405 | 0.1301122 | 0.159067 | 0.1171788
[5 empty] | 0.01483339 | 0.1251701 |  |  | 0.04446746 | 0.126433 | 0.09026031 | 0.1309203 | 0.1583036 | 0.1179066
[5 empty] | 0.0147734 | 0.1259427 |  |  | 0.04420353 | 0.1272134 | 0.089772 | 0.1317285 | 0.1592478 | 0.1186344
[5 empty] | 0.01671319 | 0.1267154 |  |  | 0.04454037 | 0.1279939 | 0.0894693 | 0.1325366 | 0.1581001 | 0.1193622
[5 empty] | 0.01665275 | 0.127488 |  |  | 0.04437804 | 0.1287743 | 0.08825241 | 0.1333448 | 0.1594611 | 0.1200901
[5 empty] | 0.01659209 | 0.1282607 |  |  | 0.04431657 | 0.1295548 | 0.08792149 | 0.1341529 | 0.1583315 | 0.1208179
[5 empty] | 0.0165312 | 0.1290334 |  |  | 0.04415601 | 0.1303352 | 0.08657673 | 0.1349611 | 0.1600119 | 0.1215457
[5 empty] | 0.01647008 | 0.129806 |  |  | 0.04419639 | 0.1311157 | 0.08601831 | 0.1357692 | 0.1585029 | 0.1222735
[5 empty] | 0.01540873 | 0.1305787 |  |  | 0.04393777 | 0.1318961 | 0.08564641 | 0.1365774 | 0.160005 | 0.1230013
[5 empty] | 0.01434715 | 0.1313513 |  |  | 0.04378019 | 0.1326766 | 0.08436122 | 0.1373855 | 0.160019 | 0.1237292
[5 empty] | 0.01428533 | 0.132124 |  |  | 0.04372368 | 0.133457 | 0.0836629 | 0.1381937 | 0.1591454 | 0.124457
[5 empty] | 0.01422329 | 0.1328966 |  |  | 0.04386829 | 0.1342375 | 0.08265165 | 0.1390018 | 0.1597848 | 0.1251848
[5 empty] | 0.01516101 | 0.1336693 |  |  | 0.04391406 | 0.1350179 | 0.08212765 | 0.13981 | 0.1607378 | 0.1259126
[5 empty] | 0.01509849 | 0.1344419 |  |  | 0.04386104 | 0.1357984 | 0.08129106 | 0.1406181 | 0.159405 | 0.1266404
[5 empty] | 0.01603574 | 0.1352146 |  |  | 0.04390927 | 0.1365788 | 0.08034209 | 0.1414263 | 0.1600871 | 0.1273683
[5 empty] | 0.01597275 | 0.1359872 |  |  | 0.0434588 | 0.1373593 | 0.0794809 | 0.1422344 | 0.1604847 | 0.1280961
[5 empty] | 0.01390952 | 0.1367599 |  |  | 0.04350965 | 0.1381397 | 0.07910768 | 0.1430426 | 0.1609983 | 0.1288239
[5 empty] | 0.01384605 | 0.1375326 |  |  | 0.04376189 | 0.1389202 | 0.07842261 | 0.1438507 | 0.1604286 | 0.1295517
[5 empty] | 0.01578234 | 0.1383052 |  |  | 0.04351554 | 0.1397006 | 0.07732587 | 0.1446589 | 0.1603762 | 0.1302795
[5 empty] | 0.01571838 | 0.1390779 |  |  | 0.04347066 | 0.1404811 | 0.07591763 | 0.145467 | 0.1620417 | 0.1310073
[5 empty] | 0.01565419 | 0.1398505 |  |  | 0.04342729 | 0.1412615 | 0.07539809 | 0.1462752 | 0.1615257 | 0.1317352
[5 empty] | 0.01458974 | 0.1406232 |  |  | 0.04318546 | 0.142042 | 0.07426743 | 0.1470833 | 0.1619288 | 0.132463
[5 empty] | 0.01452506 | 0.1413958 |  |  | 0.04354523 | 0.1428224 | 0.07342581 | 0.1478915 | 0.1615517 | 0.1331908
[5 empty] | 0.01446013 | 0.1421685 |  |  | 0.04350663 | 0.1436029 | 0.07277343 | 0.1486996 | 0.1623949 | 0.1339186
[5 empty] | 0.01439495 | 0.1429411 |  |  | 0.04316971 | 0.1443833 | 0.07091046 | 0.1495078 | 0.163359 | 0.1346464
[5 empty] | 0.01332952 | 0.1437138 |  |  | 0.04313451 | 0.1451638 | 0.07093709 | 0.1503159 | 0.1635446 | 0.1353743
[5 empty] | 0.01526384 | 0.1444865 |  |  | 0.04340107 | 0.1459442 | 0.0692535 | 0.1511241 | 0.1644525 | 0.1361021
[5 empty] | 0.01319791 | 0.1452591 |  |  | 0.04316944 | 0.1467247 | 0.06895986 | 0.1519322 | 0.1648831 | 0.1368299
[5 empty] | 0.01413172 | 0.1460318 |  |  | 0.04303966 | 0.1475051 | 0.06685636 | 0.1527404 | 0.1649371 | 0.1375577
[5 empty] | 0.01306529 | 0.1468044 |  |  | 0.04311177 | 0.1482856 | 0.06624318 | 0.1535485 | 0.1655151 | 0.1382855
[5 empty] | 0.0129986 | 0.1475771 |  |  | 0.04308581 | 0.149066 | 0.0655205 | 0.1543567 | 0.1649176 | 0.1390133
[5 empty] | 0.01393165 | 0.1483497 |  |  | 0.04326184 | 0.1498465 | 0.06438851 | 0.1551648 | 0.1668454 | 0.1397412
[5 empty] | 0.01386445 | 0.1491224 |  |  | 0.04283988 | 0.1506269 | 0.06374737 | 0.155973 | 0.167199 | 0.140469
[5 empty] | 0.01479699 | 0.149895 |  |  | 0.04301999 | 0.1514074 | 0.06229728 | 0.1567811 | 0.1671791 | 0.1411968
[5 empty] | 0.01372927 | 0.1506677 |  |  | 0.0432022 | 0.1521878 | 0.06163841 | 0.1575893 | 0.1681862 | 0.1419246
[5 empty] | 0.0146613 | 0.1514403 |  |  | 0.04318656 | 0.1529683 | 0.06007094 | 0.1583974 | 0.1685209 | 0.1426524
[5 empty] | 0.01459306 | 0.152213 |  |  | 0.04297312 | 0.1537487 | 0.05959506 | 0.1592056 | 0.1693839 | 0.1433803
[5 empty] | 0.01252456 | 0.1529857 |  |  | 0.0427619 | 0.1545292 | 0.05831095 | 0.1600137 | 0.1707757 | 0.1441081
[5 empty] | 0.01445579 | 0.1537583 |  |  | 0.04315297 | 0.1553096 | 0.05691878 | 0.1608219 | 0.1704971 | 0.1448359