## 1
Общество с ограниченной ответственностью "Инженерная геология" (ООО "ИнжГео") | [11 empty] | Общество с ограниченной ответственностью "Инженерная геология" (ООО "ИнжГео")
Юр. адрес: 117279, г. Москва, ул. Миклухо-Маклая, 36 а, этаж 5, пом. XXIII к. 76-84 | [11 empty] | Юр. адрес: 117279, г. Москва, ул. Миклухо-Маклая, 36 а, этаж 5, пом. XXIII к. 76-84 | [8 empty] | нагр |  |  | X0 | Y0 | R |  | нагр |  |  |  | X0 | Y0 | R | нагр |  |  |  | X0 | Y0 | R |  | нагр |  |  |  | X0 | Y0 | R
Телефон/факс +7 (495) 132-30-00, Адрес электронной почты inbox@inj-geo.ru | [11 empty] | Телефон/факс +7 (495) 132-30-00, Адрес электронной почты inbox@inj-geo.ru | [12 empty] | 0 | [7 empty] | 0 | [6 empty] | 0 | [7 empty] | 0
[21 empty] | девиатор | [6 empty] | девиатор | [6 empty] | девиатор | [7 empty] | девиатор
Испытательная лаборатория ООО «ИнжГео» | [11 empty] | Испытательная лаборатория ООО «ИнжГео» | [8 empty] | x0 | Угол | X | Y |  |  |  | x0 |  | Угол | X | Y |  |  | x0 |  | Угол | X | Y |  |  |  | x0 |  | Угол | X | Y
Адрес места осуществления деятельности лаборатории: г. Москва, просп. Вернадского, д. 51, стр. 1 | [11 empty] | Адрес места осуществления деятельности лаборатории: г. Москва, просп. Вернадского, д. 51, стр. 1 | [9 empty] | 0 | [7 empty] | 0 | [6 empty] | 0 | [7 empty] | 0
Телефон +7(910)4557682, E-mail: slg85@mail.ru | [11 empty] | Телефон +7(910)4557682, E-mail: slg85@mail.ru | [9 empty] | 5 | [7 empty] | 5 | [6 empty] | 5 | [7 empty] | 5
[22 empty] | 10 | [7 empty] | 10 | [6 empty] | 10 | [7 empty] | 10
[12 empty] | Протокол испытаний № 13-63/168 от 15-04-2023 | [9 empty] | 15 | [7 empty] | 15 | [6 empty] | 15 | [7 empty] | 15
[22 empty] | 20 | [7 empty] | 20 | [6 empty] | 20 | [7 empty] | 20
[12 empty] | Наименование и адрес заказчика: Переход трубопровода через р. Енисей | [9 empty] | 25 | [7 empty] | 25 | [6 empty] | 25 | [7 empty] | 25
[12 empty] | Наименование объекта: ООО Регионстрой | [9 empty] | 30 | [7 empty] | 30 | [6 empty] | 30 | [7 empty] | 30
Наименование используемого метода/методики: ГОСТ 12248.4-2020 | [11 empty] | Наименование используемого метода/методики: ГОСТ 12248.3-2020 | [9 empty] | 35 | [7 empty] | 35 | [6 empty] | 35 | [7 empty] | 35
Условия проведения испытания: температура окружающей среды (18 - 25)0С, влажность воздуха (40 - 75)% | [11 empty] | Условия проведения испытания: температура окружающей среды (18 - 25)0С, влажность воздуха (40 - 75)% | [9 empty] | 40 | [7 empty] | 40 | [6 empty] | 40 | [7 empty] | 40
[12 empty] | Дата получение объекта подлежащего испытаниям: 19-03-2023 | [9 empty] | 45 | [7 empty] | 45 | [6 empty] | 45 | [7 empty] | 45
[12 empty] | Дата испытания: 25.10.2022-19.11.2168 | [9 empty] | 50 | [7 empty] | 50 | [6 empty] | 50 | [7 empty] | 50
[22 empty] | 55 | [7 empty] | 55 | [6 empty] | 55 | [7 empty] | 55
Испытание грунтов методом трехосного сжатия | [11 empty] | Испытание грунтов методом трехосного сжатия | [9 empty] | 60 | [7 empty] | 60 | [6 empty] | 60 | [7 empty] | 60
[22 empty] | 65 | [7 empty] | 65 | [6 empty] | 65 | [7 empty] | 65
Лабораторный номер: | [6 empty] | We, д.е. = |  |  |  |  | Лабораторный номер: |  | 1203 |  |  |  | We, д.е. = | 0.605246586 |  |  | 70 | [7 empty] | 70 | [6 empty] | 70 | [7 empty] | 70
Номер скважины: | [6 empty] | ρ, г/см3 = |  |  |  |  | Номер скважины: |  | BH-090 |  |  |  | ρ, г/см3 = | 1.53 |  |  | 75 | [7 empty] | 75 | [6 empty] | 75 | [7 empty] | 75
Глубина отбора, м: | [6 empty] | ρs, г/см3 = |  |  |  |  | Глубина отбора, м: |  | 0.6 |  |  |  | ρs, г/см3 = | 2.71 |  |  | 80 | [7 empty] | 80 | [6 empty] | 80 | [7 empty] | 80
Наименование грунта: | [6 empty] | e, д.е. = |  |  |  |  | Наименование грунта: |  | Суглинок, после оттаивания текучий, легкий песчанистый |  |  |  | e, д.е. = | 1.84328 |  |  | 85 | [7 empty] | 85 | [6 empty] | 85 | [7 empty] | 85
Схема проведения опыта: | [6 empty] | IL, д.е. = |  |  |  |  | Схема проведения опыта: |  | КД |  |  |  | IL, д.е. = | 2.911 |  |  | 90 | [7 empty] | 90 | [6 empty] | 90 | [7 empty] | 90
[22 empty] | 95 | [7 empty] | 95 | [6 empty] | 95 | [7 empty] | 95
[22 empty] | 100 | [7 empty] | 100 | [6 empty] | 100 | [7 empty] | 100
Результаты испытаний | [11 empty] | Результаты испытаний | [9 empty] | 105 | [7 empty] | 105 | [6 empty] | 105 | [7 empty] | 105
[22 empty] | 110 | [7 empty] | 110 | [6 empty] | 110 | [7 empty] | 110
[22 empty] | 115 | [7 empty] | 115 | [6 empty] | 115 | [7 empty] | 115
[22 empty] | 120 | [7 empty] | 120 | [6 empty] | 120 | [7 empty] | 120
[22 empty] | 125 | [7 empty] | 125 | [6 empty] | 125 | [7 empty] | 125
[22 empty] | 130 | [7 empty] | 130 | [6 empty] | 130 | [7 empty] | 130
[22 empty] | 135 | [7 empty] | 135 | [6 empty] | 135 | [7 empty] | 135
[22 empty] | 140 | [7 empty] | 140 | [6 empty] | 140 | [7 empty] | 140
[22 empty] | 145 | [7 empty] | 145 | [6 empty] | 145 | [7 empty] | 145
[22 empty] | 150 | [7 empty] | 150 | [6 empty] | 150 | [7 empty] | 150
[22 empty] | 155 | [7 empty] | 155 | [6 empty] | 155 | [7 empty] | 155
[22 empty] | 160 | [7 empty] | 160 | [6 empty] | 160 | [7 empty] | 160
[22 empty] | 165 | [7 empty] | 165 | [6 empty] | 165 | [7 empty] | 165
[22 empty] | 170 | [7 empty] | 170 | [6 empty] | 170 | [7 empty] | 170
[22 empty] | 175 | [7 empty] | 175 | [6 empty] | 175 | [7 empty] | 175
[22 empty] | 180 | [7 empty] | 180 | [6 empty] | 180 | [7 empty] | 180
[13 empty] | Давление в камере, Мпа σ3 | Вертикальная нагрузка, Мпа σ1 | Поровое давление, Мпа u
| K0, д.е. | 0.7920883 |  |  |  |  | Коэфф. Точки | [5 empty] | 0.05 | 0.08859752 | [5 empty] | 1 | [6 empty] | σ3,кПа | σ1,кПа | u, кПа |  |  |  | 4
| q_zg, МПа | 0.03960442 | [10 empty] | 0.15 | 0.2410946 | [27 empty] | δ3, Мпа | δ1-δ3, МПа | δ1, МПа | δ1, КПа
|  |  | Модуль деформации, МПа: | [9 empty] | 0.25 | 0.3935917 | [21 empty] | С, МПа:
|  |  | Е0= |  | Точки модуля (полное напр.), МПа |  |  |  | 0.03960442 | 0.06336706 | [25 empty] | φ, град:
|  |  | E50 = |  | qf (полное напр.), МПа |  |  |  | 0.06247539 | [26 empty] | E, Мпа
|  |  | Коэф. Поперечной деформации, ϑ = | [9 empty] | Эффективные значения угла внутреннего трения и удельного сцепления ϕ', С' | [13 empty] | x | 0
[13 empty] | ϕ', град. = | 12 | [12 empty] | y |  |  |  | С, кПа | φ,°
[13 empty] | С', МПа = | 0.005
| Исполнитель: | [6 empty] | Морозов Д.С. |  |  |  |  | Исполнитель: |  |  |  |  | Морозов Д.С.
| Начальник исп. лаборатории: | [6 empty] | Семиколенова Л.Г. |  |  |  |  | Начальник исп. лаборатории: |  |  |  |  | Семиколенова Л.Г.
Лист 1 , всего листов 2 | [11 empty] | Лист 2 , всего листов 2
Частичное воспроизведение протокола испытаний без письменного разрешения ООО «ИнжГео» ЗАПРЕЩАЕТСЯ | [11 empty] | Частичное воспроизведение протокола испытаний без письменного разрешения ООО «ИнжГео» ЗАПРЕЩАЕТСЯ
[5 empty] | второй график |  | первый график | [9 empty] | К Пуассона
dev50 | epsE50 | ind | devE0 | epsE0 | dev | eps | sigma |  | dev1 | eps1 | dev2 | eps2 | dev3 | eps3 |  | Глины
0.01247539 | 0.01272044 |  |  |  | 0 | 0 |  |  | 0 | 0 | 0 | 0 | 0 | 0 |  | < 0 | 0,20-0,30
ind |  |  |  |  | -0.0007109718 | 0.0008074659 |  |  | 0.001063249 | 0.0008186065 | 0.003322144 | 0.0007474532 | 0.006464565 | 0.0008143877 |  | 0-0,25 | 0,30-0,38
2 |  |  |  |  | 0.002534975 | 0.001614932 |  |  | 0.002310548 | 0.001637213 | 0.006283306 | 0.001494906 | 0.01186585 | 0.001628775 |  | 0,25< | 0,38-0,45
E0 |  |  |  |  | 0.001709123 | 0.002422398 |  |  | 0.003420224 | 0.00245582 | 0.009443905 | 0.00224236 | 0.018 | 0.002424057 |  | Суглинки | 0,35-0,37
epsE0 | devE0 |  |  |  | 0.004782752 | 0.003229864 |  |  | 0.004570605 | 0.003274426 | 0.01256436 | 0.002989813 | 0.02208417 | 0.003257551 |  | Пески и супеси | 0,30-0,35
0.004240148 | 0.005940662 |  |  |  | 0.005940662 | 0.004240148 |  |  | 0.005740019 | 0.004093033 | 0.0155051 | 0.003737266 | 0.02645153 | 0.004071938
[5 empty] | 0.0045391 | 0.004844796 |  |  | 0.007 | 0.00499625 | 0.01752653 | 0.004484719 | 0.03155765 | 0.004886326
График E50 |  | График E |  |  | 0.00527372 | 0.005652262 |  |  | 0.007567728 | 0.005730246 | 0.021 | 0.005372312 | 0.03484229 | 0.005700714
eps | q | sigma |  |  | 0.005946304 | 0.006459727 |  |  | 0.008448104 | 0.006548852 | 0.0217903 | 0.005979626 | 0.03904522 | 0.006515102
Горизонтальная линия E50 |  | Касательная |  |  | 0.008569717 | 0.007267193 |  |  | 0.009059327 | 0.007367459 | 0.024101 | 0.006727079 | 0.0427062 | 0.007329489
0 |  | a | b |  | 0.009156824 | 0.008074659 |  |  | 0.009912616 | 0.008186065 | 0.02585072 | 0.007474532 | 0.045265 | 0.008143877
|  |  | 0 |  | 0.008720491 | 0.008882125 |  |  | 0.01031919 | 0.009004672 | 0.02796744 | 0.008221985 | 0.04966139 | 0.008958265
Вертикальная линия E50 |  | p1 и p2 |  |  | 0.01027358 | 0.009689591 |  |  | 0.01109026 | 0.009823278 | 0.02937914 | 0.008969439 | 0.05333511 | 0.009772652
| 0 | 0 |  |  | 0.008828961 | 0.01049706 |  |  | 0.01163705 | 0.01064188 | 0.03081377 | 0.009716892 | 0.05562595 | 0.01058704
[5 empty] | 0.01139949 | 0.01130452 |  |  | 0.01197078 | 0.01146049 | 0.03139933 | 0.01046435 | 0.05937367 | 0.01140143
Касательная линия E50 |  |  |  |  | 0.009998047 | 0.01211199 |  |  | 0.01270267 | 0.0122791 | 0.03366377 | 0.0112118 | 0.06341803 | 0.01221582
0 | 0 | Горизонтальная 1 |  |  | 0.01247539 | 0.01272044 |  |  | 0.01324393 | 0.0130977 | 0.03453508 | 0.01195925 | 0.06689879 | 0.0130302
[5 empty] | 0.011353 | 0.01372692 |  |  | 0.01380578 | 0.01391631 | 0.03644122 | 0.0127067 | 0.07179586 | 0.01381248
Горизонтальная линия qкр |  |  |  |  | 0.01413916 | 0.01453439 |  |  | 0.01439944 | 0.01473492 | 0.03781017 | 0.01345416 | 0.0756163 | 0.01465898
Горизонтальная линия q |  | Горизонтальная 2 |  |  | 0.01398161 | 0.01534185 |  |  | 0.01473614 | 0.01555352 | 0.03896989 | 0.01420161 | 0.07997352 | 0.01547337
0 |  | 0 |  |  | 0.01486486 | 0.01614932 |  |  | 0.01552707 | 0.01637213 | 0.04054838 | 0.01494906 | 0.08581413 | 0.01628775
[5 empty] | 0.01477342 | 0.01695678 |  |  | 0.01628348 | 0.01719074 | 0.04247359 | 0.01569652 | 0.09082456 | 0.01710214
Вертикальная линия q |  |  |  |  | 0.01569177 | 0.01776425 |  |  | 0.01711656 | 0.01800934 | 0.04554731 | 0.01664587 | 0.09699126 | 0.01791653
| 0 |  |  |  | 0.01860443 | 0.01857172 |  |  | 0.01793755 | 0.01882795 | 0.04650951 | 0.01719142 | 0.1026007 | 0.01873092
[5 empty] | 0.0194959 | 0.01937918 |  |  | 0.01929876 | 0.01967784 | 0.05007758 | 0.01793888 | 0.1081392 | 0.0195453
[5 empty] | 0.01835067 | 0.02018665 |  |  | 0.02069336 | 0.02046516 | 0.05326289 | 0.01868633 | 0.1132933 | 0.02035969
[5 empty] | 0.02115326 | 0.02099411 |  |  | 0.02266682 | 0.02128377 | 0.0567304 | 0.01943378 | 0.1189495 | 0.02117408
[5 empty] | 0.02188816 | 0.02180158 |  |  | 0.02506633 | 0.02210238 | 0.06094505 | 0.02018124 | 0.1231941 | 0.02198847
[5 empty] | 0.02153987 | 0.02260905 |  |  | 0.02767966 | 0.02292098 | 0.06587178 | 0.02092869 | 0.1282136 | 0.02280286
[5 empty] | 0.0220929 | 0.02341651 |  |  | 0.03069458 | 0.02373959 | 0.07017554 | 0.02167614 | 0.1317945 | 0.02361724
[5 empty] | 0.02253174 | 0.02422398 |  |  | 0.03289885 | 0.0245582 | 0.07332128 | 0.0224236 | 0.1335232 | 0.02443163
[5 empty] | 0.0218409 | 0.02503144 |  |  | 0.03528025 | 0.0253768 | 0.07727394 | 0.02317105 | 0.135486 | 0.02524602
[5 empty] | 0.02200489 | 0.02583891 |  |  | 0.03672652 | 0.02619541 | 0.08049847 | 0.0239185 | 0.1375696 | 0.02606041
[5 empty] | 0.02302048 | 0.02664638 |  |  | 0.03702546 | 0.02701401 | 0.08395981 | 0.02466596 | 0.1375678 | 0.02687479
[5 empty] | 0.02396139 | 0.02745384 |  |  | 0.03699968 | 0.02783262 | 0.08582291 | 0.02541341 | 0.1372023 | 0.02768918
[5 empty] | 0.02384839 | 0.02826131 |  |  | 0.03719811 | 0.02865123 | 0.08725271 | 0.02616086 | 0.134892 | 0.02850357
[5 empty] | 0.02168846 | 0.02906877 |  |  | 0.03673348 | 0.02946983 | 0.08704323 | 0.02690832 | 0.1342099 | 0.02931796
[5 empty] | 0.02148856 | 0.02987624 |  |  | 0.03681383 | 0.03028844 | 0.08665376 | 0.02765577 | 0.1324289 | 0.03013234
[5 empty] | 0.02125568 | 0.03068371 |  |  | 0.03654716 | 0.03110705 | 0.08705233 | 0.02840322 | 0.1312219 | 0.03094673
[5 empty] | 0.02299678 | 0.03149117 |  |  | 0.0360415 | 0.03192565 | 0.08634865 | 0.02915068 | 0.1287617 | 0.03176112
[5 empty] | 0.02171884 | 0.03229864 |  |  | 0.03560486 | 0.03274426 | 0.08595238 | 0.02989813 | 0.1259213 | 0.03257551
[5 empty] | 0.02042885 | 0.0331061 |  |  | 0.03554526 | 0.03356287 | 0.08607323 | 0.03064558 | 0.1241734 | 0.0333899
[5 empty] | 0.02113376 | 0.03391357 |  |  | 0.0350707 | 0.03438147 | 0.08562088 | 0.03139304 | 0.1217912 | 0.03420428
[5 empty] | 0.02084056 | 0.03472104 |  |  | 0.03448922 | 0.03520008 | 0.08430503 | 0.03214049 | 0.1208473 | 0.03501867
[5 empty] | 0.02055621 | 0.0355285 |  |  | 0.03410882 | 0.03601869 | 0.08343535 | 0.03288794 | 0.1180148 | 0.03583306
[5 empty] | 0.02128771 | 0.03633597 |  |  | 0.03383752 | 0.03683729 | 0.08362155 | 0.0336354 | 0.1176664 | 0.03664745
[5 empty] | 0.02004201 | 0.03714343 |  |  | 0.03358335 | 0.0376559 | 0.0819733 | 0.03438285 | 0.1164752 | 0.03746183
[5 empty] | 0.0208261 | 0.0379509 |  |  | 0.0331543 | 0.03847451 | 0.0814003 | 0.0351303 | 0.1153139 | 0.03827622
[5 empty] | 0.01864694 | 0.03875836 |  |  | 0.03305841 | 0.03929311 | 0.08071224 | 0.03587775 | 0.1151471 | 0.03909061
[5 empty] | 0.01851152 | 0.03956583 |  |  | 0.03280368 | 0.04011172 | 0.0797188 | 0.03662521 | 0.1152623 | 0.039905
[5 empty] | 0.0204268 | 0.0403733 |  |  | 0.03229814 | 0.04093033 | 0.07932968 | 0.03737266 | 0.1148325 | 0.04071938
[5 empty] | 0.01839973 | 0.04118076 |  |  | 0.0321498 | 0.04174893 | 0.07875456 | 0.03812011 | 0.1165473 | 0.04153377
[5 empty] | 0.02042364 | 0.04198823 |  |  | 0.03226667 | 0.04256754 | 0.07740314 | 0.03886757 | 0.1157966 | 0.04234816
[5 empty] | 0.02048746 | 0.04279569 |  |  | 0.03205646 | 0.04338615 | 0.0767851 | 0.03961502 | 0.1165701 | 0.04316255
[5 empty] | 0.0205877 | 0.04360316 |  |  | 0.03241913 | 0.04420475 | 0.07631013 | 0.04036247 | 0.1186576 | 0.04397694
[5 empty] | 0.02072088 | 0.04441063 |  |  | 0.03224797 | 0.04502336 | 0.07568792 | 0.04110993 | 0.1191487 | 0.04479132
[5 empty] | 0.02088351 | 0.04521809 |  |  | 0.0325362 | 0.04584196 | 0.07522816 | 0.04185738 | 0.1204333 | 0.04560571
[5 empty] | 0.01907211 | 0.04602556 |  |  | 0.03267706 | 0.04666057 | 0.07424054 | 0.04260483 | 0.1214011 | 0.0464201
[5 empty] | 0.01928317 | 0.04683302 |  |  | 0.03326379 | 0.04747918 | 0.07393475 | 0.04335229 | 0.1221418 | 0.04723449
[5 empty] | 0.01951323 | 0.04764049 |  |  | 0.0335896 | 0.04829778 | 0.07382047 | 0.04409974 | 0.1233452 | 0.04804887
[5 empty] | 0.01975879 | 0.04844796 |  |  | 0.03384775 | 0.04911639 | 0.0741074 | 0.04484719 | 0.124101 | 0.04886326
[5 empty] | 0.02201637 | 0.04925542 |  |  | 0.03423146 | 0.049935 | 0.07390522 | 0.04559465 | 0.1258991 | 0.04967765
[5 empty] | 0.02128247 | 0.05006289 |  |  | 0.03453395 | 0.0507536 | 0.07404584 | 0.0463421 | 0.1267291 | 0.05049204
[5 empty] | 0.02155362 | 0.05087035 |  |  | 0.03514848 | 0.05157221 | 0.07350222 | 0.04708955 | 0.1281807 | 0.05130642
[5 empty] | 0.02082632 | 0.05167782 |  |  | 0.03526825 | 0.05239082 | 0.07455881 | 0.04783701 | 0.1292439 | 0.05212081
[5 empty] | 0.02209709 | 0.05248529 |  |  | 0.03568652 | 0.05320942 | 0.07469262 | 0.04858446 | 0.1305082 | 0.0529352
[5 empty] | 0.02336244 | 0.05329275 |  |  | 0.03629651 | 0.05402803 | 0.07618065 | 0.04933191 | 0.1319634 | 0.05374959
[5 empty] | 0.02261888 | 0.05410022 |  |  | 0.03679146 | 0.05484664 | 0.0767999 | 0.05007937 | 0.1341994 | 0.05456398
[5 empty] | 0.02186293 | 0.05490768 |  |  | 0.03686459 | 0.05566524 | 0.07742736 | 0.05082682 | 0.1353058 | 0.05537836
[5 empty] | 0.0240911 | 0.05571515 |  |  | 0.03740914 | 0.05648385 | 0.07844003 | 0.05157427 | 0.1362723 | 0.05619275
[5 empty] | 0.0232999 | 0.05652262 |  |  | 0.03781835 | 0.05730246 | 0.07961492 | 0.05232173 | 0.1370889 | 0.05700714
[5 empty] | 0.02248585 | 0.05733008 |  |  | 0.03808544 | 0.05812106 | 0.08172903 | 0.05306918 | 0.1390451 | 0.05782153
[5 empty] | 0.02364545 | 0.05813755 |  |  | 0.03830364 | 0.05893967 | 0.08275935 | 0.05381663 | 0.1406307 | 0.05863591
[5 empty] | 0.02377523 | 0.05894501 |  |  | 0.0382662 | 0.05975828 | 0.08388288 | 0.05456409 | 0.1409356 | 0.0594503
[5 empty] | 0.0228717 | 0.05975248 |  |  | 0.03859752 | 0.06057688 | 0.08447663 | 0.05531154 | 0.1419494 | 0.06026469
[5 empty] | 0.02495078 | 0.06055995 |  |  | 0.0383975 | 0.06139549 | 0.08591759 | 0.05605899 | 0.1435917 | 0.06107908
[5 empty] | 0.02395078 | 0.06136741 |  |  | 0.03839409 | 0.06221409 | 0.08708277 | 0.05680645 | 0.1429931 | 0.06189346
[5 empty] | 0.02394953 | 0.06217488 |  |  | 0.03838496 | 0.0630327 | 0.08844915 | 0.0575539 | 0.1436283 | 0.06270785
[5 empty] | 0.02394602 | 0.06298234 |  |  | 0.03847035 | 0.06385131 | 0.08859375 | 0.05830135 | 0.1455717 | 0.06352224
[5 empty] | 0.02494031 | 0.06378981 |  |  | 0.03825052 | 0.06466991 | 0.08979356 | 0.0590488 | 0.1454217 | 0.06433663
[5 empty] | 0.02493248 | 0.06459727 |  |  | 0.03852571 | 0.06548852 | 0.08992559 | 0.05979626 | 0.1457767 | 0.06515102
[5 empty] | 0.02392258 | 0.06540474 |  |  | 0.03819618 | 0.06630713 | 0.09109462 | 0.06054371 | 0.1477352 | 0.0659654
[5 empty] | 0.02491068 | 0.06621221 |  |  | 0.03816218 | 0.06712573 | 0.09019427 | 0.06129116 | 0.1477954 | 0.06677979
[5 empty] | 0.02389685 | 0.06701967 |  |  | 0.03812395 | 0.06794434 | 0.09068583 | 0.06203862 | 0.1482558 | 0.06759418
[5 empty] | 0.02488114 | 0.06782714 |  |  | 0.03808175 | 0.06876295 | 0.090758 | 0.06278607 | 0.1500148 | 0.06840857
[5 empty] | 0.02286363 | 0.0686346 |  |  | 0.03803581 | 0.06958155 | 0.09021201 | 0.06353352 | 0.1494707 | 0.06922295
[5 empty] | 0.02484438 | 0.06944207 |  |  | 0.03818641 | 0.07040016 | 0.09024878 | 0.06428098 | 0.151622 | 0.07003734
[5 empty] | 0.02482345 | 0.07024954 |  |  | 0.03803377 | 0.07121877 | 0.09006922 | 0.06502843 | 0.151967 | 0.07085173
[5 empty] | 0.02380091 | 0.071057 |  |  | 0.03817816 | 0.07203737 | 0.09047426 | 0.06577588 | 0.1523041 | 0.07166612
[5 empty] | 0.02277682 | 0.07186447 |  |  | 0.03801983 | 0.07285598 | 0.0898648 | 0.06652334 | 0.1524317 | 0.0724805
[5 empty] | 0.02375125 | 0.07267193 |  |  | 0.03785901 | 0.07367459 | 0.08974177 | 0.06727079 | 0.1533482 | 0.07329489
[5 empty] | 0.02372426 | 0.0734794 |  |  | 0.03769597 | 0.07449319 | 0.09000608 | 0.06801824 | 0.153852 | 0.07410928
[5 empty] | 0.02469591 | 0.07428687 |  |  | 0.03763095 | 0.0753118 | 0.08995865 | 0.0687657 | 0.1557415 | 0.07492367
[5 empty] | 0.02366628 | 0.07509433 |  |  | 0.0376642 | 0.07613041 | 0.0895004 | 0.06951315 | 0.156415 | 0.07573806
[5 empty] | 0.02463541 | 0.0759018 |  |  | 0.03779598 | 0.07694901 | 0.08933224 | 0.0702606 | 0.156271 | 0.07655244
[5 empty] | 0.02460339 | 0.07670926 |  |  | 0.03752652 | 0.07776762 | 0.08915508 | 0.07100806 | 0.1576078 | 0.07736683
[5 empty] | 0.02357027 | 0.07751673 |  |  | 0.03735609 | 0.07858623 | 0.08876985 | 0.07175551 | 0.1572238 | 0.07818122
[5 empty] | 0.02353612 | 0.0783242 |  |  | 0.03758492 | 0.07940483 | 0.08887746 | 0.07250296 | 0.1582174 | 0.07899561
[5 empty] | 0.023501 | 0.07913166 |  |  | 0.03721328 | 0.08022344 | 0.08867882 | 0.07325042 | 0.159587 | 0.07980999
[5 empty] | 0.02246498 | 0.07993913 |  |  | 0.0371414 | 0.08104204 | 0.08857486 | 0.07399787 | 0.1601311 | 0.08062438
[5 empty] | 0.02442813 | 0.08074659 |  |  | 0.03706955 | 0.08186065 | 0.08806649 | 0.07474532 | 0.1602478 | 0.08143877
[5 empty] | 0.02439049 | 0.08155406 |  |  | 0.03699796 | 0.08267926 | 0.08775463 | 0.07549278 | 0.1608358 | 0.08225316
[5 empty] | 0.02235215 | 0.08236153 |  |  | 0.03702689 | 0.08349786 | 0.08774019 | 0.07624023 | 0.1608933 | 0.08306754
[5 empty] | 0.02331317 | 0.08316899 |  |  | 0.03695659 | 0.08431647 | 0.08752409 | 0.07698768 | 0.1615187 | 0.08388193
[5 empty] | 0.0232736 | 0.08397646 |  |  | 0.03698731 | 0.08513508 | 0.08700725 | 0.07773514 | 0.1624104 | 0.08469632
[5 empty] | 0.02323352 | 0.08478392 |  |  | 0.0370193 | 0.08595368 | 0.08689058 | 0.07848259 | 0.1628669 | 0.08551071
[5 empty] | 0.02419299 | 0.08559139 |  |  | 0.0368528 | 0.08677229 | 0.086675 | 0.07923004 | 0.1622864 | 0.0863251
[5 empty] | 0.02415207 | 0.08639886 |  |  | 0.03688807 | 0.0875909 | 0.08646142 | 0.0799775 | 0.1632674 | 0.08713948
[5 empty] | 0.02311083 | 0.08720632 |  |  | 0.03672536 | 0.0884095 | 0.08635077 | 0.08072495 | 0.1632083 | 0.08795387
[5 empty] | 0.02206933 | 0.08801379 |  |  | 0.03676491 | 0.08922811 | 0.08644396 | 0.0814724 | 0.1638075 | 0.08876826
[5 empty] | 0.02402764 | 0.08882125 |  |  | 0.03640696 | 0.09004672 | 0.0861419 | 0.08221985 | 0.1633633 | 0.08958265
[5 empty] | 0.02398582 | 0.08962872 |  |  | 0.03635098 | 0.09086532 | 0.08574552 | 0.08296731 | 0.1633742 | 0.09039703
[5 empty] | 0.02294394 | 0.09043618 |  |  | 0.03649653 | 0.09168393 | 0.08565572 | 0.08371476 | 0.1638385 | 0.09121142
[5 empty] | 0.02290206 | 0.09124365 |  |  | 0.03624339 | 0.09250254 | 0.08587343 | 0.08446221 | 0.1633514 | 0.09202581
[5 empty] | 0.02286024 | 0.09205112 |  |  | 0.03639138 | 0.09332114 | 0.08569956 | 0.08520967 | 0.1640767 | 0.0928402
[5 empty] | 0.02281723 | 0.09285858 |  |  | 0.0364403 | 0.09413975 | 0.08513503 | 0.08595712 | 0.1636555 | 0.09365458
[5 empty] | 0.02377168 | 0.09366605 |  |  | 0.03608994 | 0.09495836 | 0.08488075 | 0.08670457 | 0.1616052 | 0.09446897
[5 empty] | 0.02172363 | 0.09447351 |  |  | 0.03634011 | 0.09577696 | 0.08473664 | 0.08745203 | 0.1610432 | 0.09528336
[5 empty] | 0.02367313 | 0.09528098 |  |  | 0.03629061 | 0.09659557 | 0.08449916 | 0.08819948 | 0.1606866 | 0.09609775
[5 empty] | 0.0216202 | 0.09608845 |  |  | 0.03624125 | 0.09741417 | 0.08476748 | 0.08894693 | 0.158953 | 0.09691214
[5 empty] | 0.0235649 | 0.09689591 |  |  | 0.03599181 | 0.09823278 | 0.0842411 | 0.08969439 | 0.1573596 | 0.09772652
[5 empty] | 0.02250725 | 0.09770338 |  |  | 0.03604212 | 0.09905139 | 0.08451952 | 0.09044184 | 0.1560237 | 0.09854091
[5 empty] | 0.02344731 | 0.09851084 |  |  | 0.03609196 | 0.09986999 | 0.08450225 | 0.09118929 | 0.1552629 | 0.0993553
[5 empty] | 0.02238509 | 0.09931831 |  |  | 0.03584113 | 0.1006886 | 0.08448878 | 0.09193675 | 0.1527942 | 0.1001697
[5 empty] | 0.02332066 | 0.1001258 |  |  | 0.03588945 | 0.1015072 | 0.08377861 | 0.0926842 | 0.1515352 | 0.1009841
[5 empty] | 0.02225404 | 0.1009332 |  |  | 0.03573671 | 0.1023258 | 0.08377124 | 0.09343165 | 0.1488032 | 0.1017985
[5 empty] | 0.02218527 | 0.1017407 |  |  | 0.03578272 | 0.1031444 | 0.08356618 | 0.09417911 | 0.1468155 | 0.1026128
[5 empty] | 0.02111439 | 0.1025482 |  |  | 0.03562727 | 0.103963 | 0.08376293 | 0.09492656 | 0.1447894 | 0.1034272
[5 empty] | 0.02104145 | 0.1033556 |  |  | 0.03557017 | 0.1047816 | 0.08336098 | 0.09567401 | 0.1432424 | 0.1042416
[5 empty] | 0.02096648 | 0.1041631 |  |  | 0.03541122 | 0.1056002 | 0.08395984 | 0.09642147 | 0.1412916 | 0.105056
[5 empty] | 0.02088951 | 0.1049706 |  |  | 0.03545021 | 0.1064188 | 0.08305901 | 0.09716892 | 0.1382546 | 0.1058704
[5 empty] | 0.02081059 | 0.105778 |  |  | 0.03538696 | 0.1072375 | 0.08375799 | 0.09791637 | 0.1362486 | 0.1066848
[5 empty] | 0.02172976 | 0.1065855 |  |  | 0.03552126 | 0.1080561 | 0.08295628 | 0.09866383 | 0.134591 | 0.1074992
[5 empty] | 0.02164706 | 0.107393 |  |  | 0.03545292 | 0.1088747 | 0.08355338 | 0.09941128 | 0.1324991 | 0.1083136
[5 empty] | 0.02156251 | 0.1082004 |  |  | 0.03508174 | 0.1096933 | 0.0835488 | 0.1001587 | 0.1309903 | 0.109128
[5 empty] | 0.02047618 | 0.1090079 |  |  | 0.03530751 | 0.1105119 | 0.08294202 | 0.1009062 | 0.1295819 | 0.1099423
[5 empty] | 0.02038808 | 0.1098154 |  |  | 0.03493005 | 0.1113305 | 0.08313256 | 0.1016536 | 0.1277913 | 0.1107567
[5 empty] | 0.02229827 | 0.1106228 |  |  | 0.03484915 | 0.1121491 | 0.08311992 | 0.1024011 | 0.1267357 | 0.1115711
[5 empty] | 0.02020668 | 0.1114303 |  |  | 0.03476461 | 0.1129677 | 0.08260359 | 0.1031485 | 0.1244589 | 0.1123855
[5 empty] | 0.02211262 | 0.1122378 |  |  | 0.03467623 | 0.1137863 | 0.08258308 | 0.103896 | 0.1242856 | 0.1131999
[5 empty] | 0.02101593 | 0.1130452 |  |  | 0.03458383 | 0.1146049 | 0.08215789 | 0.1046435 | 0.1229156 | 0.1140143
[5 empty] | 0.02191661 | 0.1138527 |  |  | 0.03468492 | 0.1154235 | 0.08262752 | 0.1053909 | 0.1216492 | 0.1148287
[5 empty] | 0.02181467 | 0.1146602 |  |  | 0.03437737 | 0.1162421 | 0.08209146 | 0.1061384 | 0.1188864 | 0.1156431
[5 empty] | 0.02171012 | 0.1154676 |  |  | 0.03436127 | 0.1170607 | 0.08174923 | 0.1068858 | 0.1182274 | 0.1164574
[5 empty] | 0.02160297 | 0.1162751 |  |  | 0.0343367 | 0.1178793 | 0.08230031 | 0.1076333 | 0.1168723 | 0.1172718
[5 empty] | 0.02149322 | 0.1170826 |  |  | 0.03420374 | 0.1186979 | 0.08144422 | 0.1083807 | 0.1155211 | 0.1180862
[5 empty] | 0.01938088 | 0.11789 |  |  | 0.03386247 | 0.1195166 | 0.08168045 | 0.1091282 | 0.1138739 | 0.1189006
[5 empty] | 0.01926596 | 0.1186975 |  |  | 0.03391298 | 0.1203352 | 0.08130851 | 0.1098756 | 0.112631 | 0.119715
[5 empty] | 0.01914846 | 0.119505 |  |  | 0.03355535 | 0.1211538 | 0.08112789 | 0.1106231 | 0.1118922 | 0.1205294
[5 empty] | 0.0190284 | 0.1203124 |  |  | 0.03338966 | 0.1219724 | 0.0806381 | 0.1113705 | 0.1104579 | 0.1213438
[5 empty] | 0.01990578 | 0.1211199 |  |  | 0.03331601 | 0.122791 | 0.08113863 | 0.112118 | 0.108428 | 0.1221582
[5 empty] | 0.0197806 | 0.1219274 |  |  | 0.03323446 | 0.1236096 | 0.08032899 | 0.1128654 | 0.1071028 | 0.1229725
[5 empty] | 0.02065288 | 0.1227348 |  |  | 0.03284511 | 0.1244282 | 0.08040074 | 0.1136129 | 0.1067822 | 0.1237869
[5 empty] | 0.01952261 | 0.1235423 |  |  | 0.03274804 | 0.1252468 | 0.0799393 | 0.1143603 | 0.1055663 | 0.1246013
[5 empty] | 0.01838982 | 0.1243498 |  |  | 0.03254333 | 0.1260654 | 0.08024488 | 0.1151078 | 0.1037554 | 0.1254157
[5 empty] | 0.0202545 | 0.1251572 |  |  | 0.03223107 | 0.126884 | 0.07991801 | 0.1158552 | 0.1021495 | 0.1262301
[5 empty] | 0.01911667 | 0.1259647 |  |  | 0.03201133 | 0.1277026 | 0.07875923 | 0.1166027 | 0.1011486 | 0.1270445
[5 empty] | 0.01997632 | 0.1267722 |  |  | 0.03198421 | 0.1285212 | 0.07876909 | 0.1173502 | 0.09995299 | 0.1278589
[5 empty] | 0.01883347 | 0.1275796 |  |  | 0.03164979 | 0.1293398 | 0.07834812 | 0.1180976 | 0.09786265 | 0.1286733
[5 empty] | 0.01868813 | 0.1283871 |  |  | 0.03150814 | 0.1301584 | 0.07759686 | 0.1188451 | 0.09777772 | 0.1294876
[5 empty] | 0.01754029 | 0.1291945 |  |  | 0.03115936 | 0.130977 | 0.07771585 | 0.1195925 | 0.0960983 | 0.130302
[5 empty] | 0.01938998 | 0.130002 |  |  | 0.03090352 | 0.1317956 | 0.07720564 | 0.12034 | 0.09492449 | 0.1311164
[5 empty] | 0.01723719 | 0.1308095 |  |  | 0.03064072 | 0.1326143 | 0.07596675 | 0.1210874 | 0.0933564 | 0.1319308
[5 empty] | 0.01708194 | 0.1316169 |  |  | 0.03037102 | 0.1334329 | 0.07589973 | 0.1218349 | 0.09199413 | 0.1327452
[5 empty] | 0.01792422 | 0.1324244 |  |  | 0.03009453 | 0.1342515 | 0.07470511 | 0.1225823 | 0.09063779 | 0.1335596
[5 empty] | 0.01876405 | 0.1332319 |  |  | 0.02981131 | 0.1350701 | 0.07448344 | 0.1233298 | 0.08988747 | 0.134374
[5 empty] | 0.01760144 | 0.1340393 |  |  | 0.02942146 | 0.1358887 | 0.07433526 | 0.1240772 | 0.08784328 | 0.1351884
[5 empty] | 0.01743639 | 0.1348468 |  |  | 0.02912505 | 0.1367073 | 0.0732611 | 0.1248247 | 0.08660533 | 0.1360027
[5 empty] | 0.01726891 | 0.1356543 |  |  | 0.02882218 | 0.1375259 | 0.0723615 | 0.1255721 | 0.08507372 | 0.1368171
[5 empty] | 0.01709901 | 0.1364617 |  |  | 0.02871292 | 0.1383445 | 0.071537 | 0.1263196 | 0.08384855 | 0.1376315
[5 empty] | 0.01792668 | 0.1372692 |  |  | 0.02829736 | 0.1391631 | 0.07058815 | 0.127067 | 0.08312993 | 0.1384459
[5 empty] | 0.01675195 | 0.1380767 |  |  | 0.02807558 | 0.1399817 | 0.07021547 | 0.1278145 | 0.08171796 | 0.1392603
[5 empty] | 0.01657482 | 0.1388841 |  |  | 0.02764766 | 0.1408003 | 0.06921951 | 0.128562 | 0.08101274 | 0.1400747
[5 empty] | 0.01539529 | 0.1396916 |  |  | 0.02741369 | 0.1416189 | 0.06900082 | 0.1293094 | 0.07911438 | 0.1408891
[5 empty] | 0.01521338 | 0.1404991 |  |  | 0.02707375 | 0.1424375 | 0.06805991 | 0.1300569 | 0.07882297 | 0.1417035
[5 empty] | 0.01502908 | 0.1413065 |  |  | 0.02652793 | 0.1432561 | 0.06699735 | 0.1308043 | 0.07663863 | 0.1425178
[5 empty] | 0.01584242 | 0.142114 |  |  | 0.02647631 | 0.1440747 | 0.06591365 | 0.1315518 | 0.07686146 | 0.1433322
[5 empty] | 0.01465338 | 0.1429215 |  |  | 0.02581897 | 0.1448934 | 0.06540938 | 0.1322992 | 0.07439156 | 0.1441466
[5 empty] | 0.01646199 | 0.1437289 |  |  | 0.02565599 | 0.145712 | 0.06448505 | 0.1330467 | 0.07442903 | 0.144961
[5 empty] | 0.01626824 | 0.1445364 |  |  | 0.02528746 | 0.1465306 | 0.06304122 | 0.1337941 | 0.07277399 | 0.1457754
[5 empty] | 0.01507216 | 0.1453439 |  |  | 0.02501347 | 0.1473492 | 0.06277841 | 0.1345416 | 0.07222652 | 0.1465898
[5 empty] | 0.01487373 | 0.1461513 |  |  | 0.02463409 | 0.1481678 | 0.06099718 | 0.135289 | 0.06968674 | 0.1474042
[5 empty] | 0.01467297 | 0.1469588 |  |  | 0.02414941 | 0.1489864 | 0.06019806 | 0.1360365 | 0.06915475 | 0.1482186
[5 empty] | 0.0154699 | 0.1477663 |  |  | 0.02385951 | 0.149805 | 0.05968158 | 0.1367839 | 0.06793065 | 0.1490329
[5 empty] | 0.0152645 | 0.1485737 |  |  | 0.02316448 | 0.1506236 | 0.05834829 | 0.1375314 | 0.06771454 | 0.1498473
[5 empty] | 0.0130568 | 0.1493812 |  |  | 0.0230644 | 0.1514422 | 0.05749873 | 0.1382788 | 0.06630654 | 0.1506617
[5 empty] | 0.0148468 | 0.1501887 |  |  | 0.02265935 | 0.1522608 | 0.05663343 | 0.1390263 | 0.06470674 | 0.1514761
[5 empty] | 0.0126345 | 0.1509961 |  |  | 0.02204942 | 0.1530794 | 0.05505293 | 0.1397738 | 0.06441524 | 0.1522905
[5 empty] | 0.01441991 | 0.1518036 |  |  | 0.02183469 | 0.153898 | 0.05385778 | 0.1405212 | 0.06273216 | 0.1531049
[5 empty] | 0.01320305 | 0.1526111 |  |  | 0.02111524 | 0.1547166 | 0.05324851 | 0.1412687 | 0.06085759 | 0.1539193
[5 empty] | 0.01398392 | 0.1534185 |  |  | 0.02079116 | 0.1555352 | 0.05152566 | 0.1420161 | 0.06049163 | 0.1547337
[5 empty] | 0.01376251 | 0.154226 |  |  | 0.02026253 | 0.1563538 | 0.05028977 | 0.1427636 | 0.0600344 | 0.155548
[5 empty] | 0.01353886 | 0.1550335 |  |  | 0.02012943 | 0.1571725 | 0.04914138 | 0.143511 | 0.05778599 | 0.1563624
[5 empty] | 0.01231295 | 0.1558409 |  |  | 0.01949196 | 0.1579911 | 0.04848103 | 0.1442585 | 0.05734651 | 0.1571768
[5 empty] | 0.01308479 | 0.1566484 |  |  | 0.01915018 | 0.1588097 | 0.04750925 | 0.1450059 | 0.05601607 | 0.1579912
[5 empty] | 0.01185441 | 0.1574559 |  |  | 0.01860419 | 0.1596283 | 0.04562659 | 0.1457534 | 0.05539475 | 0.1588056
[5 empty] | 0.01062179 | 0.1582633 |  |  | 0.01835406 | 0.1604469 | 0.04513359 | 0.1465008 | 0.05398268 | 0.15962
[5 empty] | 0.01238695 | 0.1590708 |  |  | 0.01759989 | 0.1612655 | 0.04363078 | 0.1472483 | 0.05347995 | 0.1604344
[5 empty] | 0.01214989 | 0.1598783 |  |  | 0.01724175 | 0.1620841 | 0.0428187 | 0.1479957 | 0.05168666 | 0.1612488
[5 empty] | 0.009910632 | 0.1606857 |  |  | 0.01667973 | 0.1629027 | 0.04129789 | 0.1487432 | 0.05200293 | 0.1620632