## 1
Общество с ограниченной ответственностью "Инженерная геология" (ООО "ИнжГео") | [11 empty] | Общество с ограниченной ответственностью "Инженерная геология" (ООО "ИнжГео")
Юр. адрес: 117279, г. Москва, ул. Миклухо-Маклая, 36 а, этаж 5, пом. XXIII к. 76-84 | [11 empty] | Юр. адрес: 117279, г. Москва, ул. Миклухо-Маклая, 36 а, этаж 5, пом. XXIII к. 76-84 | [8 empty] | нагр |  |  | X0 | Y0 | R |  | нагр |  |  |  | X0 | Y0 | R | нагр |  |  |  | X0 | Y0 | R |  | нагр |  |  |  | X0 | Y0 | R
Телефон/факс +7 (495) 132-30-00, Адрес электронной почты inbox@inj-geo.ru | [11 empty] | Телефон/факс +7 (495) 132-30-00, Адрес электронной почты inbox@inj-geo.ru | [12 empty] | 0 | [7 empty] | 0 | [6 empty] | 0 | [7 empty] | 0
[21 empty] | девиатор | [6 empty] | девиатор | [6 empty] | девиатор | [7 empty] | девиатор
Испытательная лаборатория ООО «ИнжГео» | [11 empty] | Испытательная лаборатория ООО «ИнжГео» | [8 empty] | x0 | Угол | X | Y |  |  |  | x0 |  | Угол | X | Y |  |  | x0 |  | Угол | X | Y |  |  |  | x0 |  | Угол | X | Y
Адрес места осуществления деятельности лаборатории: г. Москва, просп. Вернадского, д. 51, стр. 1 | [11 empty] | Адрес места осуществления деятельности лаборатории: г. Москва, просп. Вернадского, д. 51, стр. 1 | [9 empty] | 0 | [7 empty] | 0 | [6 empty] | 0 | [7 empty] | 0
Телефон +7(910)4557682, E-mail: slg85@mail.ru | [11 empty] | Телефон +7(910)4557682, E-mail: slg85@mail.ru | [9 empty] | 5 | [7 empty] | 5 | [6 empty] | 5 | [7 empty] | 5
[22 empty] | 10 | [7 empty] | 10 | [6 empty] | 10 | [7 empty] | 10
[12 empty] | Протокол испытаний № 13-63/170 от 17-04-2023 | [9 empty] | 15 | [7 empty] | 15 | [6 empty] | 15 | [7 empty] | 15
[22 empty] | 20 | [7 empty] | 20 | [6 empty] | 20 | [7 empty] | 20
[12 empty] | Наименование и адрес заказчика: Переход трубопровода через р. Енисей | [9 empty] | 25 | [7 empty] | 25 | [6 empty] | 25 | [7 empty] | 25
[12 empty] | Наименование объекта: ООО Регионстрой | [9 empty] | 30 | [7 empty] | 30 | [6 empty] | 30 | [7 empty] | 30
Наименование используемого метода/методики: ГОСТ 12248.4-2020 | [11 empty] | Наименование используемого метода/методики: ГОСТ 12248.3-2020 | [9 empty] | 35 | [7 empty] | 35 | [6 empty] | 35 | [7 empty] | 35
Условия проведения испытания: температура окружающей среды (18 - 25)0С, влажность воздуха (40 - 75)% | [11 empty] | Условия проведения испытания: температура окружающей среды (18 - 25)0С, влажность воздуха (40 - 75)% | [9 empty] | 40 | [7 empty] | 40 | [6 empty] | 40 | [7 empty] | 40
[12 empty] | Дата получение объекта подлежащего испытаниям: 21-03-2023 | [9 empty] | 45 | [7 empty] | 45 | [6 empty] | 45 | [7 empty] | 45
[12 empty] | Дата испытания: 25.10.2022-19.11.2170 | [9 empty] | 50 | [7 empty] | 50 | [6 empty] | 50 | [7 empty] | 50
[22 empty] | 55 | [7 empty] | 55 | [6 empty] | 55 | [7 empty] | 55
Испытание грунтов методом трехосного сжатия | [11 empty] | Испытание грунтов методом трехосного сжатия | [9 empty] | 60 | [7 empty] | 60 | [6 empty] | 60 | [7 empty] | 60
[22 empty] | 65 | [7 empty] | 65 | [6 empty] | 65 | [7 empty] | 65
Лабораторный номер: | [6 empty] | We, д.е. = |  |  |  |  | Лабораторный номер: |  | 1205 |  |  |  | We, д.е. = | 0.602556304 |  |  | 70 | [7 empty] | 70 | [6 empty] | 70 | [7 empty] | 70
Номер скважины: | [6 empty] | ρ, г/см3 = |  |  |  |  | Номер скважины: |  | BH-091 |  |  |  | ρ, г/см3 = | 1.6 |  |  | 75 | [7 empty] | 75 | [6 empty] | 75 | [7 empty] | 75
Глубина отбора, м: | [6 empty] | ρs, г/см3 = |  |  |  |  | Глубина отбора, м: |  | 1.2 |  |  |  | ρs, г/см3 = | 2.74 |  |  | 80 | [7 empty] | 80 | [6 empty] | 80 | [7 empty] | 80
Наименование грунта: | [6 empty] | e, д.е. = |  |  |  |  | Наименование грунта: |  | Суглинок, после оттаивания текучий, легкий песчанистый |  |  |  | e, д.е. = | 1.744378 |  |  | 85 | [7 empty] | 85 | [6 empty] | 85 | [7 empty] | 85
Схема проведения опыта: | [6 empty] | IL, д.е. = |  |  |  |  | Схема проведения опыта: |  | КД |  |  |  | IL, д.е. = | 3.376 |  |  | 90 | [7 empty] | 90 | [6 empty] | 90 | [7 empty] | 90
[22 empty] | 95 | [7 empty] | 95 | [6 empty] | 95 | [7 empty] | 95
[22 empty] | 100 | [7 empty] | 100 | [6 empty] | 100 | [7 empty] | 100
Результаты испытаний | [11 empty] | Результаты испытаний | [9 empty] | 105 | [7 empty] | 105 | [6 empty] | 105 | [7 empty] | 105
[22 empty] | 110 | [7 empty] | 110 | [6 empty] | 110 | [7 empty] | 110
[22 empty] | 115 | [7 empty] | 115 | [6 empty] | 115 | [7 empty] | 115
[22 empty] | 120 | [7 empty] | 120 | [6 empty] | 120 | [7 empty] | 120
[22 empty] | 125 | [7 empty] | 125 | [6 empty] | 125 | [7 empty] | 125
[22 empty] | 130 | [7 empty] | 130 | [6 empty] | 130 | [7 empty] | 130
[22 empty] | 135 | [7 empty] | 135 | [6 empty] | 135 | [7 empty] | 135
[22 empty] | 140 | [7 empty] | 140 | [6 empty] | 140 | [7 empty] | 140
[22 empty] | 145 | [7 empty] | 145 | [6 empty] | 145 | [7 empty] | 145
[22 empty] | 150 | [7 empty] | 150 | [6 empty] | 150 | [7 empty] | 150
[22 empty] | 155 | [7 empty] | 155 | [6 empty] | 155 | [7 empty] | 155
[22 empty] | 160 | [7 empty] | 160 | [6 empty] | 160 | [7 empty] | 160
[22 empty] | 165 | [7 empty] | 165 | [6 empty] | 165 | [7 empty] | 165
[22 empty] | 170 | [7 empty] | 170 | [6 empty] | 170 | [7 empty] | 170
[22 empty] | 175 | [7 empty] | 175 | [6 empty] | 175 | [7 empty] | 175
[22 empty] | 180 | [7 empty] | 180 | [6 empty] | 180 | [7 empty] | 180
[13 empty] | Давление в камере, Мпа σ3 | Вертикальная нагрузка, Мпа σ1 | Поровое давление, Мпа u
| K0, д.е. | 0.7750489 |  |  |  |  | Коэфф. Точки | [5 empty] | 1 | 1.620712 | [5 empty] | 1 | [6 empty] | σ3,кПа | σ1,кПа | u, кПа |  |  |  | 4
| q_zg, МПа | 0.7750489 | [10 empty] | 1.1 | 1.77876 | [27 empty] | δ3, Мпа | δ1-δ3, МПа | δ1, МПа | δ1, КПа
|  |  | Модуль деформации, МПа: | [9 empty] | 1.2 | 1.936808 | [21 empty] | С, МПа:
|  |  | Е0= |  | Точки модуля (полное напр.), МПа |  |  |  | 0.7750489 | 1.240078 | [25 empty] | φ, град:
|  |  | E50 = |  | qf (полное напр.), МПа |  |  |  | 1.837053 | [26 empty] | E, Мпа
|  |  | Коэф. Поперечной деформации, ϑ = | [9 empty] | Эффективные значения угла внутреннего трения и удельного сцепления ϕ', С' | [13 empty] | x | 0
[13 empty] | ϕ', град. = | 13 | [12 empty] | y |  |  |  | С, кПа | φ,°
[13 empty] | С', МПа = | 0.016
| Исполнитель: | [6 empty] | Морозов Д.С. |  |  |  |  | Исполнитель: |  |  |  |  | Морозов Д.С.
| Начальник исп. лаборатории: | [6 empty] | Семиколенова Л.Г. |  |  |  |  | Начальник исп. лаборатории: |  |  |  |  | Семиколенова Л.Г.
Лист 1 , всего листов 2 | [11 empty] | Лист 2 , всего листов 2
Частичное воспроизведение протокола испытаний без письменного разрешения ООО «ИнжГео» ЗАПРЕЩАЕТСЯ | [11 empty] | Частичное воспроизведение протокола испытаний без письменного разрешения ООО «ИнжГео» ЗАПРЕЩАЕТСЯ
[5 empty] | второй график |  | первый график | [9 empty] | К Пуассона
dev50 | epsE50 | ind | devE0 | epsE0 | dev | eps | sigma |  | dev1 | eps1 | dev2 | eps2 | dev3 | eps3 |  | Глины
0.8370529 | 0.0107234 |  |  |  | 0 | 0 |  |  | 0 | 0 | 0 | 0 | 0 | 0 |  | < 0 | 0,20-0,30
ind |  |  |  |  | 0.1102534 | 0.0007567129 |  |  | 0.119 | 0.0009146981 | 0.1097358 | 0.0007376684 | 0.1517912 | 0.0007384925 |  | 0-0,25 | 0,30-0,38
2 |  |  |  |  | 0.1912123 | 0.001513426 |  |  | 0.1629765 | 0.00147521 | 0.161 | 0.001136394 | 0.278943 | 0.001476985 |  | 0,25< | 0,38-0,45
E0 |  |  |  |  | 0.3115824 | 0.002270139 |  |  | 0.2226969 | 0.002212815 | 0.2485711 | 0.002213005 | 0.365 | 0.002569218 |  | Суглинки | 0,35-0,37
epsE0 | devE0 |  |  |  | 0.305069 | 0.003026851 |  |  | 0.266525 | 0.00295042 | 0.2952946 | 0.002950673 | 0.3660858 | 0.00295397 |  | Пески и супеси | 0,30-0,35
0.003574466 | 0.4650294 |  |  |  | 0.4650294 | 0.003574466 |  |  | 0.3103559 | 0.003975937 | 0.33938 | 0.003992435 | 0.3631174 | 0.003692462
[5 empty] | 0.5052554 | 0.004540277 |  |  | 0.317784 | 0.00442563 | 0.3486585 | 0.00442601 | 0.3684041 | 0.004321966
График E50 |  | График E |  |  | 0.5597503 | 0.00529699 |  |  | 0.3340768 | 0.005163235 | 0.3629033 | 0.005163679 | 0.3649506 | 0.005169447
eps | q | sigma |  |  | 0.4623811 | 0.006053703 |  |  | 0.3427461 | 0.00590084 | 0.3765082 | 0.005901347 | 0.3705034 | 0.00590794
Горизонтальная линия E50 |  | Касательная |  |  | 0.5559451 | 0.006810416 |  |  | 0.3595957 | 0.006638445 | 0.3911763 | 0.006639015 | 0.3757251 | 0.006646432
0 |  | a | b |  | 0.5462396 | 0.007567129 |  |  | 0.3709295 | 0.00737605 | 0.4076111 | 0.007376684 | 0.3798692 | 0.007384925
|  |  | 0 |  | 0.6450619 | 0.008323842 |  |  | 0.3851512 | 0.008113655 | 0.420216 | 0.008114352 | 0.3892894 | 0.008123417
Вертикальная линия E50 |  | p1 и p2 |  |  | 0.6152094 | 0.009080554 |  |  | 0.4019648 | 0.00885126 | 0.4340942 | 0.00885202 | 0.3965395 | 0.00886191
| 0 | 0 |  |  | 0.7664792 | 0.009837267 |  |  | 0.4096741 | 0.009588865 | 0.4460492 | 0.009589689 | 0.403673 | 0.009600402
[5 empty] | 0.8370529 | 0.0107234 |  |  | 0.4255829 | 0.01032647 | 0.4619843 | 0.01032736 | 0.4094436 | 0.01033889
Касательная линия E50 |  |  |  |  | 0.7594023 | 0.01135069 |  |  | 0.4373951 | 0.01106407 | 0.4761029 | 0.01106503 | 0.417005 | 0.01107739
0 | 0 | Горизонтальная 1 |  |  | 0.7686596 | 0.01210741 |  |  | 0.4487145 | 0.01180168 | 0.4838083 | 0.01180269 | 0.4234108 | 0.01181588
[5 empty] | 0.7693492 | 0.01286412 |  |  | 0.457645 | 0.01253928 | 0.5005039 | 0.01254036 | 0.4399147 | 0.01255437
Горизонтальная линия qкр |  |  |  |  | 0.8283829 | 0.01362083 |  |  | 0.4642903 | 0.01327689 | 0.5074931 | 0.01327803 | 0.4490703 | 0.01329286
Горизонтальная линия q |  | Горизонтальная 2 |  |  | 0.967672 | 0.01437754 |  |  | 0.4737544 | 0.01401449 | 0.5221791 | 0.0140157 | 0.4561313 | 0.01403136
0 |  | 0 |  |  | 0.9591284 | 0.01513426 |  |  | 0.4859411 | 0.0147521 | 0.5280655 | 0.01475337 | 0.4676513 | 0.01476985
[5 empty] | 0.8986635 | 0.01589097 |  |  | 0.4982542 | 0.0154897 | 0.5412554 | 0.01549104 | 0.4824841 | 0.01550834
Вертикальная линия q |  |  |  |  | 1.022189 | 0.01664768 |  |  | 0.5013976 | 0.01622731 | 0.5524524 | 0.0162287 | 0.4913832 | 0.01624683
| 0 |  |  |  | 1.024616 | 0.0174044 |  |  | 0.512575 | 0.01696491 | 0.5610597 | 0.01696637 | 0.5025023 | 0.01698533
[5 empty] | 1.046857 | 0.01816111 |  |  | 0.5222905 | 0.01770252 | 0.5653807 | 0.01770404 | 0.515095 | 0.01772382
[5 empty] | 1.057824 | 0.01891782 |  |  | 0.5294477 | 0.01844012 | 0.5738188 | 0.01844171 | 0.5260151 | 0.01846231
[5 empty] | 1.148427 | 0.01967453 |  |  | 0.5379505 | 0.01917773 | 0.5827773 | 0.01917938 | 0.5420161 | 0.0192008
[5 empty] | 1.126578 | 0.02043125 |  |  | 0.5451029 | 0.01991533 | 0.5925596 | 0.01991705 | 0.5492518 | 0.0199393
[5 empty] | 1.202189 | 0.02118796 |  |  | 0.5521085 | 0.02065294 | 0.6020691 | 0.02065471 | 0.5665758 | 0.02067779
[5 empty] | 1.317172 | 0.02194467 |  |  | 0.5552713 | 0.02139054 | 0.607609 | 0.02139238 | 0.5728417 | 0.02141628
[5 empty] | 1.348438 | 0.02270139 |  |  | 0.5595951 | 0.02212815 | 0.6152829 | 0.02213005 | 0.5850032 | 0.02215477
[5 empty] | 1.301899 | 0.0234581 |  |  | 0.5708838 | 0.02286575 | 0.6210939 | 0.02286772 | 0.5978139 | 0.02289327
[5 empty] | 1.358466 | 0.02421481 |  |  | 0.5728412 | 0.02360336 | 0.6267456 | 0.02360539 | 0.6142276 | 0.02363176
[5 empty] | 1.342051 | 0.02497152 |  |  | 0.578771 | 0.02434096 | 0.6321412 | 0.02434306 | 0.6195978 | 0.02437025
[5 empty] | 1.379566 | 0.02572824 |  |  | 0.5829773 | 0.02507857 | 0.6367841 | 0.02508072 | 0.6355782 | 0.02510874
[5 empty] | 1.441922 | 0.02648495 |  |  | 0.5845638 | 0.02581617 | 0.6391776 | 0.02581839 | 0.6420225 | 0.02584724
[5 empty] | 1.49603 | 0.02724166 |  |  | 0.5889343 | 0.02655378 | 0.6433252 | 0.02655606 | 0.6558844 | 0.02658573
[5 empty] | 1.448803 | 0.02799838 |  |  | 0.5958927 | 0.02729138 | 0.6537302 | 0.02729373 | 0.6650174 | 0.02732422
[5 empty] | 1.407152 | 0.02875509 |  |  | 0.5988429 | 0.02802899 | 0.6509959 | 0.0280314 | 0.6731752 | 0.02806271
[5 empty] | 1.498989 | 0.0295118 |  |  | 0.6006887 | 0.02876659 | 0.6611258 | 0.02876907 | 0.6833116 | 0.02880121
[5 empty] | 1.520224 | 0.03026851 |  |  | 0.6031339 | 0.0295042 | 0.660523 | 0.02950673 | 0.68968 | 0.0295397
[5 empty] | 1.466771 | 0.03102523 |  |  | 0.6042823 | 0.0302418 | 0.6657912 | 0.0302444 | 0.7019343 | 0.03027819
[5 empty] | 1.53654 | 0.03178194 |  |  | 0.6112379 | 0.03097941 | 0.6657335 | 0.03098207 | 0.7069281 | 0.03101668
[5 empty] | 1.630442 | 0.03253865 |  |  | 0.6092044 | 0.03171701 | 0.6657533 | 0.03171974 | 0.7133149 | 0.03175518
[5 empty] | 1.605391 | 0.03329537 |  |  | 0.6161858 | 0.03245462 | 0.6672541 | 0.03245741 | 0.7187486 | 0.03249367
[5 empty] | 1.595296 | 0.03405208 |  |  | 0.6137857 | 0.03319222 | 0.6706391 | 0.03319508 | 0.7215826 | 0.03323216
[5 empty] | 1.53907 | 0.03480879 |  |  | 0.6140082 | 0.03392983 | 0.6739117 | 0.03393275 | 0.7278707 | 0.03397065
[5 empty] | 1.589625 | 0.03556551 |  |  | 0.614457 | 0.03466743 | 0.6730754 | 0.03467041 | 0.7297666 | 0.03470915
[5 empty] | 1.674106 | 0.03632222 |  |  | 0.6156359 | 0.03540504 | 0.6746333 | 0.03540808 | 0.7285239 | 0.03544764
[5 empty] | 1.574985 | 0.03707893 |  |  | 0.6207117 | 0.03614264 | 0.6787599 | 0.03614575 | 0.7368081 | 0.03618613
[5 empty] | 1.515184 | 0.03783564 |  |  | 0.6198862 | 0.03688025 | 0.6724311 | 0.03688342 | 0.7330647 | 0.03692462
[5 empty] | 1.565659 | 0.03859236 |  |  | 0.6158518 | 0.03761785 | 0.6747521 | 0.03762109 | 0.7304098 | 0.03766312
[5 empty] | 1.591444 | 0.03934907 |  |  | 0.6177984 | 0.03835546 | 0.6772038 | 0.03835876 | 0.7287386 | 0.03840161
[5 empty] | 1.659571 | 0.04010578 |  |  | 0.6126505 | 0.03909306 | 0.6716131 | 0.03909642 | 0.7287802 | 0.0391401
[5 empty] | 1.652074 | 0.0408625 |  |  | 0.6114322 | 0.03983067 | 0.6668065 | 0.03983409 | 0.7275633 | 0.03987859
[5 empty] | 1.650985 | 0.04161921 |  |  | 0.610968 | 0.04056827 | 0.6687107 | 0.04057176 | 0.727717 | 0.04061709
[5 empty] | 1.611337 | 0.04237592 |  |  | 0.6087821 | 0.04130588 | 0.6658523 | 0.04130943 | 0.7180699 | 0.04135558
[5 empty] | 1.544164 | 0.04313263 |  |  | 0.6055988 | 0.04204348 | 0.6601581 | 0.0420471 | 0.7179511 | 0.04209407
[5 empty] | 1.517497 | 0.04388935 |  |  | 0.5994423 | 0.04278109 | 0.6587546 | 0.04278477 | 0.7095894 | 0.04283256
[5 empty] | 1.629371 | 0.04464606 |  |  | 0.5994371 | 0.04351869 | 0.6521686 | 0.04352243 | 0.7059137 | 0.04357106
[5 empty] | 1.595818 | 0.04540277 |  |  | 0.5926074 | 0.0442563 | 0.6505266 | 0.0442601 | 0.7017528 | 0.04430955
[5 empty] | 1.48787 | 0.04615949 |  |  | 0.5859776 | 0.0449939 | 0.6443554 | 0.04499777 | 0.6968357 | 0.04504804
[5 empty] | 1.550562 | 0.0469162 |  |  | 0.5839718 | 0.04573151 | 0.6378816 | 0.04573544 | 0.6930911 | 0.04578653
[5 empty] | 1.525925 | 0.04767291 |  |  | 0.5781144 | 0.04646911 | 0.6315318 | 0.04647311 | 0.6858481 | 0.04652503
[5 empty] | 1.538993 | 0.04842962 |  |  | 0.5750298 | 0.04720672 | 0.6256326 | 0.04721078 | 0.6831354 | 0.04726352
[5 empty] | 1.451799 | 0.04918634 |  |  | 0.5699422 | 0.04794432 | 0.6218109 | 0.04794844 | 0.6744819 | 0.04800201
[5 empty] | 1.464375 | 0.04994305 |  |  | 0.5605759 | 0.04868193 | 0.6117931 | 0.04868611 | 0.6688166 | 0.0487405
[5 empty] | 1.552755 | 0.05069976 |  |  | 0.5531553 | 0.04941953 | 0.604806 | 0.04942378 | 0.6570683 | 0.049479
[5 empty] | 1.484971 | 0.05145648 |  |  | 0.5511045 | 0.05015714 | 0.6015761 | 0.05016145 | 0.6533658 | 0.05021749
[5 empty] | 1.469057 | 0.05221319 |  |  | 0.544048 | 0.05089474 | 0.5941303 | 0.05089912 | 0.6449381 | 0.05095598
[5 empty] | 1.513045 | 0.0529699 |  |  | 0.53531 | 0.05163235 | 0.5900951 | 0.05163679 | 0.6403141 | 0.05169447
[5 empty] | 1.440969 | 0.05372661 |  |  | 0.5333149 | 0.05236995 | 0.5779971 | 0.05237445 | 0.6268225 | 0.05243297
[5 empty] | 1.52986 | 0.05448333 |  |  | 0.5269869 | 0.05310756 | 0.5716631 | 0.05311212 | 0.6248923 | 0.05317146
[5 empty] | 1.401753 | 0.05524004 |  |  | 0.5183503 | 0.05384516 | 0.5663196 | 0.05384979 | 0.6123524 | 0.05390995
[5 empty] | 1.45168 | 0.05599675 |  |  | 0.5131295 | 0.05458277 | 0.5591934 | 0.05458746 | 0.6076316 | 0.05464844
[5 empty] | 1.401673 | 0.05675347 |  |  | 0.5070486 | 0.05532037 | 0.555111 | 0.05532513 | 0.6012589 | 0.05538693
[5 empty] | 1.376767 | 0.05751018 |  |  | 0.5024322 | 0.05605798 | 0.5448993 | 0.0560628 | 0.596563 | 0.05612543
[5 empty] | 1.399994 | 0.05826689 |  |  | 0.4975044 | 0.05679558 | 0.5372847 | 0.05680046 | 0.5875729 | 0.05686392
[5 empty] | 1.391386 | 0.0590236 |  |  | 0.4869895 | 0.05753319 | 0.5368939 | 0.05753813 | 0.5759175 | 0.05760241
[5 empty] | 1.416977 | 0.05978032 |  |  | 0.4804119 | 0.05827079 | 0.5271537 | 0.0582758 | 0.5730256 | 0.0583409
[5 empty] | 1.4038 | 0.06053703 |  |  | 0.4752958 | 0.0590084 | 0.5187906 | 0.05901347 | 0.5668261 | 0.0590794
[5 empty] | 1.397887 | 0.06129374 |  |  | 0.4701655 | 0.059746 | 0.5148313 | 0.05975114 | 0.5590479 | 0.05981789
[5 empty] | 1.437272 | 0.06205046 |  |  | 0.4644455 | 0.06048361 | 0.5107025 | 0.06048881 | 0.5536198 | 0.06055638
[5 empty] | 1.369988 | 0.06280717 |  |  | 0.4596598 | 0.06122121 | 0.5038308 | 0.06122647 | 0.5460708 | 0.06129487
[5 empty] | 1.344066 | 0.06356388 |  |  | 0.460133 | 0.06195882 | 0.4998429 | 0.06196414 | 0.5424297 | 0.06203337
[5 empty] | 1.360542 | 0.06432059 |  |  | 0.4522892 | 0.06269642 | 0.4947654 | 0.06270181 | 0.5396253 | 0.06277186
[5 empty] | 1.367446 | 0.06507731 |  |  | 0.4482527 | 0.06343403 | 0.487125 | 0.06343948 | 0.5335867 | 0.06351035
[5 empty] | 1.294813 | 0.06583402 |  |  | 0.4456479 | 0.06417163 | 0.4834484 | 0.06417715 | 0.5233426 | 0.06424884
[5 empty] | 1.270603 | 0.06659073 |  |  | 0.4409498 | 0.06490924 | 0.4847086 | 0.06491482 | 0.5188641 | 0.06498734
[5 empty] | 1.350381 | 0.06734745 |  |  | 0.4407523 | 0.06564684 | 0.4769699 | 0.06565248 | 0.5190864 | 0.06572583
[5 empty] | 1.241075 | 0.06810416 |  |  | 0.4347037 | 0.06638445 | 0.4732751 | 0.06639015 | 0.5160474 | 0.06646432
[5 empty] | 1.289696 | 0.06886087 |  |  | 0.4333109 | 0.06712205 | 0.4681316 | 0.06712782 | 0.5068553 | 0.06720281
[5 empty] | 1.219255 | 0.06961758 |  |  | 0.4260806 | 0.06785966 | 0.463247 | 0.06786549 | 0.507518 | 0.06794131
[5 empty] | 1.220761 | 0.0703743 |  |  | 0.4252197 | 0.06859726 | 0.4646287 | 0.06860316 | 0.5022438 | 0.0686798
[5 empty] | 1.325226 | 0.07113101 |  |  | 0.4191349 | 0.06933487 | 0.4556841 | 0.06934083 | 0.4948408 | 0.06941829
[5 empty] | 1.29066 | 0.07188772 |  |  | 0.418133 | 0.07007247 | 0.4522207 | 0.0700785 | 0.4939172 | 0.07015678
[5 empty] | 1.338074 | 0.07264444 |  |  | 0.4111209 | 0.07081008 | 0.4533459 | 0.07081616 | 0.4884809 | 0.07089528
[5 empty] | 1.220477 | 0.07340115 |  |  | 0.4075052 | 0.07154768 | 0.4446673 | 0.07155383 | 0.4826402 | 0.07163377
[5 empty] | 1.237881 | 0.07415786 |  |  | 0.4055928 | 0.07228529 | 0.4398922 | 0.0722915 | 0.4767033 | 0.07237226
[5 empty] | 1.257296 | 0.07491457 |  |  | 0.4001905 | 0.07302289 | 0.4377281 | 0.07302917 | 0.4751781 | 0.07311075
[5 empty] | 1.174733 | 0.07567129 |  |  | 0.397105 | 0.0737605 | 0.4311824 | 0.07376684 | 0.4735729 | 0.07384925
[5 empty] | 1.315202 | 0.076428 |  |  | 0.3950431 | 0.0744981 | 0.4279627 | 0.07450451 | 0.4654958 | 0.07458774
[5 empty] | 1.242713 | 0.07718471 |  |  | 0.3932117 | 0.07523571 | 0.4283764 | 0.07524217 | 0.4598549 | 0.07532623
[5 empty] | 1.310277 | 0.07794143 |  |  | 0.3861175 | 0.07597331 | 0.4217308 | 0.07597984 | 0.4555583 | 0.07606472
[5 empty] | 1.223905 | 0.07869814 |  |  | 0.3798672 | 0.07671092 | 0.4164336 | 0.07671751 | 0.4506142 | 0.07680322
[5 empty] | 1.167607 | 0.07945485 |  |  | 0.3789677 | 0.07744852 | 0.4122921 | 0.07745518 | 0.4451307 | 0.07754171
[5 empty] | 1.180393 | 0.08021156 |  |  | 0.3754258 | 0.07818613 | 0.4103138 | 0.07819285 | 0.4480159 | 0.0782802
[5 empty] | 1.261275 | 0.08096828 |  |  | 0.3702483 | 0.07892373 | 0.4075061 | 0.07893052 | 0.4408779 | 0.07901869
[5 empty] | 1.196262 | 0.08172499 |  |  | 0.3668418 | 0.07966134 | 0.4027765 | 0.07966818 | 0.439725 | 0.07975719
[5 empty] | 1.135365 | 0.0824817 |  |  | 0.3641133 | 0.08039894 | 0.4005325 | 0.08040585 | 0.4320651 | 0.08049568
[5 empty] | 1.197595 | 0.08323842 |  |  | 0.3648695 | 0.08113655 | 0.3929814 | 0.08114352 | 0.4268064 | 0.08123417
[5 empty] | 1.125962 | 0.08399513 |  |  | 0.3598172 | 0.08187415 | 0.3940308 | 0.08188119 | 0.4227572 | 0.08197266
[5 empty] | 1.219476 | 0.08475184 |  |  | 0.3557632 | 0.08261176 | 0.3868882 | 0.08261886 | 0.4186254 | 0.08271116
[5 empty] | 1.171149 | 0.08550855 |  |  | 0.3551142 | 0.08334936 | 0.3873609 | 0.08335653 | 0.4147192 | 0.08344965
[5 empty] | 1.21699 | 0.08626527 |  |  | 0.3507771 | 0.08408697 | 0.3810564 | 0.08409419 | 0.4174468 | 0.08418814
[5 empty] | 1.110011 | 0.08702198 |  |  | 0.3502586 | 0.08482457 | 0.3813822 | 0.08483186 | 0.4142162 | 0.08492663
[5 empty] | 1.216221 | 0.08777869 |  |  | 0.3450655 | 0.08556218 | 0.3769457 | 0.08556953 | 0.4104356 | 0.08566513
[5 empty] | 1.129631 | 0.08853541 |  |  | 0.3426046 | 0.08629978 | 0.3779544 | 0.0863072 | 0.4047132 | 0.08640362
[5 empty] | 1.103252 | 0.08929212 |  |  | 0.3403828 | 0.08703739 | 0.3732157 | 0.08704487 | 0.405957 | 0.08714211
[5 empty] | 1.132094 | 0.09004883 |  |  | 0.3375067 | 0.08777499 | 0.3720371 | 0.08778254 | 0.3987752 | 0.0878806
[5 empty] | 1.163168 | 0.09080554 |  |  | 0.3373831 | 0.0885126 | 0.3657261 | 0.0885202 | 0.3951759 | 0.0886191
[5 empty] | 1.162484 | 0.09156226 |  |  | 0.333819 | 0.0892502 | 0.3646901 | 0.08925787 | 0.3950673 | 0.08935759
[5 empty] | 1.114052 | 0.09231897 |  |  | 0.3343209 | 0.08998781 | 0.3660365 | 0.08999554 | 0.3926574 | 0.09009608
[5 empty] | 1.094884 | 0.09307568 |  |  | 0.3327958 | 0.09072541 | 0.3600728 | 0.09073321 | 0.3925544 | 0.09083457
[5 empty] | 1.18399 | 0.0938324 |  |  | 0.3302504 | 0.09146302 | 0.3583065 | 0.09147088 | 0.3924664 | 0.09157307
[5 empty] | 1.14038 | 0.09458911 |  |  | 0.3328914 | 0.09220062 | 0.358545 | 0.09220855 | 0.3929016 | 0.09231156
[5 empty] | 1.218064 | 0.09534582 |  |  | 0.3272258 | 0.09293823 | 0.3603957 | 0.09294621 | 0.3891681 | 0.09305005
[5 empty] | 1.123054 | 0.09610253 |  |  | 0.3312602 | 0.09367583 | 0.3598662 | 0.09368388 | 0.3872739 | 0.09378854
[5 empty] | 1.21036 | 0.09685925 |  |  | 0.3281015 | 0.09441344 | 0.3599639 | 0.09442155 | 0.3876273 | 0.09452704
[5 empty] | 1.134992 | 0.09761596 |  |  | 0.3281564 | 0.09515104 | 0.3600962 | 0.09515922 | 0.3895364 | 0.09526553
[5 empty] | 1.17195 | 0.09837267 |  |  | 0.3267256 | 0.09588865 | 0.3611636 | 0.09589689 | 0.3844015 | 0.09600402
[5 empty] | 1.076145 | 0.09912939 |  |  | 0.3306526 | 0.09662625 | 0.3594038 | 0.09663456 | 0.3899544 | 0.09674251
[5 empty] | 1.11555 | 0.0998861 |  |  | 0.3273182 | 0.09736386 | 0.3581959 | 0.09737222 | 0.3874724 | 0.09748101
[5 empty] | 1.181155 | 0.1006428 |  |  | 0.3267173 | 0.09810146 | 0.3595343 | 0.09810989 | 0.3910496 | 0.0982195
[5 empty] | 1.113955 | 0.1013995 |  |  | 0.326545 | 0.09883907 | 0.3594137 | 0.09884756 | 0.3912801 | 0.09895799
[5 empty] | 1.176941 | 0.1021562 |  |  | 0.3319964 | 0.09957667 | 0.3589286 | 0.09958523 | 0.3873581 | 0.09969648
[5 empty] | 1.115106 | 0.102913 |  |  | 0.3339666 | 0.1003143 | 0.3577738 | 0.1003229 | 0.3896775 | 0.100435
[5 empty] | 1.175443 | 0.1036697 |  |  | 0.3349505 | 0.1010519 | 0.3645436 | 0.1010606 | 0.3925326 | 0.1011735
[5 empty] | 1.125944 | 0.1044264 |  |  | 0.3350432 | 0.1017895 | 0.3650327 | 0.1017982 | 0.3941175 | 0.101912
[5 empty] | 1.123601 | 0.1051831 |  |  | 0.3320398 | 0.1025271 | 0.3643358 | 0.1025359 | 0.3959263 | 0.1026505
[5 empty] | 1.168407 | 0.1059398 |  |  | 0.3347353 | 0.1032647 | 0.3675472 | 0.1032736 | 0.395453 | 0.1033889
[5 empty] | 1.087356 | 0.1066965 |  |  | 0.3341248 | 0.1040023 | 0.3645618 | 0.1040112 | 0.3968918 | 0.1041274
[5 empty] | 1.108438 | 0.1074532 |  |  | 0.3357033 | 0.1047399 | 0.3717739 | 0.1047489 | 0.3962369 | 0.1048659
[5 empty] | 1.152648 | 0.1082099 |  |  | 0.3415659 | 0.1054775 | 0.3667783 | 0.1054866 | 0.4023823 | 0.1056044
[5 empty] | 1.221977 | 0.1089667 |  |  | 0.3438077 | 0.1062151 | 0.3730695 | 0.1062242 | 0.3997221 | 0.1063429
[5 empty] | 1.208417 | 0.1097234 |  |  | 0.3422236 | 0.1069527 | 0.373542 | 0.1069619 | 0.4073505 | 0.1070814
[5 empty] | 1.106962 | 0.1104801 |  |  | 0.3444088 | 0.1076903 | 0.3778904 | 0.1076996 | 0.4073616 | 0.1078199
[5 empty] | 1.244605 | 0.1112368 |  |  | 0.3488583 | 0.1084279 | 0.3783094 | 0.1084373 | 0.4054495 | 0.1085584
[5 empty] | 1.261336 | 0.1119935 |  |  | 0.3448671 | 0.1091655 | 0.3762935 | 0.1091749 | 0.4097082 | 0.1092969
[5 empty] | 1.19015 | 0.1127502 |  |  | 0.3503303 | 0.1099031 | 0.3833373 | 0.1099126 | 0.412732 | 0.1100354
[5 empty] | 1.254039 | 0.1135069 |  |  | 0.3509429 | 0.1106407 | 0.3818354 | 0.1106503 | 0.4134149 | 0.1107739
[5 empty] | 1.115995 | 0.1142636 |  |  | 0.3564001 | 0.1113783 | 0.3822823 | 0.1113879 | 0.4197511 | 0.1115124
[5 empty] | 1.19901 | 0.1150204 |  |  | 0.3551968 | 0.112116 | 0.3850726 | 0.1121256 | 0.4234346 | 0.1122509
[5 empty] | 1.260078 | 0.1157771 |  |  | 0.3561281 | 0.1128536 | 0.386701 | 0.1128633 | 0.4214596 | 0.1129893
[5 empty] | 1.21819 | 0.1165338 |  |  | 0.360489 | 0.1135912 | 0.3954619 | 0.1136009 | 0.4244202 | 0.1137278
[5 empty] | 1.17134 | 0.1172905 |  |  | 0.3641747 | 0.1143288 | 0.39495 | 0.1143386 | 0.4276104 | 0.1144663
[5 empty] | 1.25652 | 0.1180472 |  |  | 0.3622801 | 0.1150664 | 0.3991599 | 0.1150763 | 0.4296245 | 0.1152048
[5 empty] | 1.195723 | 0.1188039 |  |  | 0.3634003 | 0.115804 | 0.396686 | 0.1158139 | 0.4295565 | 0.1159433
[5 empty] | 1.16394 | 0.1195606 |  |  | 0.3680304 | 0.1165416 | 0.3981231 | 0.1165516 | 0.4372006 | 0.1166818
[5 empty] | 1.173165 | 0.1203173 |  |  | 0.3713654 | 0.1172792 | 0.4023657 | 0.1172893 | 0.4347508 | 0.1174203
[5 empty] | 1.19939 | 0.1210741 |  |  | 0.3706004 | 0.1180168 | 0.4071084 | 0.1180269 | 0.4363013 | 0.1181588
[5 empty] | 1.184679 | 0.1218308 |  |  | 0.3759778 | 0.1187544 | 0.4085968 | 0.1187646 | 0.4398002 | 0.1188973
[5 empty] | 1.279176 | 0.1225875 |  |  | 0.3752927 | 0.119492 | 0.4095361 | 0.1195023 | 0.4480635 | 0.1196358
[5 empty] | 1.183887 | 0.1233442 |  |  | 0.3776487 | 0.1202296 | 0.4122305 | 0.1202399 | 0.4494961 | 0.1203743
[5 empty] | 1.270812 | 0.1241009 |  |  | 0.3817463 | 0.1209672 | 0.4172804 | 0.1209776 | 0.4488986 | 0.1211128
[5 empty] | 1.285953 | 0.1248576 |  |  | 0.3842861 | 0.1217048 | 0.4183867 | 0.1217153 | 0.4569717 | 0.1218513
[5 empty] | 1.31931 | 0.1256143 |  |  | 0.3900688 | 0.1224424 | 0.4230499 | 0.1224529 | 0.4609162 | 0.1225897
[5 empty] | 1.293884 | 0.126371 |  |  | 0.3884949 | 0.12318 | 0.4234707 | 0.1231906 | 0.4618326 | 0.1233282
[5 empty] | 1.195676 | 0.1271278 |  |  | 0.3914652 | 0.1239176 | 0.4295498 | 0.1239283 | 0.4677217 | 0.1240667
[5 empty] | 1.319687 | 0.1278845 |  |  | 0.3975801 | 0.1246552 | 0.4304878 | 0.124666 | 0.4665841 | 0.1248052
[5 empty] | 1.225918 | 0.1286412 |  |  | 0.3988402 | 0.1253928 | 0.4386855 | 0.1254036 | 0.4759206 | 0.1255437
[5 empty] | 1.32737 | 0.1293979 |  |  | 0.4025464 | 0.1261304 | 0.4424433 | 0.1261413 | 0.4783318 | 0.1262822
[5 empty] | 1.217043 | 0.1301546 |  |  | 0.408899 | 0.1268681 | 0.4452621 | 0.126879 | 0.4840184 | 0.1270207
[5 empty] | 1.281938 | 0.1309113 |  |  | 0.4141987 | 0.1276057 | 0.4500425 | 0.1276166 | 0.4900811 | 0.1277592
[5 empty] | 1.268057 | 0.131668 |  |  | 0.4184462 | 0.1283433 | 0.455385 | 0.1283543 | 0.4912205 | 0.1284977
[5 empty] | 1.3374 | 0.1324248 |  |  | 0.4207421 | 0.1290809 | 0.4589905 | 0.129092 | 0.4970374 | 0.1292362
[5 empty] | 1.335968 | 0.1331815 |  |  | 0.4226869 | 0.1298185 | 0.4637595 | 0.1298296 | 0.5049324 | 0.1299747
[5 empty] | 1.266763 | 0.1339382 |  |  | 0.4261813 | 0.1305561 | 0.4704927 | 0.1305673 | 0.5084062 | 0.1307132
[5 empty] | 1.253784 | 0.1346949 |  |  | 0.4306259 | 0.1312937 | 0.4755907 | 0.131305 | 0.5127595 | 0.1314517
[5 empty] | 1.376032 | 0.1354516 |  |  | 0.4351213 | 0.1320313 | 0.4777543 | 0.1320426 | 0.517893 | 0.1321902
[5 empty] | 1.305509 | 0.1362083 |  |  | 0.4459681 | 0.1327689 | 0.4847841 | 0.1327803 | 0.5275073 | 0.1329286
[5 empty] | 1.269217 | 0.136965 |  |  | 0.4456671 | 0.1335065 | 0.4928808 | 0.133518 | 0.5289033 | 0.1336671
[5 empty] | 1.289446 | 0.1377217 |  |  | 0.454611 | 0.1342441 | 0.4923549 | 0.1342556 | 0.5408093 | 0.1344056
[5 empty] | 1.419426 | 0.1384785 |  |  | 0.4590525 | 0.1349817 | 0.4990753 | 0.1349933 | 0.54621 | 0.1351441
[5 empty] | 1.425125 | 0.1392352 |  |  | 0.46347 | 0.1357193 | 0.5110185 | 0.135731 | 0.5514798 | 0.1358826
[5 empty] | 1.40651 | 0.1399919 |  |  | 0.4714421 | 0.1364569 | 0.5150607 | 0.1364686 | 0.5620929 | 0.1366211
[5 empty] | 1.40155 | 0.1407486 |  |  | 0.480247 | 0.1371945 | 0.5219784 | 0.1372063 | 0.5711235 | 0.1373596
[5 empty] | 1.34721 | 0.1415053 |  |  | 0.4879634 | 0.1379321 | 0.5360479 | 0.137944 | 0.577046 | 0.1380981
[5 empty] | 1.359459 | 0.142262 |  |  | 0.4982697 | 0.1386697 | 0.5417455 | 0.1386817 | 0.5880345 | 0.1388366
[5 empty] | 1.422264 | 0.1430187 |  |  | 0.5033442 | 0.1394073 | 0.5492475 | 0.1394193 | 0.6013634 | 0.1395751
[5 empty] | 1.367593 | 0.1437754 |  |  | 0.5130656 | 0.1401449 | 0.5611303 | 0.140157 | 0.6080068 | 0.1403136
[5 empty] | 1.376414 | 0.1445322 |  |  | 0.5206122 | 0.1408825 | 0.5679702 | 0.1408947 | 0.6171391 | 0.1410521
[5 empty] | 1.468693 | 0.1452889 |  |  | 0.5293624 | 0.1416202 | 0.5791437 | 0.1416323 | 0.6308345 | 0.1417906
[5 empty] | 1.468398 | 0.1460456 |  |  | 0.5417949 | 0.1423578 | 0.5950269 | 0.14237 | 0.6411673 | 0.142529
[5 empty] | 1.518496 | 0.1468023 |  |  | 0.5485879 | 0.1430954 | 0.6014963 | 0.1431077 | 0.6548117 | 0.1432675
[5 empty] | 1.528956 | 0.147559 |  |  | 0.55952 | 0.143833 | 0.6156282 | 0.1438453 | 0.664942 | 0.144006
[5 empty] | 1.544745 | 0.1483157 |  |  | 0.5743696 | 0.1445706 | 0.623599 | 0.144583 | 0.6755325 | 0.1447445
[5 empty] | 1.56083 | 0.1490724 |  |  | 0.5827152 | 0.1453082 | 0.6404849 | 0.1453207 | 0.6923574 | 0.145483
[5 empty] | 1.638178 | 0.1498291 |  |  | 0.5969352 | 0.1460458 | 0.6526624 | 0.1460583 | 0.7083909 | 0.1462215
[5 empty] | 1.572757 | 0.1505859 |  |  | 0.6070081 | 0.1467834 | 0.6632077 | 0.146796 | 0.7192074 | 0.14696