## 1
Общество с ограниченной ответственностью "Инженерная геология" (ООО "ИнжГео") | [11 empty] | Общество с ограниченной ответственностью "Инженерная геология" (ООО "ИнжГео")
Юр. адрес: 117279, г. Москва, ул. Миклухо-Маклая, 36 а, этаж 5, пом. XXIII к. 76-84 | [11 empty] | Юр. адрес: 117279, г. Москва, ул. Миклухо-Маклая, 36 а, этаж 5, пом. XXIII к. 76-84 | [8 empty] | нагр |  |  | X0 | Y0 | R |  | нагр |  |  |  | X0 | Y0 | R | нагр |  |  |  | X0 | Y0 | R |  | нагр |  |  |  | X0 | Y0 | R
Телефон/факс +7 (495) 132-30-00, Адрес электронной почты inbox@inj-geo.ru | [11 empty] | Телефон/факс +7 (495) 132-30-00, Адрес электронной почты inbox@inj-geo.ru | [12 empty] | 0 | [7 empty] | 0 | [6 empty] | 0 | [7 empty] | 0
[21 empty] | девиатор | [6 empty] | девиатор | [6 empty] | девиатор | [7 empty] | девиатор
Испытательная лаборатория ООО «ИнжГео» | [11 empty] | Испытательная лаборатория ООО «ИнжГео» | [8 empty] | x0 | Угол | X | Y |  |  |  | x0 |  | Угол | X | Y |  |  | x0 |  | Угол | X | Y |  |  |  | x0 |  | Угол | X | Y
Адрес места осуществления деятельности лаборатории: г. Москва, просп. Вернадского, д. 51, стр. 1 | [11 empty] | Адрес места осуществления деятельности лаборатории: г. Москва, просп. Вернадского, д. 51, стр. 1 | [9 empty] | 0 | [7 empty] | 0 | [6 empty] | 0 | [7 empty] | 0
Телефон +7(910)4557682, E-mail: slg85@mail.ru | [11 empty] | Телефон +7(910)4557682, E-mail: slg85@mail.ru | [9 empty] | 5 | [7 empty] | 5 | [6 empty] | 5 | [7 empty] | 5
[22 empty] | 10 | [7 empty] | 10 | [6 empty] | 10 | [7 empty] | 10
[12 empty] | Протокол испытаний № 13-63/172 от 19-04-2023 | [9 empty] | 15 | [7 empty] | 15 | [6 empty] | 15 | [7 empty] | 15
[22 empty] | 20 | [7 empty] | 20 | [6 empty] | 20 | [7 empty] | 20
[12 empty] | Наименование и адрес заказчика: Переход трубопровода через р. Енисей | [9 empty] | 25 | [7 empty] | 25 | [6 empty] | 25 | [7 empty] | 25
[12 empty] | Наименование объекта: ООО Регионстрой | [9 empty] | 30 | [7 empty] | 30 | [6 empty] | 30 | [7 empty] | 30
Наименование используемого метода/методики: ГОСТ 12248.4-2020 | [11 empty] | Наименование используемого метода/методики: ГОСТ 12248.3-2020 | [9 empty] | 35 | [7 empty] | 35 | [6 empty] | 35 | [7 empty] | 35
Условия проведения испытания: температура окружающей среды (18 - 25)0С, влажность воздуха (40 - 75)% | [11 empty] | Условия проведения испытания: температура окружающей среды (18 - 25)0С, влажность воздуха (40 - 75)% | [9 empty] | 40 | [7 empty] | 40 | [6 empty] | 40 | [7 empty] | 40
[12 empty] | Дата получение объекта подлежащего испытаниям: 23-03-2023 | [9 empty] | 45 | [7 empty] | 45 | [6 empty] | 45 | [7 empty] | 45
[12 empty] | Дата испытания: 25.10.2022-19.11.2172 | [9 empty] | 50 | [7 empty] | 50 | [6 empty] | 50 | [7 empty] | 50
[22 empty] | 55 | [7 empty] | 55 | [6 empty] | 55 | [7 empty] | 55
Испытание грунтов методом трехосного сжатия | [11 empty] | Испытание грунтов методом трехосного сжатия | [9 empty] | 60 | [7 empty] | 60 | [6 empty] | 60 | [7 empty] | 60
[22 empty] | 65 | [7 empty] | 65 | [6 empty] | 65 | [7 empty] | 65
Лабораторный номер: | [6 empty] | We, д.е. = |  |  |  |  | Лабораторный номер: |  | 1207 |  |  |  | We, д.е. = | 0.5198492 |  |  | 70 | [7 empty] | 70 | [6 empty] | 70 | [7 empty] | 70
Номер скважины: | [6 empty] | ρ, г/см3 = |  |  |  |  | Номер скважины: |  | BH-092 |  |  |  | ρ, г/см3 = | 1.62 |  |  | 75 | [7 empty] | 75 | [6 empty] | 75 | [7 empty] | 75
Глубина отбора, м: | [6 empty] | ρs, г/см3 = |  |  |  |  | Глубина отбора, м: |  | 3.4 |  |  |  | ρs, г/см3 = | 2.73 |  |  | 80 | [7 empty] | 80 | [6 empty] | 80 | [7 empty] | 80
Наименование грунта: | [6 empty] | e, д.е. = |  |  |  |  | Наименование грунта: |  | Суглинок, после оттаивания текучий, легкий пылеватый |  |  |  | e, д.е. = | 1.561227 |  |  | 85 | [7 empty] | 85 | [6 empty] | 85 | [7 empty] | 85
Схема проведения опыта: | [6 empty] | IL, д.е. = |  |  |  |  | Схема проведения опыта: |  | КД |  |  |  | IL, д.е. = | 2.892 |  |  | 90 | [7 empty] | 90 | [6 empty] | 90 | [7 empty] | 90
[22 empty] | 95 | [7 empty] | 95 | [6 empty] | 95 | [7 empty] | 95
[22 empty] | 100 | [7 empty] | 100 | [6 empty] | 100 | [7 empty] | 100
Результаты испытаний | [11 empty] | Результаты испытаний | [9 empty] | 105 | [7 empty] | 105 | [6 empty] | 105 | [7 empty] | 105
[22 empty] | 110 | [7 empty] | 110 | [6 empty] | 110 | [7 empty] | 110
[22 empty] | 115 | [7 empty] | 115 | [6 empty] | 115 | [7 empty] | 115
[22 empty] | 120 | [7 empty] | 120 | [6 empty] | 120 | [7 empty] | 120
[22 empty] | 125 | [7 empty] | 125 | [6 empty] | 125 | [7 empty] | 125
[22 empty] | 130 | [7 empty] | 130 | [6 empty] | 130 | [7 empty] | 130
[22 empty] | 135 | [7 empty] | 135 | [6 empty] | 135 | [7 empty] | 135
[22 empty] | 140 | [7 empty] | 140 | [6 empty] | 140 | [7 empty] | 140
[22 empty] | 145 | [7 empty] | 145 | [6 empty] | 145 | [7 empty] | 145
[22 empty] | 150 | [7 empty] | 150 | [6 empty] | 150 | [7 empty] | 150
[22 empty] | 155 | [7 empty] | 155 | [6 empty] | 155 | [7 empty] | 155
[22 empty] | 160 | [7 empty] | 160 | [6 empty] | 160 | [7 empty] | 160
[22 empty] | 165 | [7 empty] | 165 | [6 empty] | 165 | [7 empty] | 165
[22 empty] | 170 | [7 empty] | 170 | [6 empty] | 170 | [7 empty] | 170
[22 empty] | 175 | [7 empty] | 175 | [6 empty] | 175 | [7 empty] | 175
[22 empty] | 180 | [7 empty] | 180 | [6 empty] | 180 | [7 empty] | 180
[13 empty] | Давление в камере, Мпа σ3 | Вертикальная нагрузка, Мпа σ1 | Поровое давление, Мпа u
| K0, д.е. | 0.6579799 |  |  |  |  | Коэфф. Точки | [5 empty] | 1 | 2.119583 | [5 empty] | 1 | [6 empty] | σ3,кПа | σ1,кПа | u, кПа |  |  |  | 4
| q_zg, МПа | 0.6579799 | [10 empty] | 1.1 | 2.323544 | [27 empty] | δ3, Мпа | δ1-δ3, МПа | δ1, МПа | δ1, КПа
|  |  | Модуль деформации, МПа: | [9 empty] | 1.2 | 2.527504 | [21 empty] | С, МПа:
|  |  | Е0= |  | Точки модуля (полное напр.), МПа |  |  |  | 0.6579799 | 1.052768 | [25 empty] | φ, град:
|  |  | E50 = |  | qf (полное напр.), МПа |  |  |  | 1.710618 | [26 empty] | E, Мпа
|  |  | Коэф. Поперечной деформации, ϑ = | [9 empty] | Эффективные значения угла внутреннего трения и удельного сцепления ϕ', С' | [13 empty] | x | 0
[13 empty] | ϕ', град. = | 20 | [12 empty] | y |  |  |  | С, кПа | φ,°
[13 empty] | С', МПа = | 0.028
| Исполнитель: | [6 empty] | Морозов Д.С. |  |  |  |  | Исполнитель: |  |  |  |  | Морозов Д.С.
| Начальник исп. лаборатории: | [6 empty] | Семиколенова Л.Г. |  |  |  |  | Начальник исп. лаборатории: |  |  |  |  | Семиколенова Л.Г.
Лист 1 , всего листов 2 | [11 empty] | Лист 2 , всего листов 2
Частичное воспроизведение протокола испытаний без письменного разрешения ООО «ИнжГео» ЗАПРЕЩАЕТСЯ | [11 empty] | Частичное воспроизведение протокола испытаний без письменного разрешения ООО «ИнжГео» ЗАПРЕЩАЕТСЯ
[5 empty] | второй график |  | первый график | [9 empty] | К Пуассона
dev50 | epsE50 | ind | devE0 | epsE0 | dev | eps | sigma |  | dev1 | eps1 | dev2 | eps2 | dev3 | eps3 |  | Глины
0.7106182 | 0.01183475 |  |  |  | 0 | 0 |  |  | 0 | 0 | 0 | 0 | 0 | 0 |  | < 0 | 0,20-0,30
ind |  |  |  |  | -0.03428232 | 0.0007601171 |  |  | 0.07510191 | 0.0007525167 | 0.1092326 | 0.0007517584 | 0.1316076 | 0.0007497615 |  | 0-0,25 | 0,30-0,38
2 |  |  |  |  | 0.09504636 | 0.001520234 |  |  | 0.162809 | 0.001505033 | 0.2174074 | 0.001503517 | 0.2622836 | 0.001499523 |  | 0,25< | 0,38-0,45
E0 |  |  |  |  | 0.225597 | 0.002280351 |  |  | 0.237 | 0.0023682225 | 0.3128607 | 0.002255275 | 0.3731163 | 0.002249285 |  | Суглинки | 0,35-0,37
epsE0 | devE0 |  |  |  | 0.3229807 | 0.003040469 |  |  | 0.2696655 | 0.003010067 | 0.4031288 | 0.003007034 | 0.4672943 | 0.002999046 |  | Пески и супеси | 0,30-0,35
0.003944918 | 0.3947879 |  |  |  | 0.3947879 | 0.003944918 |  |  | 0.3168769 | 0.003762583 | 0.4620482 | 0.003758792 | 0.5270061 | 0.003748808
[5 empty] | 0.3091648 | 0.004560703 |  |  | 0.3621074 | 0.0045151 | 0.521 | 0.004640011 | 0.57 | 0.004314943
График E50 |  | График E |  |  | 0.3507582 | 0.00532082 |  |  | 0.4026438 | 0.005267617 | 0.5281011 | 0.005262309 | 0.5937574 | 0.005248331
eps | q | sigma |  |  | 0.4324177 | 0.006080937 |  |  | 0.4359729 | 0.006020133 | 0.5526569 | 0.006014067 | 0.6051096 | 0.005998092
Горизонтальная линия E50 |  | Касательная |  |  | 0.419751 | 0.006841054 |  |  | 0.4692816 | 0.00677265 | 0.5696902 | 0.006765826 | 0.6315327 | 0.006747854
0 |  | a | b |  | 0.4583656 | 0.007601171 |  |  | 0.4977567 | 0.007525167 | 0.5733884 | 0.007517584 | 0.6457945 | 0.007497615
|  |  | 0 |  | 0.5938692 | 0.008361289 |  |  | 0.515885 | 0.008277683 | 0.5945386 | 0.008269343 | 0.6637522 | 0.008374424
Вертикальная линия E50 |  | p1 и p2 |  |  | 0.4848693 | 0.009121406 |  |  | 0.5597915 | 0.009322861 | 0.6117718 | 0.009080704 | 0.6665415 | 0.008997138
| 0 | 0 |  |  | 0.6399735 | 0.009881523 |  |  | 0.5662459 | 0.009782717 | 0.6251697 | 0.009772859 | 0.6909585 | 0.0097469
[5 empty] | 0.5797894 | 0.01064164 |  |  | 0.5896833 | 0.01053523 | 0.6352491 | 0.01052462 | 0.71219 | 0.01049666
Касательная линия E50 |  |  |  |  | 0.5799247 | 0.01140176 |  |  | 0.6091593 | 0.01128775 | 0.6542795 | 0.01127638 | 0.7248613 | 0.01124642
0 | 0 | Горизонтальная 1 |  |  | 0.7106182 | 0.01183475 |  |  | 0.6339392 | 0.01204027 | 0.6785826 | 0.01202813 | 0.7505972 | 0.01199618
[5 empty] | 0.627754 | 0.01292199 |  |  | 0.656488 | 0.01279278 | 0.6966803 | 0.01277989 | 0.7722228 | 0.01274595
Горизонтальная линия qкр |  |  |  |  | 0.7562331 | 0.01368211 |  |  | 0.6858709 | 0.0135453 | 0.7185946 | 0.01353165 | 0.7990632 | 0.01349571
Горизонтальная линия q |  | Горизонтальная 2 |  |  | 0.787273 | 0.01444223 |  |  | 0.711053 | 0.01429782 | 0.7305472 | 0.01428341 | 0.8120434 | 0.01424547
0 |  | 0 |  |  | 0.7657755 | 0.01520234 |  |  | 0.7324997 | 0.01505033 | 0.75686 | 0.01503517 | 0.8408885 | 0.01499523
[5 empty] | 0.828643 | 0.01596246 |  |  | 0.754176 | 0.01580285 | 0.780055 | 0.01578693 | 0.8638235 | 0.01574499
Вертикальная линия q |  |  |  |  | 0.7797773 | 0.01672258 |  |  | 0.7672471 | 0.01655537 | 0.803754 | 0.01653869 | 0.8843735 | 0.01649475
| 0 |  |  |  | 0.8420806 | 0.01748269 |  |  | 0.7975781 | 0.01730788 | 0.8273789 | 0.01729044 | 0.9113635 | 0.01724452
[5 empty] | 0.808455 | 0.01824281 |  |  | 0.8128343 | 0.0180604 | 0.8472516 | 0.0180422 | 0.9375185 | 0.01799428
[5 empty] | 0.8908026 | 0.01900293 |  |  | 0.8371808 | 0.01881292 | 0.862494 | 0.01879396 | 0.9591636 | 0.01874404
[5 empty] | 0.9960254 | 0.01976305 |  |  | 0.8523828 | 0.01956543 | 0.8907278 | 0.01954572 | 0.9730239 | 0.0194938
[5 empty] | 0.9320256 | 0.02052316 |  |  | 0.8736054 | 0.02031795 | 0.9146751 | 0.02029748 | 1.004824 | 0.02024356
[5 empty] | 0.9667051 | 0.02128328 |  |  | 0.8986138 | 0.02107047 | 0.9260576 | 0.02104924 | 1.02859 | 0.02099332
[5 empty] | 0.9869662 | 0.0220434 |  |  | 0.9091732 | 0.02182298 | 0.9541974 | 0.02180099 | 1.048746 | 0.02174308
[5 empty] | 0.9977108 | 0.02280351 |  |  | 0.9301488 | 0.0225755 | 0.9791161 | 0.02255275 | 1.068717 | 0.02249285
[5 empty] | 1.016841 | 0.02356363 |  |  | 0.9423057 | 0.02332802 | 0.9947358 | 0.02330451 | 1.088329 | 0.02324261
[5 empty] | 1.152259 | 0.02432375 |  |  | 0.9682091 | 0.02408053 | 1.018978 | 0.02405627 | 1.107406 | 0.02399237
[5 empty] | 1.158867 | 0.02508387 |  |  | 0.9843241 | 0.02483305 | 1.038965 | 0.02480803 | 1.138273 | 0.02474213
[5 empty] | 1.194567 | 0.02584398 |  |  | 0.993816 | 0.02558557 | 1.055419 | 0.02555979 | 1.149457 | 0.02549189
[5 empty] | 1.19026 | 0.0266041 |  |  | 1.01295 | 0.02633808 | 1.078961 | 0.02631154 | 1.17168 | 0.02624165
[5 empty] | 1.24385 | 0.02736422 |  |  | 1.019791 | 0.0270906 | 1.090414 | 0.0270633 | 1.196569 | 0.02699142
[5 empty] | 1.186238 | 0.02812433 |  |  | 1.033104 | 0.02784312 | 1.104099 | 0.02781506 | 1.209449 | 0.02774118
[5 empty] | 1.297326 | 0.02888445 |  |  | 1.049755 | 0.02859563 | 1.129237 | 0.02856682 | 1.219645 | 0.02849094
[5 empty] | 1.313016 | 0.02964457 |  |  | 1.063609 | 0.02934815 | 1.145852 | 0.02931858 | 1.235481 | 0.0292407
[5 empty] | 1.299211 | 0.03040469 |  |  | 1.07383 | 0.03010067 | 1.158364 | 0.03007034 | 1.252783 | 0.02999046
[5 empty] | 1.320812 | 0.0311648 |  |  | 1.077285 | 0.03085318 | 1.168997 | 0.03082209 | 1.268875 | 0.03074022
[5 empty] | 1.241722 | 0.03192492 |  |  | 1.092537 | 0.0316057 | 1.177571 | 0.03157385 | 1.277884 | 0.03148998
[5 empty] | 1.265843 | 0.03268504 |  |  | 1.093853 | 0.03235822 | 1.193608 | 0.03232561 | 1.287934 | 0.03223975
[5 empty] | 1.277076 | 0.03344515 |  |  | 1.098298 | 0.03311073 | 1.20363 | 0.03307737 | 1.306449 | 0.03298951
[5 empty] | 1.300324 | 0.03420527 |  |  | 1.104136 | 0.03386325 | 1.20066 | 0.03382913 | 1.313956 | 0.03373927
[5 empty] | 1.392488 | 0.03496539 |  |  | 1.113833 | 0.03461577 | 1.208319 | 0.03458089 | 1.312178 | 0.03448903
[5 empty] | 1.421236 | 0.03572551 |  |  | 1.112054 | 0.03536828 | 1.218929 | 0.03533265 | 1.313642 | 0.03523879
[5 empty] | 1.375177 | 0.03648562 |  |  | 1.119583 | 0.0361208 | 1.223544 | 0.0360844 | 1.327504 | 0.03598855
[5 empty] | 1.286043 | 0.03724574 |  |  | 1.112255 | 0.03687332 | 1.214122 | 0.03683616 | 1.315199 | 0.03673831
[5 empty] | 1.285236 | 0.03800586 |  |  | 1.110927 | 0.03762583 | 1.214679 | 0.03758792 | 1.318507 | 0.03748808
[5 empty] | 1.303829 | 0.03876597 |  |  | 1.109457 | 0.03837835 | 1.221527 | 0.03833968 | 1.320634 | 0.03823784
[5 empty] | 1.378849 | 0.03952609 |  |  | 1.111173 | 0.03913087 | 1.219001 | 0.03909144 | 1.314117 | 0.0389876
[5 empty] | 1.366322 | 0.04028621 |  |  | 1.105905 | 0.03988338 | 1.207331 | 0.0398432 | 1.31849 | 0.03973736
[5 empty] | 1.341277 | 0.04104633 |  |  | 1.100281 | 0.0406359 | 1.204649 | 0.04059495 | 1.305788 | 0.04048712
[5 empty] | 1.324741 | 0.04180644 |  |  | 1.097531 | 0.04138842 | 1.206188 | 0.04134671 | 1.309248 | 0.04123688
[5 empty] | 1.375741 | 0.04256656 |  |  | 1.093484 | 0.04214093 | 1.194179 | 0.04209847 | 1.305504 | 0.04198665
[5 empty] | 1.371304 | 0.04332668 |  |  | 1.093769 | 0.04289345 | 1.192055 | 0.04285023 | 1.300391 | 0.04273641
[5 empty] | 1.361459 | 0.04408679 |  |  | 1.090515 | 0.04364597 | 1.192148 | 0.04360199 | 1.291645 | 0.04348617
[5 empty] | 1.328232 | 0.04484691 |  |  | 1.080651 | 0.04439848 | 1.18199 | 0.04435375 | 1.287502 | 0.04423593
[5 empty] | 1.283652 | 0.04560703 |  |  | 1.080107 | 0.045151 | 1.173312 | 0.0451055 | 1.276095 | 0.04498569
[5 empty] | 1.256744 | 0.04636715 |  |  | 1.072411 | 0.04590352 | 1.171547 | 0.04585726 | 1.275661 | 0.04573545
[5 empty] | 1.235538 | 0.04712726 |  |  | 1.064993 | 0.04665603 | 1.163328 | 0.04660902 | 1.264536 | 0.04648521
[5 empty] | 1.27306 | 0.04788738 |  |  | 1.063782 | 0.04740855 | 1.152785 | 0.04736078 | 1.260653 | 0.04723498
[5 empty] | 1.349338 | 0.0486475 |  |  | 1.056707 | 0.04816107 | 1.154051 | 0.04811254 | 1.247149 | 0.04798474
[5 empty] | 1.298399 | 0.04940761 |  |  | 1.044598 | 0.04891358 | 1.139958 | 0.0488643 | 1.241358 | 0.0487345
[5 empty] | 1.33827 | 0.05016773 |  |  | 1.041083 | 0.0496661 | 1.131939 | 0.04961606 | 1.235917 | 0.04948426
[5 empty] | 1.31498 | 0.05092785 |  |  | 1.026091 | 0.05041862 | 1.123224 | 0.05036781 | 1.22176 | 0.05023402
[5 empty] | 1.262555 | 0.05168797 |  |  | 1.027752 | 0.05117113 | 1.113547 | 0.05111957 | 1.207223 | 0.05098378
[5 empty] | 1.302023 | 0.05244808 |  |  | 1.015495 | 0.05192365 | 1.103339 | 0.05187133 | 1.20244 | 0.05173355
[5 empty] | 1.270411 | 0.0532082 |  |  | 1.002049 | 0.05267617 | 1.096733 | 0.05262309 | 1.190248 | 0.05248331
[5 empty] | 1.299748 | 0.05396832 |  |  | 0.993743 | 0.05342868 | 1.089859 | 0.05337485 | 1.183481 | 0.05323307
[5 empty] | 1.254059 | 0.05472843 |  |  | 0.9875064 | 0.0541812 | 1.078451 | 0.05412661 | 1.174174 | 0.05398283
[5 empty] | 1.157373 | 0.05548855 |  |  | 0.9856682 | 0.05493372 | 1.070341 | 0.05487836 | 1.169164 | 0.05473259
[5 empty] | 1.205718 | 0.05624867 |  |  | 0.9789577 | 0.05568623 | 1.06536 | 0.05563012 | 1.154985 | 0.05548235
[5 empty] | 1.24612 | 0.05700879 |  |  | 0.9656039 | 0.05643875 | 1.060641 | 0.05638188 | 1.149072 | 0.05623211
[5 empty] | 1.170606 | 0.0577689 |  |  | 0.961936 | 0.05719127 | 1.050915 | 0.05713364 | 1.138462 | 0.05698188
[5 empty] | 1.169206 | 0.05852902 |  |  | 0.9471832 | 0.05794378 | 1.037415 | 0.0578854 | 1.131688 | 0.05773164
[5 empty] | 1.152945 | 0.05928914 |  |  | 0.9487746 | 0.0586963 | 1.032673 | 0.05863716 | 1.121487 | 0.0584814
[5 empty] | 1.218852 | 0.06004925 |  |  | 0.9329394 | 0.05944882 | 1.02852 | 0.05938891 | 1.106093 | 0.05923116
[5 empty] | 1.122953 | 0.06080937 |  |  | 0.9317067 | 0.06020133 | 1.010789 | 0.06014067 | 1.107743 | 0.05998092
[5 empty] | 1.173277 | 0.06156949 |  |  | 0.9263057 | 0.06095385 | 1.006312 | 0.06089243 | 1.093071 | 0.06073068
[5 empty] | 1.18585 | 0.06232961 |  |  | 0.9169655 | 0.06170637 | 1.001121 | 0.06164419 | 1.091012 | 0.06148045
[5 empty] | 1.1127 | 0.06308972 |  |  | 0.9121153 | 0.06245888 | 0.9985484 | 0.06239595 | 1.078102 | 0.06223021
[5 empty] | 1.094855 | 0.06384984 |  |  | 0.9083842 | 0.0632114 | 0.9836254 | 0.06314771 | 1.074376 | 0.06297997
[5 empty] | 1.139341 | 0.06460996 |  |  | 0.8957014 | 0.06396392 | 0.9785844 | 0.06389947 | 1.060769 | 0.06372973
[5 empty] | 1.178187 | 0.06537007 |  |  | 0.893696 | 0.06471643 | 0.9744576 | 0.06465122 | 1.054917 | 0.06447949
[5 empty] | 1.16442 | 0.06613019 |  |  | 0.8915973 | 0.06546895 | 0.9678769 | 0.06540298 | 1.057355 | 0.06522925
[5 empty] | 1.064008 | 0.06689031 |  |  | 0.8869738 | 0.06622147 | 0.962112 | 0.06615474 | 1.042847 | 0.06597901
[5 empty] | 1.128585 | 0.06765043 |  |  | 0.8812438 | 0.06697398 | 0.9613443 | 0.0669065 | 1.037536 | 0.06672878
[5 empty] | 1.12609 | 0.06841054 |  |  | 0.8773426 | 0.0677265 | 0.9499985 | 0.06765826 | 1.03014 | 0.06747854
[5 empty] | 1.127531 | 0.06917066 |  |  | 0.8750792 | 0.06847902 | 0.9458845 | 0.06841002 | 1.027871 | 0.0682283
[5 empty] | 1.039919 | 0.06993078 |  |  | 0.8675627 | 0.06923153 | 0.9494121 | 0.06916177 | 1.019739 | 0.06897806
[5 empty] | 1.032262 | 0.07069089 |  |  | 0.8570022 | 0.06998405 | 0.9388914 | 0.06991353 | 1.014056 | 0.06972782
[5 empty] | 1.034569 | 0.07145101 |  |  | 0.8583066 | 0.07073657 | 0.9395322 | 0.07066529 | 1.012431 | 0.07047758
[5 empty] | 1.044848 | 0.07221113 |  |  | 0.8523851 | 0.07148908 | 0.9317445 | 0.07141705 | 1.008276 | 0.07122735
[5 empty] | 1.10711 | 0.07297125 |  |  | 0.8479466 | 0.0722416 | 0.9218382 | 0.07216881 | 0.998001 | 0.07197711
[5 empty] | 1.086362 | 0.07373136 |  |  | 0.8447003 | 0.07299412 | 0.9190232 | 0.07292057 | 0.9950175 | 0.07272687
[5 empty] | 1.007614 | 0.07449148 |  |  | 0.8404551 | 0.07374663 | 0.9145094 | 0.07367232 | 0.9899359 | 0.07347663
[5 empty] | 1.064875 | 0.0752516 |  |  | 0.8268201 | 0.07449915 | 0.9045068 | 0.07442408 | 0.9823669 | 0.07422639
[5 empty] | 1.049153 | 0.07601171 |  |  | 0.8265045 | 0.07525167 | 0.9049253 | 0.07517584 | 0.9833215 | 0.07497615
[5 empty] | 1.053458 | 0.07677183 |  |  | 0.8181171 | 0.07600418 | 0.8954749 | 0.0759276 | 0.9708103 | 0.07572591
[5 empty] | 1.012799 | 0.07753195 |  |  | 0.818167 | 0.0767567 | 0.8964653 | 0.07667936 | 0.967744 | 0.07647568
[5 empty] | 0.9841839 | 0.07829207 |  |  | 0.8166634 | 0.07750922 | 0.8848067 | 0.07743112 | 0.9669336 | 0.07722544
[5 empty] | 1.079622 | 0.07905218 |  |  | 0.8046152 | 0.07826173 | 0.8844088 | 0.07818287 | 0.9567896 | 0.0779752
[5 empty] | 0.9901234 | 0.0798123 |  |  | 0.7982315 | 0.07901425 | 0.8745817 | 0.07893463 | 0.947123 | 0.07872496
[5 empty] | 1.104696 | 0.08057242 |  |  | 0.7941214 | 0.07976677 | 0.8712352 | 0.07968639 | 0.9415445 | 0.07947472
[5 empty] | 1.001348 | 0.08133253 |  |  | 0.7946938 | 0.08051928 | 0.8626792 | 0.08043815 | 0.9438648 | 0.08022448
[5 empty] | 1.01409 | 0.08209265 |  |  | 0.7926579 | 0.0812718 | 0.8678238 | 0.08118991 | 0.9306946 | 0.08097425
[5 empty] | 0.9689305 | 0.08285277 |  |  | 0.7837227 | 0.08202432 | 0.8572788 | 0.08194167 | 0.9246449 | 0.08172401
[5 empty] | 0.9888778 | 0.08361289 |  |  | 0.7772971 | 0.08277683 | 0.8559541 | 0.08269343 | 0.9241263 | 0.08247377
[5 empty] | 1.022941 | 0.084373 |  |  | 0.7761904 | 0.08352935 | 0.8533597 | 0.08344518 | 0.9174496 | 0.08322353
[5 empty] | 0.9771298 | 0.08513312 |  |  | 0.7789114 | 0.08428187 | 0.8452054 | 0.08419694 | 0.9182255 | 0.08397329
[5 empty] | 1.078452 | 0.08589324 |  |  | 0.7720694 | 0.08503438 | 0.8372013 | 0.0849487 | 0.9137649 | 0.08472305
[5 empty] | 1.016918 | 0.08665335 |  |  | 0.7642732 | 0.0857869 | 0.8310573 | 0.08570046 | 0.9041785 | 0.08547281
[5 empty] | 1.055536 | 0.08741347 |  |  | 0.766032 | 0.08653942 | 0.8342832 | 0.08645222 | 0.9075771 | 0.08622258
[5 empty] | 0.978314 | 0.08817359 |  |  | 0.7540548 | 0.08729193 | 0.834089 | 0.08720398 | 0.9024713 | 0.08697234
[5 empty] | 1.050262 | 0.08893371 |  |  | 0.7587507 | 0.08804445 | 0.8270846 | 0.08795573 | 0.8995721 | 0.0877221
[5 empty] | 1.000389 | 0.08969382 |  |  | 0.7490286 | 0.08879697 | 0.8172799 | 0.08870749 | 0.8971902 | 0.08847186
[5 empty] | 0.9967042 | 0.09045394 |  |  | 0.7460977 | 0.08954948 | 0.8194849 | 0.08945925 | 0.8915363 | 0.08922162
[5 empty] | 1.038216 | 0.09121406 |  |  | 0.744167 | 0.090302 | 0.8157096 | 0.09021101 | 0.8888212 | 0.08997138
[5 empty] | 0.981933 | 0.09197417 |  |  | 0.7460455 | 0.09105452 | 0.8130637 | 0.09096277 | 0.8787557 | 0.09072115
[5 empty] | 1.007865 | 0.09273429 |  |  | 0.7383423 | 0.09180703 | 0.8060572 | 0.09171453 | 0.8726505 | 0.09147091
[5 empty] | 0.9960202 | 0.09349441 |  |  | 0.7430664 | 0.09255955 | 0.8111002 | 0.09246628 | 0.8726164 | 0.09222067
[5 empty] | 0.9834081 | 0.09425453 |  |  | 0.7391269 | 0.09331207 | 0.8026024 | 0.09321804 | 0.8701642 | 0.09297043
[5 empty] | 0.9290374 | 0.09501464 |  |  | 0.7376328 | 0.09406458 | 0.8120738 | 0.0939698 | 0.8714046 | 0.09372019
[5 empty] | 0.9819172 | 0.09577476 |  |  | 0.7321932 | 0.0948171 | 0.8079244 | 0.09472156 | 0.8682485 | 0.09446995
[5 empty] | 0.9720564 | 0.09653488 |  |  | 0.7417171 | 0.09556962 | 0.806564 | 0.09547332 | 0.8669065 | 0.09521971
[5 empty] | 0.9414639 | 0.09729499 |  |  | 0.7378136 | 0.09632213 | 0.8048027 | 0.09622508 | 0.8678894 | 0.09596948
[5 empty] | 0.9901487 | 0.09805511 |  |  | 0.7388917 | 0.09707465 | 0.8039502 | 0.09697684 | 0.871808 | 0.09671924
[5 empty] | 0.9911111 | 0.09881523 |  |  | 0.7340521 | 0.09782717 | 0.8068073 | 0.09772859 | 0.8640628 | 0.097469
[5 empty] | 1.002276 | 0.09957535 |  |  | 0.740719 | 0.09857968 | 0.8059903 | 0.09848035 | 0.8757631 | 0.09821876
[5 empty] | 1.021618 | 0.1003355 |  |  | 0.7310672 | 0.0993322 | 0.8072715 | 0.09923211 | 0.8687791 | 0.09896852
[5 empty] | 1.00813 | 0.1010956 |  |  | 0.73589 | 0.1000847 | 0.7998437 | 0.09998387 | 0.870603 | 0.09971828
[5 empty] | 0.9798078 | 0.1018557 |  |  | 0.732481 | 0.1008372 | 0.8094999 | 0.1007356 | 0.8764272 | 0.100468
[5 empty] | 0.9686436 | 0.1026158 |  |  | 0.7414338 | 0.1015897 | 0.799433 | 0.1014874 | 0.874144 | 0.1012178
[5 empty] | 1.026631 | 0.1033759 |  |  | 0.7393419 | 0.1023423 | 0.8024359 | 0.1022391 | 0.8685457 | 0.1019676
[5 empty] | 0.9127649 | 0.104136 |  |  | 0.7415987 | 0.1030948 | 0.8094017 | 0.1029909 | 0.8762245 | 0.1027173
[5 empty] | 1.030038 | 0.1048962 |  |  | 0.7405979 | 0.1038473 | 0.8106232 | 0.1037427 | 0.8770728 | 0.1034671
[5 empty] | 0.9554435 | 0.1056563 |  |  | 0.7405329 | 0.1045998 | 0.8108934 | 0.1044944 | 0.8851828 | 0.1042169
[5 empty] | 1.046976 | 0.1064164 |  |  | 0.7423972 | 0.1053523 | 0.8086051 | 0.1052462 | 0.877647 | 0.1049666
[5 empty] | 0.9896289 | 0.1071765 |  |  | 0.7500845 | 0.1061048 | 0.8124514 | 0.1059979 | 0.8762575 | 0.1057164
[5 empty] | 0.9423958 | 0.1079366 |  |  | 0.7434882 | 0.1068574 | 0.8103252 | 0.1067497 | 0.8888067 | 0.1064661
[5 empty] | 0.9272704 | 0.1086968 |  |  | 0.7507018 | 0.1076099 | 0.8218193 | 0.1075015 | 0.8856869 | 0.1072159
[5 empty] | 0.9582465 | 0.1094569 |  |  | 0.7498189 | 0.1083624 | 0.8182268 | 0.1082532 | 0.8893903 | 0.1079657
[5 empty] | 1.050318 | 0.110217 |  |  | 0.757033 | 0.1091149 | 0.8190406 | 0.109005 | 0.8946094 | 0.1087154
[5 empty] | 1.004477 | 0.1109771 |  |  | 0.7620377 | 0.1098674 | 0.8223536 | 0.1097567 | 0.8947363 | 0.1094652
[5 empty] | 0.9637197 | 0.1117372 |  |  | 0.7622263 | 0.1106199 | 0.8275587 | 0.1105085 | 0.9009634 | 0.1102149
[5 empty] | 1.040038 | 0.1124973 |  |  | 0.7644926 | 0.1113725 | 0.8360489 | 0.1112602 | 0.899883 | 0.1109647
[5 empty] | 0.9824261 | 0.1132575 |  |  | 0.7650299 | 0.112125 | 0.8392172 | 0.112012 | 0.9036874 | 0.1117145
[5 empty] | 1.064878 | 0.1140176 |  |  | 0.7694319 | 0.1128775 | 0.8310563 | 0.1127638 | 0.9048688 | 0.1124642
[5 empty] | 1.042386 | 0.1147777 |  |  | 0.771992 | 0.11363 | 0.8441594 | 0.1135155 | 0.9070197 | 0.113214
[5 empty] | 1.066946 | 0.1155378 |  |  | 0.7747039 | 0.1143825 | 0.8445193 | 0.1142673 | 0.9183322 | 0.1139638
[5 empty] | 1.02855 | 0.1162979 |  |  | 0.7760609 | 0.115135 | 0.8387289 | 0.115019 | 0.9092988 | 0.1147135
[5 empty] | 0.9881917 | 0.117058 |  |  | 0.7782566 | 0.1158876 | 0.8424812 | 0.1157708 | 0.9209116 | 0.1154633
[5 empty] | 0.9768656 | 0.1178182 |  |  | 0.7841846 | 0.1166401 | 0.8507691 | 0.1165226 | 0.928363 | 0.116213
[5 empty] | 1.039565 | 0.1185783 |  |  | 0.7776384 | 0.1173926 | 0.8542856 | 0.1172743 | 0.9201453 | 0.1169628
[5 empty] | 1.064283 | 0.1193384 |  |  | 0.7818115 | 0.1181451 | 0.8507236 | 0.1180261 | 0.9267508 | 0.1177126
[5 empty] | 0.9890148 | 0.1200985 |  |  | 0.7871974 | 0.1188976 | 0.8641761 | 0.1187778 | 0.9295719 | 0.1184623
[5 empty] | 1.077753 | 0.1208586 |  |  | 0.7950897 | 0.1196501 | 0.8608358 | 0.1195296 | 0.9285007 | 0.1192121
[5 empty] | 1.071491 | 0.1216187 |  |  | 0.7924818 | 0.1204027 | 0.8633959 | 0.1202813 | 0.9326296 | 0.1199618
[5 empty] | 1.002282 | 0.1223789 |  |  | 0.7952305 | 0.1211552 | 0.8667144 | 0.1210331 | 0.9381243 | 0.1207116
[5 empty] | 0.9852491 | 0.123139 |  |  | 0.7938593 | 0.1219077 | 0.8699303 | 0.1217849 | 0.9439341 | 0.1214614
[5 empty] | 1.031398 | 0.1238991 |  |  | 0.7995724 | 0.1226602 | 0.8737492 | 0.1225366 | 0.9456644 | 0.1222111
[5 empty] | 1.053729 | 0.1246592 |  |  | 0.8050707 | 0.1234127 | 0.8793721 | 0.1232884 | 0.957316 | 0.1229609
[5 empty] | 1.082243 | 0.1254193 |  |  | 0.8083549 | 0.1241652 | 0.8845997 | 0.1240401 | 0.95289 | 0.1237107
[5 empty] | 1.120941 | 0.1261794 |  |  | 0.8150259 | 0.1249178 | 0.8926328 | 0.1247919 | 0.9617871 | 0.1244604
[5 empty] | 1.123823 | 0.1269396 |  |  | 0.8176845 | 0.1256703 | 0.8910723 | 0.1255437 | 0.9652084 | 0.1252102
[5 empty] | 1.08889 | 0.1276997 |  |  | 0.8248314 | 0.1264228 | 0.8929189 | 0.1262954 | 0.9659547 | 0.1259599
[5 empty] | 1.015144 | 0.1284598 |  |  | 0.8215674 | 0.1271753 | 0.8950735 | 0.1270472 | 0.9785269 | 0.1267097
[5 empty] | 1.139584 | 0.1292199 |  |  | 0.8345934 | 0.1279278 | 0.9115368 | 0.1277989 | 0.9783259 | 0.1274595
[5 empty] | 1.075211 | 0.12998 |  |  | 0.8337102 | 0.1286803 | 0.9142098 | 0.1285507 | 0.9871527 | 0.1282092
[5 empty] | 1.115027 | 0.1307401 |  |  | 0.8364185 | 0.1294329 | 0.9176931 | 0.1293024 | 0.9932081 | 0.128959
[5 empty] | 1.040031 | 0.1315003 |  |  | 0.8477191 | 0.1301854 | 0.9216877 | 0.1300542 | 1.003393 | 0.1297087
[5 empty] | 1.148225 | 0.1322604 |  |  | 0.8488129 | 0.1309379 | 0.9226943 | 0.130806 | 1.001309 | 0.1304585
[5 empty] | 1.12461 | 0.1330205 |  |  | 0.8584007 | 0.1316904 | 0.9321138 | 0.1315577 | 1.017255 | 0.1312083
[5 empty] | 1.143186 | 0.1337806 |  |  | 0.8581832 | 0.1324429 | 0.9354469 | 0.1323095 | 1.016334 | 0.131958
[5 empty] | 1.117954 | 0.1345407 |  |  | 0.8702612 | 0.1331954 | 0.9501944 | 0.1330612 | 1.021147 | 0.1327078
[5 empty] | 1.109914 | 0.1353009 |  |  | 0.8761355 | 0.133948 | 0.9556573 | 0.133813 | 1.027593 | 0.1334576
[5 empty] | 1.145068 | 0.136061 |  |  | 0.8844071 | 0.1347005 | 0.9644362 | 0.1345648 | 1.040974 | 0.1342073
[5 empty] | 1.127416 | 0.1368211 |  |  | 0.8856765 | 0.135453 | 0.9637321 | 0.1353165 | 1.045691 | 0.1349571
[5 empty] | 1.161959 | 0.1375812 |  |  | 0.8903451 | 0.1362055 | 0.9760459 | 0.1360683 | 1.059246 | 0.1357068
[5 empty] | 1.183943 | 0.1383413 |  |  | 0.8977665 | 0.136958 | 0.9828527 | 0.13682 | 1.066839 | 0.1364566
[5 empty] | 1.091566 | 0.1391014 |  |  | 0.907438 | 0.1377105 | 0.9932725 | 0.1375718 | 1.070908 | 0.1372064
[5 empty] | 1.096799 | 0.1398616 |  |  | 0.9212315 | 0.1384631 | 1.003275 | 0.1383235 | 1.082118 | 0.1379561
[5 empty] | 1.153616 | 0.1406217 |  |  | 0.9265189 | 0.1392156 | 1.005628 | 0.1390753 | 1.097536 | 0.1387059
[5 empty] | 1.194988 | 0.1413818 |  |  | 0.9384721 | 0.1399681 | 1.021202 | 0.1398271 | 1.107828 | 0.1394556
[5 empty] | 1.134888 | 0.1421419 |  |  | 0.9469627 | 0.1407206 | 1.030365 | 0.1405788 | 1.112561 | 0.1402054
[5 empty] | 1.203289 | 0.142902 |  |  | 0.9516629 | 0.1414731 | 1.046887 | 0.1413306 | 1.127302 | 0.1409552
[5 empty] | 1.144162 | 0.1436621 |  |  | 0.9686443 | 0.1422256 | 1.053237 | 0.1420823 | 1.146116 | 0.1417049
[5 empty] | 1.22948 | 0.1444223 |  |  | 0.9804788 | 0.1429782 | 1.070985 | 0.1428341 | 1.15237 | 0.1424547
[5 empty] | 1.245216 | 0.1451824 |  |  | 0.9943384 | 0.1437307 | 1.086398 | 0.1435859 | 1.169431 | 0.1432045
[5 empty] | 1.207341 | 0.1459425 |  |  | 0.9991948 | 0.1444832 | 1.092947 | 0.1443376 | 1.185865 | 0.1439542
[5 empty] | 1.225829 | 0.1467026 |  |  | 1.01252 | 0.1452357 | 1.1058 | 0.1450894 | 1.205939 | 0.144704
[5 empty] | 1.291651 | 0.1474627 |  |  | 1.032886 | 0.1459882 | 1.126427 | 0.1458411 | 1.216219 | 0.1454537
[5 empty] | 1.20878 | 0.1482228 |  |  | 1.037464 | 0.1467407 | 1.137797 | 0.1465929 | 1.229271 | 0.1462035
[5 empty] | 1.270188 | 0.148983 |  |  | 1.053526 | 0.1474933 | 1.155779 | 0.1473446 | 1.254163 | 0.1469533
[5 empty] | 1.376847 | 0.1497431 |  |  | 1.073845 | 0.1482458 | 1.164342 | 0.1480964 | 1.26216 | 0.147703
[5 empty] | 1.322731 | 0.1505032 |  |  | 1.088492 | 0.1489983 | 1.189455 | 0.1488482 | 1.290429 | 0.1484528
[5 empty] | 1.275811 | 0.1512633 |  |  | 1.095138 | 0.1497508 | 1.203688 | 0.1495999 | 1.302637 | 0.1492025