## 1
Общество с ограниченной ответственностью "Инженерная геология" (ООО "ИнжГео") | [11 empty] | Общество с ограниченной ответственностью "Инженерная геология" (ООО "ИнжГео")
Юр. адрес: 117279, г. Москва, ул. Миклухо-Маклая, 36 а, этаж 5, пом. XXIII к. 76-84 | [11 empty] | Юр. адрес: 117279, г. Москва, ул. Миклухо-Маклая, 36 а, этаж 5, пом. XXIII к. 76-84 | [8 empty] | нагр |  |  | X0 | Y0 | R |  | нагр |  |  |  | X0 | Y0 | R | нагр |  |  |  | X0 | Y0 | R |  | нагр |  |  |  | X0 | Y0 | R
Телефон/факс +7 (495) 132-30-00, Адрес электронной почты inbox@inj-geo.ru | [11 empty] | Телефон/факс +7 (495) 132-30-00, Адрес электронной почты inbox@inj-geo.ru | [12 empty] | 0 | [7 empty] | 0 | [6 empty] | 0 | [7 empty] | 0
[21 empty] | девиатор | [6 empty] | девиатор | [6 empty] | девиатор | [7 empty] | девиатор
Испытательная лаборатория ООО «ИнжГео» | [11 empty] | Испытательная лаборатория ООО «ИнжГео» | [8 empty] | x0 | Угол | X | Y |  |  |  | x0 |  | Угол | X | Y |  |  | x0 |  | Угол | X | Y |  |  |  | x0 |  | Угол | X | Y
Адрес места осуществления деятельности лаборатории: г. Москва, просп. Вернадского, д. 51, стр. 1 | [11 empty] | Адрес места осуществления деятельности лаборатории: г. Москва, просп. Вернадского, д. 51, стр. 1 | [9 empty] | 0 | [7 empty] | 0 | [6 empty] | 0 | [7 empty] | 0
Телефон +7(910)4557682, E-mail: slg85@mail.ru | [11 empty] | Телефон +7(910)4557682, E-mail: slg85@mail.ru | [9 empty] | 5 | [7 empty] | 5 | [6 empty] | 5 | [7 empty] | 5
[22 empty] | 10 | [7 empty] | 10 | [6 empty] | 10 | [7 empty] | 10
[12 empty] | Протокол испытаний № 13-63/173 от 20-04-2023 | [9 empty] | 15 | [7 empty] | 15 | [6 empty] | 15 | [7 empty] | 15
[22 empty] | 20 | [7 empty] | 20 | [6 empty] | 20 | [7 empty] | 20
[12 empty] | Наименование и адрес заказчика: Переход трубопровода через р. Енисей | [9 empty] | 25 | [7 empty] | 25 | [6 empty] | 25 | [7 empty] | 25
[12 empty] | Наименование объекта: ООО Регионстрой | [9 empty] | 30 | [7 empty] | 30 | [6 empty] | 30 | [7 empty] | 30
Наименование используемого метода/методики: ГОСТ 12248.4-2020 | [11 empty] | Наименование используемого метода/методики: ГОСТ 12248.3-2020 | [9 empty] | 35 | [7 empty] | 35 | [6 empty] | 35 | [7 empty] | 35
Условия проведения испытания: температура окружающей среды (18 - 25)0С, влажность воздуха (40 - 75)% | [11 empty] | Условия проведения испытания: температура окружающей среды (18 - 25)0С, влажность воздуха (40 - 75)% | [9 empty] | 40 | [7 empty] | 40 | [6 empty] | 40 | [7 empty] | 40
[12 empty] | Дата получение объекта подлежащего испытаниям: 24-03-2023 | [9 empty] | 45 | [7 empty] | 45 | [6 empty] | 45 | [7 empty] | 45
[12 empty] | Дата испытания: 25.10.2022-19.11.2173 | [9 empty] | 50 | [7 empty] | 50 | [6 empty] | 50 | [7 empty] | 50
[22 empty] | 55 | [7 empty] | 55 | [6 empty] | 55 | [7 empty] | 55
Испытание грунтов методом трехосного сжатия | [11 empty] | Испытание грунтов методом трехосного сжатия | [9 empty] | 60 | [7 empty] | 60 | [6 empty] | 60 | [7 empty] | 60
[22 empty] | 65 | [7 empty] | 65 | [6 empty] | 65 | [7 empty] | 65
Лабораторный номер: | [6 empty] | We, д.е. = |  |  |  |  | Лабораторный номер: |  | 1208 |  |  |  | We, д.е. = | 0.6196514 |  |  | 70 | [7 empty] | 70 | [6 empty] | 70 | [7 empty] | 70
Номер скважины: | [6 empty] | ρ, г/см3 = |  |  |  |  | Номер скважины: |  | BH-093 |  |  |  | ρ, г/см3 = | 1.52 |  |  | 75 | [7 empty] | 75 | [6 empty] | 75 | [7 empty] | 75
Глубина отбора, м: | [6 empty] | ρs, г/см3 = |  |  |  |  | Глубина отбора, м: |  | 1 |  |  |  | ρs, г/см3 = | 2.7 |  |  | 80 | [7 empty] | 80 | [6 empty] | 80 | [7 empty] | 80
Наименование грунта: | [6 empty] | e, д.е. = |  |  |  |  | Наименование грунта: |  | Суглинок, после оттаивания текучий, тяжелый пылеватый |  |  |  | e, д.е. = | 1.877012 |  |  | 85 | [7 empty] | 85 | [6 empty] | 85 | [7 empty] | 85
Схема проведения опыта: | [6 empty] | IL, д.е. = |  |  |  |  | Схема проведения опыта: |  | КД |  |  |  | IL, д.е. = | 2.992 |  |  | 90 | [7 empty] | 90 | [6 empty] | 90 | [7 empty] | 90
[22 empty] | 95 | [7 empty] | 95 | [6 empty] | 95 | [7 empty] | 95
[22 empty] | 100 | [7 empty] | 100 | [6 empty] | 100 | [7 empty] | 100
Результаты испытаний | [11 empty] | Результаты испытаний | [9 empty] | 105 | [7 empty] | 105 | [6 empty] | 105 | [7 empty] | 105
[22 empty] | 110 | [7 empty] | 110 | [6 empty] | 110 | [7 empty] | 110
[22 empty] | 115 | [7 empty] | 115 | [6 empty] | 115 | [7 empty] | 115
[22 empty] | 120 | [7 empty] | 120 | [6 empty] | 120 | [7 empty] | 120
[22 empty] | 125 | [7 empty] | 125 | [6 empty] | 125 | [7 empty] | 125
[22 empty] | 130 | [7 empty] | 130 | [6 empty] | 130 | [7 empty] | 130
[22 empty] | 135 | [7 empty] | 135 | [6 empty] | 135 | [7 empty] | 135
[22 empty] | 140 | [7 empty] | 140 | [6 empty] | 140 | [7 empty] | 140
[22 empty] | 145 | [7 empty] | 145 | [6 empty] | 145 | [7 empty] | 145
[22 empty] | 150 | [7 empty] | 150 | [6 empty] | 150 | [7 empty] | 150
[22 empty] | 155 | [7 empty] | 155 | [6 empty] | 155 | [7 empty] | 155
[22 empty] | 160 | [7 empty] | 160 | [6 empty] | 160 | [7 empty] | 160
[22 empty] | 165 | [7 empty] | 165 | [6 empty] | 165 | [7 empty] | 165
[22 empty] | 170 | [7 empty] | 170 | [6 empty] | 170 | [7 empty] | 170
[22 empty] | 175 | [7 empty] | 175 | [6 empty] | 175 | [7 empty] | 175
[22 empty] | 180 | [7 empty] | 180 | [6 empty] | 180 | [7 empty] | 180
[13 empty] | Давление в камере, Мпа σ3 | Вертикальная нагрузка, Мпа σ1 | Поровое давление, Мпа u
| K0, д.е. | 0.7243626 |  |  |  |  | Коэфф. Точки | [5 empty] | 1 | 1.808822 | [5 empty] | 1 | [6 empty] | σ3,кПа | σ1,кПа | u, кПа |  |  |  | 4
| q_zg, МПа | 0.7243626 | [10 empty] | 1.1 | 1.984926 | [27 empty] | δ3, Мпа | δ1-δ3, МПа | δ1, МПа | δ1, КПа
|  |  | Модуль деформации, МПа: | [9 empty] | 1.2 | 2.161031 | [21 empty] | С, МПа:
|  |  | Е0= |  | Точки модуля (полное напр.), МПа |  |  |  | 0.7243626 | 1.15898 | [25 empty] | φ, град:
|  |  | E50 = |  | qf (полное напр.), МПа |  |  |  | 1.391156 | [26 empty] | E, Мпа
|  |  | Коэф. Поперечной деформации, ϑ = | [9 empty] | Эффективные значения угла внутреннего трения и удельного сцепления ϕ', С' | [13 empty] | x | 0
[13 empty] | ϕ', град. = | 16 | [12 empty] | y |  |  |  | С, кПа | φ,°
[13 empty] | С', МПа = | 0.018
| Исполнитель: | [6 empty] | Морозов Д.С. |  |  |  |  | Исполнитель: |  |  |  |  | Морозов Д.С.
| Начальник исп. лаборатории: | [6 empty] | Семиколенова Л.Г. |  |  |  |  | Начальник исп. лаборатории: |  |  |  |  | Семиколенова Л.Г.
Лист 1 , всего листов 2 | [11 empty] | Лист 2 , всего листов 2
Частичное воспроизведение протокола испытаний без письменного разрешения ООО «ИнжГео» ЗАПРЕЩАЕТСЯ | [11 empty] | Частичное воспроизведение протокола испытаний без письменного разрешения ООО «ИнжГео» ЗАПРЕЩАЕТСЯ
[5 empty] | второй график |  | первый график | [9 empty] | К Пуассона
dev50 | epsE50 | ind | devE0 | epsE0 | dev | eps | sigma |  | dev1 | eps1 | dev2 | eps2 | dev3 | eps3 |  | Глины
0.3911558 | 0.01142873 |  |  |  | 0 | 0 |  |  | 0 | 0 | 0 | 0 | 0 | 0 |  | < 0 | 0,20-0,30
ind |  |  |  |  | -0.02239793 | 0.0007588692 |  |  | 0.052 | 0.0009115965 | 0.04828941 | 0.0007568833 | 0.06231582 | 0.0007608104 |  | 0-0,25 | 0,30-0,38
2 |  |  |  |  | 0.0321429 | 0.001517738 |  |  | 0.07762357 | 0.001520163 | 0.111 | 0.001622942 | 0.1247649 | 0.001521621 |  | 0,25< | 0,38-0,45
E0 |  |  |  |  | 0.08656124 | 0.002276608 |  |  | 0.1089006 | 0.002280244 | 0.1396115 | 0.00227065 | 0.1756492 | 0.002282431 |  | Суглинки | 0,35-0,37
epsE0 | devE0 |  |  |  | 0.1597958 | 0.003035477 |  |  | 0.1398795 | 0.003040326 | 0.1769422 | 0.003027533 | 0.2278708 | 0.003043241 |  | Пески и супеси | 0,30-0,35
0.003809576 | 0.2173088 |  |  |  | 0.2173088 | 0.003809576 |  |  | 0.1687208 | 0.003800407 | 0.2050023 | 0.003784416 | 0.2783316 | 0.003804052
[5 empty] | 0.1914275 | 0.004553215 |  |  | 0.1952852 | 0.004560488 | 0.2390922 | 0.0045413 | 0.3118336 | 0.004564862
График E50 |  | График E |  |  | 0.2505196 | 0.005312084 |  |  | 0.2178334 | 0.00532057 | 0.2710125 | 0.005298183 | 0.341 | 0.005135712
eps | q | sigma |  |  | 0.2254112 | 0.006070954 |  |  | 0.2486261 | 0.006080651 | 0.3014639 | 0.006055066 | 0.3670937 | 0.006086483
Горизонтальная линия E50 |  | Касательная |  |  | 0.2434506 | 0.006829823 |  |  | 0.2693239 | 0.006840733 | 0.3198468 | 0.00681195 | 0.3799178 | 0.006847293
0 |  | a | b |  | 0.3089858 | 0.007588692 |  |  | 0.2933874 | 0.007600814 | 0.3455619 | 0.007568833 | 0.3981112 | 0.007608104
|  |  | 0 |  | 0.2983649 | 0.008347561 |  |  | 0.3170774 | 0.008360895 | 0.3733098 | 0.008325716 | 0.4159992 | 0.008368914
Вертикальная линия E50 |  | p1 и p2 |  |  | 0.3009361 | 0.009106431 |  |  | 0.3333546 | 0.009120977 | 0.3911909 | 0.009082599 | 0.4257075 | 0.009129724
| 0 | 0 |  |  | 0.3210476 | 0.0098653 |  |  | 0.3543795 | 0.009881058 | 0.4123059 | 0.009839483 | 0.4350615 | 0.009890535
[5 empty] | 0.2980473 | 0.01062417 |  |  | 0.3730128 | 0.01064114 | 0.4424632 | 0.01078217 | 0.4543867 | 0.01065134
Касательная линия E50 |  |  |  |  | 0.3911558 | 0.01142873 |  |  | 0.3927153 | 0.01140122 | 0.4527519 | 0.01135325 | 0.4650085 | 0.01141216
0 | 0 | Горизонтальная 1 |  |  | 0.363949 | 0.01214191 |  |  | 0.4044108 | 0.01181601 | 0.4704765 | 0.01211013 | 0.4805156 | 0.01206153
[5 empty] | 0.4149472 | 0.01290078 |  |  | 0.4265738 | 0.01292138 | 0.4906263 | 0.01286702 | 0.4941288 | 0.01293378
Горизонтальная линия qкр |  |  |  |  | 0.4322286 | 0.01365965 |  |  | 0.4468138 | 0.01368147 | 0.5066642 | 0.0136239 | 0.512706 | 0.01369459
Горизонтальная линия q |  | Горизонтальная 2 |  |  | 0.3947441 | 0.01441852 |  |  | 0.4566169 | 0.01444155 | 0.527553 | 0.01438078 | 0.5238896 | 0.0144554
0 |  | 0 |  |  | 0.4134449 | 0.01517738 |  |  | 0.4791408 | 0.01520163 | 0.5417554 | 0.01513767 | 0.5436958 | 0.01521621
[5 empty] | 0.4372819 | 0.01593625 |  |  | 0.4995428 | 0.01596171 | 0.5652343 | 0.01589455 | 0.5593407 | 0.01597702
Вертикальная линия q |  |  |  |  | 0.4942061 | 0.01669512 |  |  | 0.5159806 | 0.01672179 | 0.5817524 | 0.01665143 | 0.5846406 | 0.01673783
| 0 |  |  |  | 0.4671684 | 0.01745399 |  |  | 0.5270118 | 0.01748187 | 0.5969726 | 0.01740832 | 0.6048117 | 0.01749864
[5 empty] | 0.4741198 | 0.01821286 |  |  | 0.5490939 | 0.01824195 | 0.6202575 | 0.0181652 | 0.6183702 | 0.01825945
[5 empty] | 0.4710114 | 0.01897173 |  |  | 0.5627844 | 0.01900203 | 0.6359702 | 0.01892208 | 0.6403322 | 0.01902026
[5 empty] | 0.529794 | 0.0197306 |  |  | 0.582741 | 0.01976212 | 0.6522732 | 0.01967897 | 0.657814 | 0.01978107
[5 empty] | 0.5434188 | 0.02048947 |  |  | 0.5948211 | 0.0205222 | 0.6742295 | 0.02043585 | 0.6793318 | 0.02054188
[5 empty] | 0.5698366 | 0.02124834 |  |  | 0.6161824 | 0.02128228 | 0.6834018 | 0.02119273 | 0.7015018 | 0.02130269
[5 empty] | 0.5849985 | 0.02200721 |  |  | 0.6316824 | 0.02204236 | 0.7002529 | 0.02194962 | 0.7154401 | 0.0220635
[5 empty] | 0.5878555 | 0.02276608 |  |  | 0.6435787 | 0.02280244 | 0.7161457 | 0.0227065 | 0.735263 | 0.02282431
[5 empty] | 0.5703584 | 0.02352495 |  |  | 0.6625288 | 0.02356252 | 0.7365428 | 0.02346338 | 0.7568866 | 0.02358512
[5 empty] | 0.6064584 | 0.02428381 |  |  | 0.6724902 | 0.0243226 | 0.7503071 | 0.02422027 | 0.7816272 | 0.02434593
[5 empty] | 0.6411064 | 0.02504268 |  |  | 0.6856207 | 0.02508269 | 0.7631015 | 0.02497715 | 0.791601 | 0.02510674
[5 empty] | 0.6432533 | 0.02580155 |  |  | 0.7010776 | 0.02584277 | 0.7742886 | 0.02573403 | 0.8153242 | 0.02586755
[5 empty] | 0.6798503 | 0.02656042 |  |  | 0.7112185 | 0.02660285 | 0.7933314 | 0.02649092 | 0.8283129 | 0.02662836
[5 empty] | 0.6308481 | 0.02731929 |  |  | 0.7249011 | 0.02736293 | 0.8042925 | 0.0272478 | 0.8462833 | 0.02738917
[5 empty] | 0.6401979 | 0.02807816 |  |  | 0.7358829 | 0.02812301 | 0.8085348 | 0.02800468 | 0.8625517 | 0.02814998
[5 empty] | 0.7118506 | 0.02883703 |  |  | 0.7479215 | 0.02888309 | 0.8254211 | 0.02876157 | 0.8739343 | 0.02891079
[5 empty] | 0.6717572 | 0.0295959 |  |  | 0.7613743 | 0.02964317 | 0.8360142 | 0.02951845 | 0.8950472 | 0.0296716
[5 empty] | 0.7158687 | 0.03035477 |  |  | 0.764599 | 0.03040326 | 0.8421768 | 0.03027533 | 0.9072066 | 0.03043241
[5 empty] | 0.6931361 | 0.03111364 |  |  | 0.7748531 | 0.03116334 | 0.8487718 | 0.03103221 | 0.9141289 | 0.03119322
[5 empty] | 0.6985103 | 0.03187251 |  |  | 0.7801942 | 0.03192342 | 0.856862 | 0.0317891 | 0.92763 | 0.03195403
[5 empty] | 0.7439424 | 0.03263138 |  |  | 0.7873798 | 0.0326835 | 0.8677102 | 0.03254598 | 0.9371263 | 0.03271485
[5 empty] | 0.7023833 | 0.03339025 |  |  | 0.7907675 | 0.03344358 | 0.867279 | 0.03330286 | 0.941834 | 0.03347566
[5 empty] | 0.715784 | 0.03414911 |  |  | 0.7970149 | 0.03420366 | 0.8737315 | 0.03405975 | 0.9514692 | 0.03423647
[5 empty] | 0.7660954 | 0.03490798 |  |  | 0.8037796 | 0.03496374 | 0.8804303 | 0.03481663 | 0.9561481 | 0.03499728
[5 empty] | 0.7823117 | 0.03566685 |  |  | 0.8088216 | 0.03572383 | 0.8765382 | 0.03557351 | 0.9610312 | 0.03575809
[5 empty] | 0.7782547 | 0.03642572 |  |  | 0.8084907 | 0.03648391 | 0.8849264 | 0.0363304 | 0.958402 | 0.0365189
[5 empty] | 0.7271977 | 0.03718459 |  |  | 0.8074538 | 0.03724399 | 0.884225 | 0.03708728 | 0.959707 | 0.03727971
[5 empty] | 0.7616466 | 0.03794346 |  |  | 0.8031535 | 0.03800407 | 0.8824701 | 0.03784416 | 0.9586438 | 0.03804052
[5 empty] | 0.7466566 | 0.03870233 |  |  | 0.8052303 | 0.03876415 | 0.87533 | 0.03860105 | 0.9513592 | 0.03880133
[5 empty] | 0.7472477 | 0.0394612 |  |  | 0.800808 | 0.03952423 | 0.8766315 | 0.03935793 | 0.9500815 | 0.03956214
[5 empty] | 0.73744 | 0.04022007 |  |  | 0.8002105 | 0.04028431 | 0.8754012 | 0.04011481 | 0.9495391 | 0.04032295
[5 empty] | 0.7592534 | 0.04097894 |  |  | 0.7955616 | 0.0410444 | 0.8680656 | 0.0408717 | 0.9489604 | 0.04108376
[5 empty] | 0.755708 | 0.04173781 |  |  | 0.7907853 | 0.04180448 | 0.8687515 | 0.04162858 | 0.9448737 | 0.04184457
[5 empty] | 0.7298238 | 0.04249668 |  |  | 0.7861054 | 0.04256456 | 0.8658854 | 0.04238546 | 0.9347075 | 0.04260538
[5 empty] | 0.7616209 | 0.04325555 |  |  | 0.7855457 | 0.04332464 | 0.864494 | 0.04314235 | 0.9303902 | 0.04336619
[5 empty] | 0.7091191 | 0.04401441 |  |  | 0.7854303 | 0.04408472 | 0.8575039 | 0.04389923 | 0.92615 | 0.044127
[5 empty] | 0.7013386 | 0.04477328 |  |  | 0.778883 | 0.0448448 | 0.8547417 | 0.04465611 | 0.9231155 | 0.04488781
[5 empty] | 0.7542994 | 0.04553215 |  |  | 0.7721275 | 0.04560488 | 0.841934 | 0.045413 | 0.9209149 | 0.04564862
[5 empty] | 0.7180214 | 0.04629102 |  |  | 0.769388 | 0.04636497 | 0.8388076 | 0.04616988 | 0.9113766 | 0.04640943
[5 empty] | 0.7325248 | 0.04704989 |  |  | 0.7576881 | 0.04712505 | 0.8369889 | 0.04692676 | 0.8999292 | 0.04717024
[5 empty] | 0.7328294 | 0.04780876 |  |  | 0.7519517 | 0.04788513 | 0.8253046 | 0.04768365 | 0.8966008 | 0.04793105
[5 empty] | 0.7099554 | 0.04856763 |  |  | 0.7496029 | 0.04864521 | 0.8193814 | 0.04844053 | 0.8925199 | 0.04869186
[5 empty] | 0.7289227 | 0.0493265 |  |  | 0.7409654 | 0.04940529 | 0.8114458 | 0.04919741 | 0.8815149 | 0.04945267
[5 empty] | 0.7047514 | 0.05008537 |  |  | 0.7349631 | 0.05016537 | 0.8112246 | 0.0499543 | 0.8784141 | 0.05021348
[5 empty] | 0.6574615 | 0.05084424 |  |  | 0.7295199 | 0.05092545 | 0.8049443 | 0.05071118 | 0.868346 | 0.05097429
[5 empty] | 0.6910729 | 0.05160311 |  |  | 0.7237597 | 0.05168553 | 0.7970315 | 0.05146806 | 0.8623389 | 0.0517351
[5 empty] | 0.6496058 | 0.05236198 |  |  | 0.7183064 | 0.05244562 | 0.7908129 | 0.05222495 | 0.8559212 | 0.05249591
[5 empty] | 0.6530801 | 0.05312084 |  |  | 0.7120838 | 0.0532057 | 0.7765151 | 0.05298183 | 0.8405213 | 0.05325672
[5 empty] | 0.6965158 | 0.05387971 |  |  | 0.7013158 | 0.05396578 | 0.7690647 | 0.05373871 | 0.8415675 | 0.05401754
[5 empty] | 0.693933 | 0.05463858 |  |  | 0.6948264 | 0.05472586 | 0.7605883 | 0.0544956 | 0.8260883 | 0.05477835
[5 empty] | 0.6583516 | 0.05539745 |  |  | 0.6884393 | 0.05548594 | 0.7548127 | 0.05525248 | 0.823212 | 0.05553916
[5 empty] | 0.6587918 | 0.05615632 |  |  | 0.6855784 | 0.05624602 | 0.7527643 | 0.05600936 | 0.814167 | 0.05629997
[5 empty] | 0.6382735 | 0.05691519 |  |  | 0.6768678 | 0.0570061 | 0.7389698 | 0.05676625 | 0.8029817 | 0.05706078
[5 empty] | 0.6518166 | 0.05767406 |  |  | 0.6715311 | 0.05776619 | 0.7367559 | 0.05752313 | 0.8015845 | 0.05782159
[5 empty] | 0.6444414 | 0.05843293 |  |  | 0.6658923 | 0.05852627 | 0.7271492 | 0.05828001 | 0.7895037 | 0.0585824
[5 empty] | 0.6501677 | 0.0591918 |  |  | 0.6625754 | 0.05928635 | 0.7241763 | 0.0590369 | 0.7805677 | 0.05934321
[5 empty] | 0.6190155 | 0.05995067 |  |  | 0.6563041 | 0.06004643 | 0.7175638 | 0.05979378 | 0.7725049 | 0.06010402
[5 empty] | 0.6020049 | 0.06070954 |  |  | 0.6459023 | 0.06080651 | 0.7062383 | 0.06055066 | 0.7688438 | 0.06086483
[5 empty] | 0.573156 | 0.06146841 |  |  | 0.6414939 | 0.06156659 | 0.7025265 | 0.06130755 | 0.7645126 | 0.06162564
[5 empty] | 0.5834887 | 0.06222728 |  |  | 0.6387029 | 0.06232667 | 0.692855 | 0.06206443 | 0.7574397 | 0.06238645
[5 empty] | 0.560023 | 0.06298614 |  |  | 0.631653 | 0.06308676 | 0.6882505 | 0.06282131 | 0.7470536 | 0.06314726
[5 empty] | 0.5547789 | 0.06374501 |  |  | 0.6292682 | 0.06384684 | 0.6851395 | 0.0635782 | 0.7394825 | 0.06390807
[5 empty] | 0.5897766 | 0.06450388 |  |  | 0.6234724 | 0.06460692 | 0.6768486 | 0.06433508 | 0.734955 | 0.06466888
[5 empty] | 0.6050359 | 0.06526275 |  |  | 0.6138893 | 0.065367 | 0.6750046 | 0.06509196 | 0.7329994 | 0.06542969
[5 empty] | 0.5975769 | 0.06602162 |  |  | 0.613443 | 0.06612708 | 0.669834 | 0.06584885 | 0.726044 | 0.0661905
[5 empty] | 0.5413766 | 0.06678049 |  |  | 0.6099053 | 0.06688716 | 0.6670096 | 0.06660573 | 0.720759 | 0.06695131
[5 empty] | 0.5561684 | 0.06753936 |  |  | 0.6048572 | 0.06764724 | 0.659879 | 0.06736261 | 0.7204651 | 0.06771212
[5 empty] | 0.5709083 | 0.06829823 |  |  | 0.6023468 | 0.06840733 | 0.6589804 | 0.0681195 | 0.7090962 | 0.06847293
[5 empty] | 0.5696028 | 0.0690571 |  |  | 0.5998816 | 0.06916741 | 0.6503223 | 0.06887638 | 0.7081615 | 0.06923374
[5 empty] | 0.5372584 | 0.06981597 |  |  | 0.5884696 | 0.06992749 | 0.6448131 | 0.06963326 | 0.7004704 | 0.06999455
[5 empty] | 0.5688816 | 0.07057484 |  |  | 0.5863185 | 0.07068757 | 0.6453616 | 0.07039015 | 0.6932322 | 0.07075536
[5 empty] | 0.5594788 | 0.07133371 |  |  | 0.582636 | 0.07144765 | 0.6426761 | 0.07114703 | 0.6922561 | 0.07151617
[5 empty] | 0.5800566 | 0.07209258 |  |  | 0.5824301 | 0.07220773 | 0.6334652 | 0.07190391 | 0.6906516 | 0.07227698
[5 empty] | 0.5406213 | 0.07285144 |  |  | 0.5798084 | 0.07296781 | 0.6265375 | 0.0726608 | 0.683528 | 0.07303779
[5 empty] | 0.5821796 | 0.07361031 |  |  | 0.5702787 | 0.0737279 | 0.6269014 | 0.07341768 | 0.6785944 | 0.0737986
[5 empty] | 0.5447379 | 0.07436918 |  |  | 0.5713488 | 0.07448798 | 0.6171654 | 0.07417456 | 0.6715603 | 0.07455941
[5 empty] | 0.5503027 | 0.07512805 |  |  | 0.5665266 | 0.07524806 | 0.6167382 | 0.07493145 | 0.666235 | 0.07532022
[5 empty] | 0.5338804 | 0.07588692 |  |  | 0.5564197 | 0.07600814 | 0.6095283 | 0.07568833 | 0.6655278 | 0.07608104
[5 empty] | 0.5724775 | 0.07664579 |  |  | 0.558736 | 0.07676822 | 0.6041441 | 0.07644521 | 0.6594479 | 0.07684185
[5 empty] | 0.4951006 | 0.07740466 |  |  | 0.5501832 | 0.0775283 | 0.5997941 | 0.0772021 | 0.6516048 | 0.07760266
[5 empty] | 0.515756 | 0.07816353 |  |  | 0.5484692 | 0.07828838 | 0.596987 | 0.07795898 | 0.6482076 | 0.07836347
[5 empty] | 0.5444503 | 0.0789224 |  |  | 0.5428016 | 0.07904847 | 0.5941313 | 0.07871586 | 0.6459659 | 0.07912428
[5 empty] | 0.54119 | 0.07968127 |  |  | 0.5408884 | 0.07980855 | 0.5901354 | 0.07947275 | 0.6376887 | 0.07988509
[5 empty] | 0.5529816 | 0.08044014 |  |  | 0.5339373 | 0.08056863 | 0.5835079 | 0.08022963 | 0.6339855 | 0.0806459
[5 empty] | 0.5308315 | 0.08119901 |  |  | 0.531756 | 0.08132871 | 0.5795574 | 0.08098651 | 0.6346656 | 0.08140671
[5 empty] | 0.4937462 | 0.08195788 |  |  | 0.5240523 | 0.08208879 | 0.5766923 | 0.0817434 | 0.6259382 | 0.08216752
[5 empty] | 0.4877322 | 0.08271674 |  |  | 0.5238341 | 0.08284887 | 0.5758212 | 0.08250028 | 0.6196128 | 0.08292833
[5 empty] | 0.5327959 | 0.08347561 |  |  | 0.517909 | 0.08360895 | 0.5716526 | 0.08325716 | 0.6174986 | 0.08368914
[5 empty] | 0.5269439 | 0.08423448 |  |  | 0.516985 | 0.08436903 | 0.566895 | 0.08401405 | 0.6097048 | 0.08444995
[5 empty] | 0.5151827 | 0.08499335 |  |  | 0.5171697 | 0.08512912 | 0.565457 | 0.08477093 | 0.605041 | 0.08521076
[5 empty] | 0.5245187 | 0.08575222 |  |  | 0.513571 | 0.0858892 | 0.5572471 | 0.08552781 | 0.6084162 | 0.08597157
[5 empty] | 0.4899584 | 0.08651109 |  |  | 0.5052966 | 0.08664928 | 0.5537738 | 0.0862847 | 0.6003399 | 0.08673238
[5 empty] | 0.5255083 | 0.08726996 |  |  | 0.5027544 | 0.08740936 | 0.5470456 | 0.08704158 | 0.5960215 | 0.08749319
[5 empty] | 0.4931749 | 0.08802883 |  |  | 0.504552 | 0.08816944 | 0.5458712 | 0.08779846 | 0.59787 | 0.088254
[5 empty] | 0.4699646 | 0.0887877 |  |  | 0.5005973 | 0.08892952 | 0.5429589 | 0.08855534 | 0.592695 | 0.08901481
[5 empty] | 0.508884 | 0.08954657 |  |  | 0.4974981 | 0.0896896 | 0.5443173 | 0.08931223 | 0.5886057 | 0.08977562
[5 empty] | 0.4949395 | 0.09030544 |  |  | 0.4953621 | 0.09044969 | 0.541855 | 0.09006911 | 0.5850115 | 0.09053643
[5 empty] | 0.5101375 | 0.09106431 |  |  | 0.4951972 | 0.09120977 | 0.5390805 | 0.09082599 | 0.5867215 | 0.09129724
[5 empty] | 0.4824847 | 0.09182317 |  |  | 0.4925111 | 0.09196985 | 0.5373023 | 0.09158288 | 0.5793452 | 0.09205805
[5 empty] | 0.4909875 | 0.09258204 |  |  | 0.4900115 | 0.09272993 | 0.5364289 | 0.09233976 | 0.5810919 | 0.09281886
[5 empty] | 0.4736523 | 0.09334091 |  |  | 0.4873064 | 0.09349001 | 0.5281689 | 0.09309664 | 0.5758709 | 0.09357967
[5 empty] | 0.4814856 | 0.09409978 |  |  | 0.4885034 | 0.09425009 | 0.5332308 | 0.09385353 | 0.5750914 | 0.09434048
[5 empty] | 0.440494 | 0.09485865 |  |  | 0.4857104 | 0.09501017 | 0.5319231 | 0.09461041 | 0.5697629 | 0.09510129
[5 empty] | 0.4576838 | 0.09561752 |  |  | 0.483535 | 0.09577026 | 0.5259543 | 0.09536729 | 0.5724946 | 0.0958621
[5 empty] | 0.4980616 | 0.09637639 |  |  | 0.4852852 | 0.09653034 | 0.527333 | 0.09612418 | 0.5735958 | 0.09662291
[5 empty] | 0.5006339 | 0.09713526 |  |  | 0.4858687 | 0.09729042 | 0.5287677 | 0.09688106 | 0.5705758 | 0.09738373
[5 empty] | 0.4364072 | 0.09789413 |  |  | 0.4785932 | 0.0980505 | 0.524267 | 0.09763794 | 0.573144 | 0.09814454
[5 empty] | 0.4763814 | 0.098653 |  |  | 0.4790594 | 0.09881058 | 0.5278311 | 0.09839483 | 0.5662014 | 0.09890535
[5 empty] | 0.4805018 | 0.09941187 |  |  | 0.4840019 | 0.09957066 | 0.5288882 | 0.09915171 | 0.5677702 | 0.09966616
[5 empty] | 0.4727506 | 0.1001707 |  |  | 0.4828987 | 0.1003307 | 0.5245146 | 0.09990859 | 0.5699238 | 0.100427
[5 empty] | 0.5091234 | 0.1009296 |  |  | 0.4827445 | 0.1010908 | 0.5269043 | 0.1006655 | 0.5746554 | 0.1011878
[5 empty] | 0.4916155 | 0.1016885 |  |  | 0.4829337 | 0.1018509 | 0.5285513 | 0.1014224 | 0.5740587 | 0.1019486
[5 empty] | 0.5052223 | 0.1024473 |  |  | 0.4819607 | 0.102611 | 0.5291494 | 0.1021792 | 0.5701269 | 0.1027094
[5 empty] | 0.4559393 | 0.1032062 |  |  | 0.4872202 | 0.1033711 | 0.5325926 | 0.1029361 | 0.5769534 | 0.1034702
[5 empty] | 0.5027618 | 0.1039651 |  |  | 0.4896064 | 0.1041312 | 0.532575 | 0.103693 | 0.5794316 | 0.104231
[5 empty] | 0.4486853 | 0.104724 |  |  | 0.4899141 | 0.1048912 | 0.5285904 | 0.1044499 | 0.580355 | 0.1049918
[5 empty] | 0.4697052 | 0.1054828 |  |  | 0.4851376 | 0.1056513 | 0.5302329 | 0.1052068 | 0.578317 | 0.1057526
[5 empty] | 0.4958169 | 0.1062417 |  |  | 0.4878713 | 0.1064114 | 0.5335963 | 0.1059637 | 0.5814108 | 0.1065134
[5 empty] | 0.4750158 | 0.1070006 |  |  | 0.4921099 | 0.1071715 | 0.5396746 | 0.1067205 | 0.57943 | 0.1072743
[5 empty] | 0.4652973 | 0.1077594 |  |  | 0.4946478 | 0.1079316 | 0.5338618 | 0.1074774 | 0.587268 | 0.1080351
[5 empty] | 0.5176569 | 0.1085183 |  |  | 0.4968795 | 0.1086916 | 0.5427518 | 0.1082343 | 0.5873181 | 0.1087959
[5 empty] | 0.4870899 | 0.1092772 |  |  | 0.4953994 | 0.1094517 | 0.5374387 | 0.1089912 | 0.5830737 | 0.1095567
[5 empty] | 0.5215917 | 0.110036 |  |  | 0.4984021 | 0.1102118 | 0.5436163 | 0.1097481 | 0.5893282 | 0.1103175
[5 empty] | 0.4601578 | 0.1107949 |  |  | 0.4991821 | 0.1109719 | 0.5423786 | 0.110505 | 0.590275 | 0.1110783
[5 empty] | 0.4927836 | 0.1115538 |  |  | 0.4997337 | 0.111732 | 0.5486196 | 0.1112618 | 0.5907076 | 0.1118391
[5 empty] | 0.5134645 | 0.1123126 |  |  | 0.5028516 | 0.112492 | 0.5530332 | 0.1120187 | 0.5961193 | 0.1125999
[5 empty] | 0.531196 | 0.1130715 |  |  | 0.5025302 | 0.1132521 | 0.5487133 | 0.1127756 | 0.6014035 | 0.1133607
[5 empty] | 0.5129733 | 0.1138304 |  |  | 0.5038639 | 0.1140122 | 0.551054 | 0.1135325 | 0.6001537 | 0.1141216
[5 empty] | 0.4627919 | 0.1145893 |  |  | 0.5096474 | 0.1147723 | 0.5584492 | 0.1142894 | 0.6053632 | 0.1148824
[5 empty] | 0.5246473 | 0.1153481 |  |  | 0.509875 | 0.1155324 | 0.5599929 | 0.1150463 | 0.6095253 | 0.1156432
[5 empty] | 0.5185349 | 0.116107 |  |  | 0.5109413 | 0.1162925 | 0.5616789 | 0.1158031 | 0.6115336 | 0.116404
[5 empty] | 0.50345 | 0.1168659 |  |  | 0.5203407 | 0.1170525 | 0.5601013 | 0.11656 | 0.6089814 | 0.1171648
[5 empty] | 0.4913881 | 0.1176247 |  |  | 0.5212677 | 0.1178126 | 0.5678541 | 0.1173169 | 0.6137622 | 0.1179256
[5 empty] | 0.5373446 | 0.1183836 |  |  | 0.5185168 | 0.1185727 | 0.5713311 | 0.1180738 | 0.6166692 | 0.1186864
[5 empty] | 0.5003149 | 0.1191425 |  |  | 0.5211825 | 0.1193328 | 0.5697263 | 0.1188307 | 0.6250959 | 0.1194472
[5 empty] | 0.5112944 | 0.1199013 |  |  | 0.5237594 | 0.1200929 | 0.5752337 | 0.1195876 | 0.6207358 | 0.120208
[5 empty] | 0.4872785 | 0.1206602 |  |  | 0.5257417 | 0.1208529 | 0.5793473 | 0.1203444 | 0.6273822 | 0.1209688
[5 empty] | 0.5182627 | 0.1214191 |  |  | 0.5299242 | 0.121613 | 0.577961 | 0.1211013 | 0.6246284 | 0.1217297
[5 empty] | 0.5392865 | 0.1221779 |  |  | 0.5332534 | 0.1223731 | 0.5795253 | 0.1218582 | 0.6365305 | 0.1224905
[5 empty] | 0.5584386 | 0.1229368 |  |  | 0.5388362 | 0.1231332 | 0.5870579 | 0.1226151 | 0.6398154 | 0.1232513
[5 empty] | 0.5017221 | 0.1236957 |  |  | 0.5381767 | 0.1238933 | 0.5888632 | 0.123372 | 0.6340876 | 0.1240121
[5 empty] | 0.5061376 | 0.1244546 |  |  | 0.5395755 | 0.1246533 | 0.5914421 | 0.1241289 | 0.6428482 | 0.1247729
[5 empty] | 0.5286855 | 0.1252134 |  |  | 0.5452333 | 0.1254134 | 0.5990954 | 0.1248857 | 0.642698 | 0.1255337
[5 empty] | 0.5173665 | 0.1259723 |  |  | 0.5462507 | 0.1261735 | 0.6016237 | 0.1256426 | 0.6498379 | 0.1262945
[5 empty] | 0.534181 | 0.1267312 |  |  | 0.5526284 | 0.1269336 | 0.6065278 | 0.1263995 | 0.6546687 | 0.1270553
[5 empty] | 0.5321296 | 0.12749 |  |  | 0.556867 | 0.1276937 | 0.6088085 | 0.1271564 | 0.6608913 | 0.1278161
[5 empty] | 0.5532129 | 0.1282489 |  |  | 0.5581673 | 0.1284538 | 0.6089665 | 0.1279133 | 0.6577066 | 0.1285769
[5 empty] | 0.5564313 | 0.1290078 |  |  | 0.5635299 | 0.1292138 | 0.6156026 | 0.1286702 | 0.6659155 | 0.1293378
[5 empty] | 0.5187855 | 0.1297666 |  |  | 0.5689554 | 0.1299739 | 0.6195175 | 0.129427 | 0.6699187 | 0.1300986
[5 empty] | 0.513276 | 0.1305255 |  |  | 0.5679446 | 0.130734 | 0.6267119 | 0.1301839 | 0.6755173 | 0.1308594
[5 empty] | 0.5709032 | 0.1312844 |  |  | 0.576698 | 0.1314941 | 0.6312867 | 0.1309408 | 0.6777121 | 0.1316202
[5 empty] | 0.5776678 | 0.1320432 |  |  | 0.5803164 | 0.1322542 | 0.6362425 | 0.1316977 | 0.6866039 | 0.132381
[5 empty] | 0.5425703 | 0.1328021 |  |  | 0.5803004 | 0.1330142 | 0.6397801 | 0.1324546 | 0.6887936 | 0.1331418
[5 empty] | 0.5516113 | 0.133561 |  |  | 0.5881506 | 0.1337743 | 0.6448003 | 0.1332115 | 0.6955821 | 0.1339026
[5 empty] | 0.5957911 | 0.1343199 |  |  | 0.5941678 | 0.1345344 | 0.6453038 | 0.1339683 | 0.7060702 | 0.1346634
[5 empty] | 0.6081105 | 0.1350787 |  |  | 0.5968526 | 0.1352945 | 0.6534913 | 0.1347252 | 0.7125589 | 0.1354242
[5 empty] | 0.61157 | 0.1358376 |  |  | 0.6079057 | 0.1360546 | 0.6648637 | 0.1354821 | 0.720949 | 0.1361851
[5 empty] | 0.61617 | 0.1365965 |  |  | 0.6070277 | 0.1368147 | 0.6678216 | 0.136239 | 0.7281413 | 0.1369459
[5 empty] | 0.5519115 | 0.1373553 |  |  | 0.6175195 | 0.1375747 | 0.668866 | 0.1369959 | 0.7327369 | 0.1377067
[5 empty] | 0.595975 | 0.1381142 |  |  | 0.622296 | 0.1383348 | 0.6760294 | 0.1377528 | 0.7401875 | 0.1384675
[5 empty] | 0.5795003 | 0.1388731 |  |  | 0.6289276 | 0.1390949 | 0.6834033 | 0.1385096 | 0.7449039 | 0.1392283
[5 empty] | 0.6314674 | 0.1396319 |  |  | 0.6369904 | 0.139855 | 0.6915615 | 0.1392665 | 0.7560573 | 0.1399891
[5 empty] | 0.6388564 | 0.1403908 |  |  | 0.6409604 | 0.1406151 | 0.7034774 | 0.1400234 | 0.7629187 | 0.1407499
[5 empty] | 0.6276473 | 0.1411497 |  |  | 0.6509134 | 0.1413751 | 0.7137246 | 0.1407803 | 0.7753594 | 0.1415107
[5 empty] | 0.5908201 | 0.1419085 |  |  | 0.6584256 | 0.1421352 | 0.7215766 | 0.1415372 | 0.7843505 | 0.1422715
[5 empty] | 0.6383548 | 0.1426674 |  |  | 0.6701728 | 0.1428953 | 0.7312069 | 0.1422941 | 0.792863 | 0.1430323
[5 empty] | 0.6252314 | 0.1434263 |  |  | 0.679331 | 0.1436554 | 0.7390892 | 0.1430509 | 0.8068681 | 0.1437932
[5 empty] | 0.63143 | 0.1441852 |  |  | 0.6887762 | 0.1444155 | 0.7535968 | 0.1438078 | 0.820437 | 0.144554
[5 empty] | 0.6739306 | 0.144944 |  |  | 0.6952843 | 0.1451755 | 0.7673035 | 0.1445647 | 0.8254406 | 0.1453148
[5 empty] | 0.6797132 | 0.1457029 |  |  | 0.7125314 | 0.1459356 | 0.7723827 | 0.1453216 | 0.8456502 | 0.1460756
[5 empty] | 0.6517578 | 0.1464618 |  |  | 0.7230933 | 0.1466957 | 0.791108 | 0.1460785 | 0.854137 | 0.1468364
[5 empty] | 0.7180444 | 0.1472206 |  |  | 0.7278461 | 0.1474558 | 0.8035529 | 0.1468354 | 0.8713719 | 0.1475972
[5 empty] | 0.7245531 | 0.1479795 |  |  | 0.7451658 | 0.1482159 | 0.8103909 | 0.1475922 | 0.8783262 | 0.148358
[5 empty] | 0.6862639 | 0.1487384 |  |  | 0.7518282 | 0.148976 | 0.8224956 | 0.1483491 | 0.8936709 | 0.1491188
[5 empty] | 0.7081568 | 0.1494972 |  |  | 0.7702094 | 0.149736 | 0.8369406 | 0.149106 | 0.9148772 | 0.1498796
[5 empty] | 0.7602118 | 0.1502561 |  |  | 0.7763853 | 0.1504961 | 0.8557994 | 0.1498629 | 0.9200162 | 0.1506404
[5 empty] | 0.7514089 | 0.151015 |  |  | 0.7900319 | 0.1512562 | 0.8671454 | 0.1506198 | 0.936359 | 0.1514013