## 1
Общество с ограниченной ответственностью "Инженерная геология" (ООО "ИнжГео") | [11 empty] | Общество с ограниченной ответственностью "Инженерная геология" (ООО "ИнжГео")
Юр. адрес: 117279, г. Москва, ул. Миклухо-Маклая, 36 а, этаж 5, пом. XXIII к. 76-84 | [11 empty] | Юр. адрес: 117279, г. Москва, ул. Миклухо-Маклая, 36 а, этаж 5, пом. XXIII к. 76-84 | [8 empty] | нагр |  |  | X0 | Y0 | R |  | нагр |  |  |  | X0 | Y0 | R | нагр |  |  |  | X0 | Y0 | R |  | нагр |  |  |  | X0 | Y0 | R
Телефон/факс +7 (495) 132-30-00, Адрес электронной почты inbox@inj-geo.ru | [11 empty] | Телефон/факс +7 (495) 132-30-00, Адрес электронной почты inbox@inj-geo.ru | [12 empty] | 0 | [7 empty] | 0 | [6 empty] | 0 | [7 empty] | 0
[21 empty] | девиатор | [6 empty] | девиатор | [6 empty] | девиатор | [7 empty] | девиатор
Испытательная лаборатория ООО «ИнжГео» | [11 empty] | Испытательная лаборатория ООО «ИнжГео» | [8 empty] | x0 | Угол | X | Y |  |  |  | x0 |  | Угол | X | Y |  |  | x0 |  | Угол | X | Y |  |  |  | x0 |  | Угол | X | Y
Адрес места осуществления деятельности лаборатории: г. Москва, просп. Вернадского, д. 51, стр. 1 | [11 empty] | Адрес места осуществления деятельности лаборатории: г. Москва, просп. Вернадского, д. 51, стр. 1 | [9 empty] | 0 | [7 empty] | 0 | [6 empty] | 0 | [7 empty] | 0
Телефон +7(910)4557682, E-mail: slg85@mail.ru | [11 empty] | Телефон +7(910)4557682, E-mail: slg85@mail.ru | [9 empty] | 5 | [7 empty] | 5 | [6 empty] | 5 | [7 empty] | 5
[22 empty] | 10 | [7 empty] | 10 | [6 empty] | 10 | [7 empty] | 10
[12 empty] | Протокол испытаний № 13-63/176 от 23-04-2023 | [9 empty] | 15 | [7 empty] | 15 | [6 empty] | 15 | [7 empty] | 15
[22 empty] | 20 | [7 empty] | 20 | [6 empty] | 20 | [7 empty] | 20
[12 empty] | Наименование и адрес заказчика: Переход трубопровода через р. Енисей | [9 empty] | 25 | [7 empty] | 25 | [6 empty] | 25 | [7 empty] | 25
[12 empty] | Наименование объекта: ООО Регионстрой | [9 empty] | 30 | [7 empty] | 30 | [6 empty] | 30 | [7 empty] | 30
Наименование используемого метода/методики: ГОСТ 12248.4-2020 | [11 empty] | Наименование используемого метода/методики: ГОСТ 12248.3-2020 | [9 empty] | 35 | [7 empty] | 35 | [6 empty] | 35 | [7 empty] | 35
Условия проведения испытания: температура окружающей среды (18 - 25)0С, влажность воздуха (40 - 75)% | [11 empty] | Условия проведения испытания: температура окружающей среды (18 - 25)0С, влажность воздуха (40 - 75)% | [9 empty] | 40 | [7 empty] | 40 | [6 empty] | 40 | [7 empty] | 40
[12 empty] | Дата получение объекта подлежащего испытаниям: 27-03-2023 | [9 empty] | 45 | [7 empty] | 45 | [6 empty] | 45 | [7 empty] | 45
[12 empty] | Дата испытания: 25.10.2022-19.11.2176 | [9 empty] | 50 | [7 empty] | 50 | [6 empty] | 50 | [7 empty] | 50
[22 empty] | 55 | [7 empty] | 55 | [6 empty] | 55 | [7 empty] | 55
Испытание грунтов методом трехосного сжатия | [11 empty] | Испытание грунтов методом трехосного сжатия | [9 empty] | 60 | [7 empty] | 60 | [6 empty] | 60 | [7 empty] | 60
[22 empty] | 65 | [7 empty] | 65 | [6 empty] | 65 | [7 empty] | 65
Лабораторный номер: | [6 empty] | We, д.е. = |  |  |  |  | Лабораторный номер: |  | 1211 |  |  |  | We, д.е. = | 0.717221353 |  |  | 70 | [7 empty] | 70 | [6 empty] | 70 | [7 empty] | 70
Номер скважины: | [6 empty] | ρ, г/см3 = |  |  |  |  | Номер скважины: |  | BH-094 |  |  |  | ρ, г/см3 = | 1.53 |  |  | 75 | [7 empty] | 75 | [6 empty] | 75 | [7 empty] | 75
Глубина отбора, м: | [6 empty] | ρs, г/см3 = |  |  |  |  | Глубина отбора, м: |  | 2.2 |  |  |  | ρs, г/см3 = | 2.71 |  |  | 80 | [7 empty] | 80 | [6 empty] | 80 | [7 empty] | 80
Наименование грунта: | [6 empty] | e, д.е. = |  |  |  |  | Наименование грунта: |  | Суглинок, после оттаивания текучий, легкий песчанистый |  |  |  | e, д.е. = | 2.041614 |  |  | 85 | [7 empty] | 85 | [6 empty] | 85 | [7 empty] | 85
Схема проведения опыта: | [6 empty] | IL, д.е. = |  |  |  |  | Схема проведения опыта: |  | КД |  |  |  | IL, д.е. = | 3.789 |  |  | 90 | [7 empty] | 90 | [6 empty] | 90 | [7 empty] | 90
[22 empty] | 95 | [7 empty] | 95 | [6 empty] | 95 | [7 empty] | 95
[22 empty] | 100 | [7 empty] | 100 | [6 empty] | 100 | [7 empty] | 100
Результаты испытаний | [11 empty] | Результаты испытаний | [9 empty] | 105 | [7 empty] | 105 | [6 empty] | 105 | [7 empty] | 105
[22 empty] | 110 | [7 empty] | 110 | [6 empty] | 110 | [7 empty] | 110
[22 empty] | 115 | [7 empty] | 115 | [6 empty] | 115 | [7 empty] | 115
[22 empty] | 120 | [7 empty] | 120 | [6 empty] | 120 | [7 empty] | 120
[22 empty] | 125 | [7 empty] | 125 | [6 empty] | 125 | [7 empty] | 125
[22 empty] | 130 | [7 empty] | 130 | [6 empty] | 130 | [7 empty] | 130
[22 empty] | 135 | [7 empty] | 135 | [6 empty] | 135 | [7 empty] | 135
[22 empty] | 140 | [7 empty] | 140 | [6 empty] | 140 | [7 empty] | 140
[22 empty] | 145 | [7 empty] | 145 | [6 empty] | 145 | [7 empty] | 145
[22 empty] | 150 | [7 empty] | 150 | [6 empty] | 150 | [7 empty] | 150
[22 empty] | 155 | [7 empty] | 155 | [6 empty] | 155 | [7 empty] | 155
[22 empty] | 160 | [7 empty] | 160 | [6 empty] | 160 | [7 empty] | 160
[22 empty] | 165 | [7 empty] | 165 | [6 empty] | 165 | [7 empty] | 165
[22 empty] | 170 | [7 empty] | 170 | [6 empty] | 170 | [7 empty] | 170
[22 empty] | 175 | [7 empty] | 175 | [6 empty] | 175 | [7 empty] | 175
[22 empty] | 180 | [7 empty] | 180 | [6 empty] | 180 | [7 empty] | 180
[13 empty] | Давление в камере, Мпа σ3 | Вертикальная нагрузка, Мпа σ1 | Поровое давление, Мпа u
| K0, д.е. | 0.7243626 |  |  |  |  | Коэфф. Точки | [5 empty] | 1 | 1.806167 | [5 empty] | 1 | [6 empty] | σ3,кПа | σ1,кПа | u, кПа |  |  |  | 4
| q_zg, МПа | 0.7243626 | [10 empty] | 1.1 | 1.982272 | [27 empty] | δ3, Мпа | δ1-δ3, МПа | δ1, МПа | δ1, КПа
|  |  | Модуль деформации, МПа: | [9 empty] | 1.2 | 2.158377 | [21 empty] | С, МПа:
|  |  | Е0= |  | Точки модуля (полное напр.), МПа |  |  |  | 0.7243626 | 1.15898 | [25 empty] | φ, град:
|  |  | E50 = |  | qf (полное напр.), МПа |  |  |  | 1.782312 | [26 empty] | E, Мпа
|  |  | Коэф. Поперечной деформации, ϑ = | [9 empty] | Эффективные значения угла внутреннего трения и удельного сцепления ϕ', С' | [13 empty] | x | 0
[13 empty] | ϕ', град. = | 16 | [12 empty] | y |  |  |  | С, кПа | φ,°
[13 empty] | С', МПа = | 0.017
| Исполнитель: | [6 empty] | Морозов Д.С. |  |  |  |  | Исполнитель: |  |  |  |  | Морозов Д.С.
| Начальник исп. лаборатории: | [6 empty] | Семиколенова Л.Г. |  |  |  |  | Начальник исп. лаборатории: |  |  |  |  | Семиколенова Л.Г.
Лист 1 , всего листов 2 | [11 empty] | Лист 2 , всего листов 2
Частичное воспроизведение протокола испытаний без письменного разрешения ООО «ИнжГео» ЗАПРЕЩАЕТСЯ | [11 empty] | Частичное воспроизведение протокола испытаний без письменного разрешения ООО «ИнжГео» ЗАПРЕЩАЕТСЯ
[5 empty] | второй график |  | первый график | [9 empty] | К Пуассона
dev50 | epsE50 | ind | devE0 | epsE0 | dev | eps | sigma |  | dev1 | eps1 | dev2 | eps2 | dev3 | eps3 |  | Глины
0.7823117 | 0.01094853 |  |  |  | 0 | 0 |  |  | 0 | 0 | 0.037 | 0.0002769084 | 0 | 0 |  | < 0 | 0,20-0,30
ind |  |  |  |  | 0.09545761 | 0.0007573763 |  |  | 0.094 | 0.0007893235 | 0.08242163 | 0.0007416573 | 0.1100809 | 0.0007427472 |  | 0-0,25 | 0,30-0,38
2 |  |  |  |  | 0.09725378 | 0.001514753 |  |  | 0.1500604 | 0.001484067 | 0.1594379 | 0.001483315 | 0.206 | 0.001517363 |  | 0,25< | 0,38-0,45
E0 |  |  |  |  | 0.1647271 | 0.002272129 |  |  | 0.2151769 | 0.0022261 | 0.2247829 | 0.002224972 | 0.2608125 | 0.002228242 |  | Суглинки | 0,35-0,37
epsE0 | devE0 |  |  |  | 0.334216 | 0.003029505 |  |  | 0.2665428 | 0.002968133 | 0.290304 | 0.002966629 | 0.3213349 | 0.002970989 |  | Пески и супеси | 0,30-0,35
0.003649509 | 0.4346176 |  |  |  | 0.4346176 | 0.003649509 |  |  | 0.3118912 | 0.003710166 | 0.3504481 | 0.003708286 | 0.3719516 | 0.003713736
[5 empty] | 0.3385036 | 0.004544258 |  |  | 0.3571551 | 0.0044522 | 0.3889626 | 0.004449944 | 0.4164556 | 0.004456483
График E50 |  | График E |  |  | 0.5164482 | 0.005301634 |  |  | 0.3874673 | 0.005194233 | 0.4411361 | 0.005502445 | 0.4551401 | 0.00519923
eps | q | sigma |  |  | 0.5298972 | 0.006059011 |  |  | 0.4030837 | 0.005641196 | 0.4449845 | 0.005933258 | 0.4791885 | 0.005882711
Горизонтальная линия E50 |  | Касательная |  |  | 0.59058 | 0.006816387 |  |  | 0.42513 | 0.006678299 | 0.4705579 | 0.006674916 | 0.4969861 | 0.006684725
0 |  | a | b |  | 0.6402258 | 0.007573763 |  |  | 0.4441774 | 0.007420333 | 0.4879104 | 0.007416573 | 0.5187091 | 0.007427472
|  |  | 0 |  | 0.6735642 | 0.00833114 |  |  | 0.4573809 | 0.008162366 | 0.5064427 | 0.00815823 | 0.5349919 | 0.008170219
Вертикальная линия E50 |  | p1 и p2 |  |  | 0.6183244 | 0.009088516 |  |  | 0.4808398 | 0.008904399 | 0.5294555 | 0.008899888 | 0.5553299 | 0.008912966
| 0 | 0 |  |  | 0.6922359 | 0.009845892 |  |  | 0.4991532 | 0.009646432 | 0.5432498 | 0.009641545 | 0.5840183 | 0.009655714
[5 empty] | 0.7823117 | 0.01094853 |  |  | 0.5133206 | 0.01038847 | 0.5643262 | 0.0103832 | 0.6019527 | 0.01039846
Касательная линия E50 |  |  |  |  | 0.66136 | 0.01136064 |  |  | 0.5301413 | 0.0111305 | 0.5862856 | 0.01112486 | 0.6156283 | 0.01114121
0 | 0 | Горизонтальная 1 |  |  | 0.8252833 | 0.01211802 |  |  | 0.5403145 | 0.01187253 | 0.5989287 | 0.01186652 | 0.6322406 | 0.01188396
[5 empty] | 0.7566897 | 0.0128754 |  |  | 0.5615397 | 0.01261457 | 0.6175564 | 0.01260817 | 0.6538849 | 0.0126267
Горизонтальная линия qкр |  |  |  |  | 0.838492 | 0.01363277 |  |  | 0.576716 | 0.0133566 | 0.6294694 | 0.01334983 | 0.6750565 | 0.01336945
Горизонтальная линия q |  | Горизонтальная 2 |  |  | 0.8176026 | 0.01439015 |  |  | 0.5906428 | 0.01409863 | 0.6512686 | 0.01409149 | 0.689151 | 0.0141122
0 |  | 0 |  |  | 0.9419344 | 0.01514753 |  |  | 0.5991195 | 0.01484067 | 0.6607547 | 0.01483315 | 0.7011636 | 0.01485494
[5 empty] | 0.8704 | 0.0159049 |  |  | 0.6129453 | 0.0155827 | 0.6746285 | 0.0155748 | 0.7247897 | 0.01559769
Вертикальная линия q |  |  |  |  | 0.9279121 | 0.01666228 |  |  | 0.6269196 | 0.01632473 | 0.6945908 | 0.01631646 | 0.7343247 | 0.01634044
| 0 |  |  |  | 1.011383 | 0.01741966 |  |  | 0.6437416 | 0.01706677 | 0.7030424 | 0.01705812 | 0.756064 | 0.01708319
[5 empty] | 0.9227262 | 0.01817703 |  |  | 0.6536107 | 0.0178088 | 0.7204842 | 0.01779978 | 0.765803 | 0.01782593
[5 empty] | 1.050854 | 0.01893441 |  |  | 0.6675263 | 0.01855083 | 0.7320168 | 0.01854143 | 0.7789369 | 0.01856868
[5 empty] | 1.080678 | 0.01969178 |  |  | 0.6757875 | 0.01929286 | 0.7463411 | 0.01928309 | 0.7975613 | 0.01931143
[5 empty] | 1.028113 | 0.02044916 |  |  | 0.6820937 | 0.0200349 | 0.7527579 | 0.02002475 | 0.8059715 | 0.02005417
[5 empty] | 1.13807 | 0.02120654 |  |  | 0.6974443 | 0.02077693 | 0.768368 | 0.0207664 | 0.8217628 | 0.02079692
[5 empty] | 1.104462 | 0.02196391 |  |  | 0.7078385 | 0.02151896 | 0.7772721 | 0.02150806 | 0.8293306 | 0.02153967
[5 empty] | 1.189201 | 0.02272129 |  |  | 0.7110756 | 0.022261 | 0.7887711 | 0.02224972 | 0.8442704 | 0.02228242
[5 empty] | 1.255202 | 0.02347867 |  |  | 0.7258551 | 0.02300303 | 0.7911657 | 0.02299138 | 0.8506774 | 0.02302516
[5 empty] | 1.246375 | 0.02423604 |  |  | 0.7295761 | 0.02374506 | 0.8011568 | 0.02373303 | 0.8604471 | 0.02376791
[5 empty] | 1.216635 | 0.02499342 |  |  | 0.740338 | 0.0244871 | 0.8122451 | 0.02447469 | 0.8713749 | 0.02451066
[5 empty] | 1.216892 | 0.0257508 |  |  | 0.7449401 | 0.02522913 | 0.8226314 | 0.02521635 | 0.886856 | 0.0252534
[5 empty] | 1.375061 | 0.02650817 |  |  | 0.7520818 | 0.02597116 | 0.8282165 | 0.02595801 | 0.887186 | 0.02599615
[5 empty] | 1.381054 | 0.02726555 |  |  | 0.7592623 | 0.0267132 | 0.8369013 | 0.02669966 | 0.9000601 | 0.0267389
[5 empty] | 1.300783 | 0.02802292 |  |  | 0.7642809 | 0.02745523 | 0.8432864 | 0.02744132 | 0.9100737 | 0.02748165
[5 empty] | 1.432162 | 0.0287803 |  |  | 0.773637 | 0.02819726 | 0.8427728 | 0.02818298 | 0.9170223 | 0.02822439
[5 empty] | 1.352102 | 0.02953768 |  |  | 0.7776299 | 0.0289393 | 0.8542611 | 0.02892463 | 0.9246012 | 0.02896714
[5 empty] | 1.351517 | 0.03029505 |  |  | 0.7831588 | 0.02968133 | 0.8583523 | 0.02966629 | 0.9279057 | 0.02970989
[5 empty] | 1.485319 | 0.03105243 |  |  | 0.7864232 | 0.03042336 | 0.863647 | 0.03040795 | 0.9290313 | 0.03045263
[5 empty] | 1.392421 | 0.03180981 |  |  | 0.7888223 | 0.0311654 | 0.8620461 | 0.03114961 | 0.9363733 | 0.03119538
[5 empty] | 1.455735 | 0.03256718 |  |  | 0.7885554 | 0.03190743 | 0.8641503 | 0.03189126 | 0.9425271 | 0.03193813
[5 empty] | 1.431175 | 0.03332456 |  |  | 0.7979218 | 0.03264946 | 0.8704605 | 0.03263292 | 0.9456881 | 0.03268088
[5 empty] | 1.499653 | 0.03408193 |  |  | 0.7998209 | 0.0333915 | 0.8774774 | 0.03337458 | 0.9475516 | 0.03342362
[5 empty] | 1.459081 | 0.03483931 |  |  | 0.803052 | 0.03413353 | 0.8711019 | 0.03411624 | 0.9517131 | 0.03416637
[5 empty] | 1.469372 | 0.03559669 |  |  | 0.7971143 | 0.03487556 | 0.8742347 | 0.03485789 | 0.9527679 | 0.03490912
[5 empty] | 1.564623 | 0.03635406 |  |  | 0.8061675 | 0.0356176 | 0.8822723 | 0.03559955 | 0.9583771 | 0.03565187
[5 empty] | 1.435493 | 0.03711144 |  |  | 0.8014301 | 0.03635963 | 0.8771285 | 0.03634121 | 0.9575388 | 0.03639461
[5 empty] | 1.474717 | 0.03786882 |  |  | 0.7999593 | 0.03710166 | 0.8766631 | 0.03708286 | 0.9581271 | 0.03713736
[5 empty] | 1.466267 | 0.03862619 |  |  | 0.803712 | 0.0378437 | 0.874768 | 0.03782452 | 0.9513233 | 0.03788011
[5 empty] | 1.517175 | 0.03938357 |  |  | 0.7993038 | 0.03858573 | 0.8797562 | 0.03856618 | 0.9492527 | 0.03862285
[5 empty] | 1.418472 | 0.04014095 |  |  | 0.7944612 | 0.03932776 | 0.8770567 | 0.03930784 | 0.9515467 | 0.0393656
[5 empty] | 1.515186 | 0.04089832 |  |  | 0.7936104 | 0.0400698 | 0.8731985 | 0.04004949 | 0.9428365 | 0.04010835
[5 empty] | 1.489351 | 0.0416557 |  |  | 0.796278 | 0.04081183 | 0.8665106 | 0.04079115 | 0.9471537 | 0.0408511
[5 empty] | 1.503995 | 0.04241307 |  |  | 0.7879902 | 0.04155386 | 0.8668219 | 0.04153281 | 0.9376295 | 0.04159384
[5 empty] | 1.514151 | 0.04317045 |  |  | 0.7848735 | 0.0422959 | 0.8614615 | 0.04227447 | 0.9349954 | 0.04233659
[5 empty] | 1.418848 | 0.04392783 |  |  | 0.7826542 | 0.04303793 | 0.8526582 | 0.04301612 | 0.9311828 | 0.04307934
[5 empty] | 1.383117 | 0.0446852 |  |  | 0.7801587 | 0.04377996 | 0.8514412 | 0.04375778 | 0.9223229 | 0.04382208
[5 empty] | 1.487989 | 0.04544258 |  |  | 0.7731133 | 0.044522 | 0.8508393 | 0.04449944 | 0.9199472 | 0.04456483
[5 empty] | 1.502494 | 0.04619996 |  |  | 0.7666445 | 0.04526403 | 0.8453815 | 0.0452411 | 0.9161871 | 0.04530758
[5 empty] | 1.355663 | 0.04695733 |  |  | 0.7658785 | 0.04600606 | 0.8376968 | 0.04598275 | 0.9053739 | 0.04605033
[5 empty] | 1.440527 | 0.04771471 |  |  | 0.7537419 | 0.0467481 | 0.8275143 | 0.04672441 | 0.9035391 | 0.04679307
[5 empty] | 1.432117 | 0.04847209 |  |  | 0.747961 | 0.04749013 | 0.8205628 | 0.04746607 | 0.8924139 | 0.04753582
[5 empty] | 1.415463 | 0.04922946 |  |  | 0.7493621 | 0.04823216 | 0.8129713 | 0.04820772 | 0.8870299 | 0.04827857
[5 empty] | 1.466595 | 0.04998684 |  |  | 0.7377716 | 0.0489742 | 0.8131689 | 0.04894938 | 0.8761183 | 0.04902131
[5 empty] | 1.353545 | 0.05074421 |  |  | 0.7357159 | 0.04971623 | 0.8058845 | 0.04969104 | 0.8712105 | 0.04976406
[5 empty] | 1.383343 | 0.05150159 |  |  | 0.7240213 | 0.05045826 | 0.792347 | 0.0504327 | 0.8626379 | 0.05050681
[5 empty] | 1.41402 | 0.05225897 |  |  | 0.7209144 | 0.0512003 | 0.7891855 | 0.05117435 | 0.8569319 | 0.05124956
[5 empty] | 1.434606 | 0.05301634 |  |  | 0.7086213 | 0.05194233 | 0.783829 | 0.05191601 | 0.8495239 | 0.0519923
[5 empty] | 1.356133 | 0.05377372 |  |  | 0.7041685 | 0.05268436 | 0.7762063 | 0.05265767 | 0.8424453 | 0.05273505
[5 empty] | 1.33263 | 0.0545311 |  |  | 0.6961825 | 0.0534264 | 0.7654466 | 0.05339933 | 0.8288273 | 0.0534778
[5 empty] | 1.334128 | 0.05528847 |  |  | 0.6888894 | 0.05416843 | 0.7537787 | 0.05414098 | 0.8238015 | 0.05422055
[5 empty] | 1.413659 | 0.05604585 |  |  | 0.6874158 | 0.05491046 | 0.7537317 | 0.05488264 | 0.8178991 | 0.05496329
[5 empty] | 1.345252 | 0.05680322 |  |  | 0.678988 | 0.0556525 | 0.7439345 | 0.0556243 | 0.8052516 | 0.05570604
[5 empty] | 1.369939 | 0.0575606 |  |  | 0.6692324 | 0.05639453 | 0.734616 | 0.05636595 | 0.7936904 | 0.05644879
[5 empty] | 1.32375 | 0.05831798 |  |  | 0.6670753 | 0.05713656 | 0.7312054 | 0.05710761 | 0.7901467 | 0.05719153
[5 empty] | 1.317716 | 0.05907535 |  |  | 0.6561431 | 0.05787859 | 0.7175315 | 0.05784927 | 0.7821521 | 0.05793428
[5 empty] | 1.303867 | 0.05983273 |  |  | 0.6537623 | 0.05862063 | 0.7142234 | 0.05859093 | 0.7697378 | 0.05867703
[5 empty] | 1.218234 | 0.06059011 |  |  | 0.6490591 | 0.05936266 | 0.70491 | 0.05933258 | 0.7662352 | 0.05941978
[5 empty] | 1.355847 | 0.06134748 |  |  | 0.63746 | 0.06010469 | 0.6964202 | 0.06007424 | 0.7607758 | 0.06016252
[5 empty] | 1.346738 | 0.06210486 |  |  | 0.6322913 | 0.06084673 | 0.6932831 | 0.0608159 | 0.7522909 | 0.06090527
[5 empty] | 1.202938 | 0.06286224 |  |  | 0.6307795 | 0.06158876 | 0.6895277 | 0.06155756 | 0.7413119 | 0.06164802
[5 empty] | 1.323476 | 0.06361961 |  |  | 0.6231508 | 0.06233079 | 0.6806829 | 0.06229921 | 0.7409701 | 0.06239076
[5 empty] | 1.233383 | 0.06437699 |  |  | 0.6203316 | 0.06307283 | 0.6745777 | 0.06304087 | 0.733597 | 0.06313351
[5 empty] | 1.23269 | 0.06513436 |  |  | 0.6156485 | 0.06381486 | 0.6728411 | 0.06378253 | 0.7323239 | 0.06387626
[5 empty] | 1.287428 | 0.06589174 |  |  | 0.6067276 | 0.06455689 | 0.666202 | 0.06452418 | 0.7253822 | 0.06461901
[5 empty] | 1.172562 | 0.06664912 |  |  | 0.606942 | 0.06529893 | 0.6590337 | 0.06526584 | 0.7172402 | 0.06536175
[5 empty] | 1.201683 | 0.06740649 |  |  | 0.5977555 | 0.06604096 | 0.6536674 | 0.0660075 | 0.7119973 | 0.0661045
[5 empty] | 1.275727 | 0.06816387 |  |  | 0.5961109 | 0.06678299 | 0.6568373 | 0.06674916 | 0.7074847 | 0.06684725
[5 empty] | 1.184702 | 0.06892125 |  |  | 0.5917158 | 0.06752503 | 0.6478516 | 0.06749081 | 0.7058115 | 0.06758999
[5 empty] | 1.289619 | 0.06967862 |  |  | 0.5900779 | 0.06826706 | 0.6446188 | 0.06823247 | 0.7041867 | 0.06833274
[5 empty] | 1.234487 | 0.070436 |  |  | 0.5844048 | 0.06900909 | 0.6440471 | 0.06897413 | 0.6930195 | 0.06907549
[5 empty] | 1.183316 | 0.07119338 |  |  | 0.5816041 | 0.06975113 | 0.6333451 | 0.06971579 | 0.6862191 | 0.06981824
[5 empty] | 1.270115 | 0.07195075 |  |  | 0.5755833 | 0.07049316 | 0.630421 | 0.07045744 | 0.6838944 | 0.07056098
[5 empty] | 1.256896 | 0.07270813 |  |  | 0.5742501 | 0.07123519 | 0.6287832 | 0.0711991 | 0.6794548 | 0.07130373
[5 empty] | 1.185666 | 0.0734655 |  |  | 0.5693121 | 0.07197723 | 0.61794 | 0.07194076 | 0.6760091 | 0.07204648
[5 empty] | 1.201438 | 0.07422288 |  |  | 0.566477 | 0.07271926 | 0.6146999 | 0.07268242 | 0.6715667 | 0.07278923
[5 empty] | 1.226219 | 0.07498026 |  |  | 0.5581523 | 0.07346129 | 0.6134712 | 0.07342407 | 0.6628366 | 0.07353197
[5 empty] | 1.14002 | 0.07573763 |  |  | 0.5569456 | 0.07420333 | 0.6051622 | 0.07416573 | 0.6635278 | 0.07427472
[5 empty] | 1.172851 | 0.07649501 |  |  | 0.5535645 | 0.07494536 | 0.6079813 | 0.07490739 | 0.6512496 | 0.07501747
[5 empty] | 1.087722 | 0.07725239 |  |  | 0.5470168 | 0.07568739 | 0.6023369 | 0.07564904 | 0.654411 | 0.07576021
[5 empty] | 1.097642 | 0.07800976 |  |  | 0.5482099 | 0.07642943 | 0.5981374 | 0.0763907 | 0.6431212 | 0.07650296
[5 empty] | 1.156621 | 0.07876714 |  |  | 0.5380515 | 0.07717146 | 0.591191 | 0.07713236 | 0.6449893 | 0.07724571
[5 empty] | 1.213669 | 0.07952451 |  |  | 0.5398492 | 0.07791349 | 0.5891063 | 0.07787402 | 0.6379243 | 0.07798846
[5 empty] | 1.169797 | 0.08028189 |  |  | 0.5341106 | 0.07865553 | 0.5837914 | 0.07861567 | 0.6348354 | 0.0787312
[5 empty] | 1.130013 | 0.08103927 |  |  | 0.5307433 | 0.07939756 | 0.5760549 | 0.07935733 | 0.6287318 | 0.07947395
[5 empty] | 1.187327 | 0.08179664 |  |  | 0.5220549 | 0.08013959 | 0.576805 | 0.08009899 | 0.6226224 | 0.0802167
[5 empty] | 1.05675 | 0.08255402 |  |  | 0.5239531 | 0.08088163 | 0.5671501 | 0.08084065 | 0.6231165 | 0.08095944
[5 empty] | 1.076291 | 0.0833114 |  |  | 0.5145455 | 0.08162366 | 0.5674986 | 0.0815823 | 0.6187232 | 0.08170219
[5 empty] | 1.14996 | 0.08406877 |  |  | 0.5172396 | 0.08236569 | 0.5643588 | 0.08232396 | 0.6109516 | 0.08244494
[5 empty] | 1.103767 | 0.08482615 |  |  | 0.5135431 | 0.08310773 | 0.5608392 | 0.08306562 | 0.6095107 | 0.08318769
[5 empty] | 1.165722 | 0.08558353 |  |  | 0.5093636 | 0.08384976 | 0.5574481 | 0.08380727 | 0.6004097 | 0.08393043
[5 empty] | 1.057834 | 0.0863409 |  |  | 0.5081086 | 0.08459179 | 0.5520937 | 0.08454893 | 0.5949578 | 0.08467318
[5 empty] | 1.136114 | 0.08709828 |  |  | 0.5013859 | 0.08533383 | 0.5533846 | 0.08529059 | 0.600164 | 0.08541593
[5 empty] | 1.04457 | 0.08785565 |  |  | 0.497203 | 0.08607586 | 0.546729 | 0.08603225 | 0.5875375 | 0.08615867
[5 empty] | 1.111214 | 0.08861303 |  |  | 0.4994676 | 0.08681789 | 0.5447354 | 0.0867739 | 0.5845873 | 0.08690142
[5 empty] | 1.137054 | 0.08937041 |  |  | 0.4947872 | 0.08755993 | 0.5439121 | 0.08751556 | 0.5823226 | 0.08764417
[5 empty] | 1.153101 | 0.09012778 |  |  | 0.4957694 | 0.08830196 | 0.5414674 | 0.08825722 | 0.5838525 | 0.08838692
[5 empty] | 1.013365 | 0.09088516 |  |  | 0.4935219 | 0.08904399 | 0.5396097 | 0.08899888 | 0.5766861 | 0.08912966
[5 empty] | 1.017855 | 0.09164254 |  |  | 0.4905523 | 0.08978603 | 0.5373474 | 0.08974053 | 0.5827325 | 0.08987241
[5 empty] | 1.12758 | 0.09239991 |  |  | 0.4901682 | 0.09052806 | 0.5312888 | 0.09048219 | 0.5748009 | 0.09061516
[5 empty] | 1.053552 | 0.09315729 |  |  | 0.4874772 | 0.09127009 | 0.5296424 | 0.09122385 | 0.5778003 | 0.0913579
[5 empty] | 1.10978 | 0.09391467 |  |  | 0.4837868 | 0.09201213 | 0.5241164 | 0.09196551 | 0.5719399 | 0.09210065
[5 empty] | 1.077273 | 0.09467204 |  |  | 0.4816049 | 0.09275416 | 0.5272192 | 0.09270716 | 0.5715288 | 0.0928434
[5 empty] | 1.084041 | 0.09542942 |  |  | 0.4789388 | 0.09349619 | 0.5295593 | 0.09344882 | 0.5680761 | 0.09358615
[5 empty] | 1.048095 | 0.09618679 |  |  | 0.4795963 | 0.09423822 | 0.5212449 | 0.09419048 | 0.5667909 | 0.09432889
[5 empty] | 1.146443 | 0.09694417 |  |  | 0.4790849 | 0.09498026 | 0.5222844 | 0.09493213 | 0.5696823 | 0.09507164
[5 empty] | 1.010097 | 0.09770155 |  |  | 0.4827124 | 0.09572229 | 0.5234862 | 0.09567379 | 0.5674595 | 0.09581439
[5 empty] | 1.004056 | 0.09845892 |  |  | 0.4760791 | 0.09646432 | 0.5216507 | 0.09641545 | 0.5690226 | 0.09655714
[5 empty] | 1.074237 | 0.0992163 |  |  | 0.4818213 | 0.09720636 | 0.5281076 | 0.09715711 | 0.5729948 | 0.09729988
[5 empty] | 1.020613 | 0.09997368 |  |  | 0.4774177 | 0.09794839 | 0.5223335 | 0.09789876 | 0.5688511 | 0.09804263
[5 empty] | 1.144178 | 0.1007311 |  |  | 0.4824627 | 0.09869042 | 0.5288225 | 0.09864042 | 0.571085 | 0.09878538
[5 empty] | 1.004924 | 0.1014884 |  |  | 0.4800509 | 0.09943246 | 0.5239685 | 0.09938208 | 0.5658899 | 0.09952812
[5 empty] | 1.085845 | 0.1022458 |  |  | 0.4842767 | 0.1001745 | 0.5289655 | 0.1001237 | 0.5713593 | 0.1002709
[5 empty] | 1.066933 | 0.1030032 |  |  | 0.4816346 | 0.1009165 | 0.5300074 | 0.1008654 | 0.5733865 | 0.1010136
[5 empty] | 1.088181 | 0.1037606 |  |  | 0.4865191 | 0.1016586 | 0.5259883 | 0.101607 | 0.576065 | 0.1017564
[5 empty] | 1.071583 | 0.1045179 |  |  | 0.4816247 | 0.1024006 | 0.532302 | 0.1023487 | 0.5721882 | 0.1024991
[5 empty] | 1.120131 | 0.1052753 |  |  | 0.488446 | 0.1031426 | 0.5276425 | 0.1030904 | 0.5778495 | 0.1032419
[5 empty] | 1.045819 | 0.1060327 |  |  | 0.4875775 | 0.1038847 | 0.5346039 | 0.103832 | 0.5815424 | 0.1039846
[5 empty] | 1.034639 | 0.1067901 |  |  | 0.4893135 | 0.1046267 | 0.53338 | 0.1045737 | 0.5833603 | 0.1047274
[5 empty] | 1.122585 | 0.1075474 |  |  | 0.4892487 | 0.1053687 | 0.5333649 | 0.1053153 | 0.5798965 | 0.1054701
[5 empty] | 1.14165 | 0.1083048 |  |  | 0.4955775 | 0.1061108 | 0.5350524 | 0.106057 | 0.5827446 | 0.1062128
[5 empty] | 1.045826 | 0.1090622 |  |  | 0.4945944 | 0.1068528 | 0.5406367 | 0.1067987 | 0.5852979 | 0.1069556
[5 empty] | 1.079106 | 0.1098196 |  |  | 0.4929939 | 0.1075948 | 0.5426115 | 0.1075403 | 0.5883498 | 0.1076983
[5 empty] | 1.063485 | 0.1105769 |  |  | 0.4935706 | 0.1083369 | 0.5428709 | 0.108282 | 0.5883939 | 0.1084411
[5 empty] | 1.089954 | 0.1113343 |  |  | 0.5004189 | 0.1090789 | 0.5464089 | 0.1090236 | 0.5896235 | 0.1091838
[5 empty] | 1.072507 | 0.1120917 |  |  | 0.4996333 | 0.1098209 | 0.5514195 | 0.1097653 | 0.596132 | 0.1099266
[5 empty] | 1.186137 | 0.1128491 |  |  | 0.5009084 | 0.110563 | 0.5544965 | 0.1105069 | 0.5925128 | 0.1106693
[5 empty] | 1.094836 | 0.1136064 |  |  | 0.5095385 | 0.111305 | 0.5545339 | 0.1112486 | 0.6023595 | 0.1114121
[5 empty] | 1.160598 | 0.1143638 |  |  | 0.5063183 | 0.112047 | 0.5565258 | 0.1119903 | 0.6058653 | 0.1121548
[5 empty] | 1.074417 | 0.1151212 |  |  | 0.5068422 | 0.1127891 | 0.558966 | 0.1127319 | 0.6078238 | 0.1128976
[5 empty] | 1.089284 | 0.1158786 |  |  | 0.5160048 | 0.1135311 | 0.5565486 | 0.1134736 | 0.6058283 | 0.1136403
[5 empty] | 1.087193 | 0.116636 |  |  | 0.5135004 | 0.1142731 | 0.5598675 | 0.1142152 | 0.6070723 | 0.1143831
[5 empty] | 1.092137 | 0.1173933 |  |  | 0.5201237 | 0.1150152 | 0.5658167 | 0.1149569 | 0.6163492 | 0.1151258
[5 empty] | 1.125109 | 0.1181507 |  |  | 0.5175691 | 0.1157572 | 0.5669901 | 0.1156985 | 0.6132524 | 0.1158686
[5 empty] | 1.091102 | 0.1189081 |  |  | 0.5222311 | 0.1164992 | 0.5722817 | 0.1164402 | 0.6149754 | 0.1166113
[5 empty] | 1.130109 | 0.1196655 |  |  | 0.5214042 | 0.1172413 | 0.5745855 | 0.1171819 | 0.6230115 | 0.1173541
[5 empty] | 1.169123 | 0.1204228 |  |  | 0.524783 | 0.1179833 | 0.5790954 | 0.1179235 | 0.6228542 | 0.1180968
[5 empty] | 1.187137 | 0.1211802 |  |  | 0.5273619 | 0.1187253 | 0.5803054 | 0.1186652 | 0.6236969 | 0.1188396
[5 empty] | 1.17621 | 0.1219376 |  |  | 0.533787 | 0.1194674 | 0.5824658 | 0.1194068 | 0.6286971 | 0.1195823
[5 empty] | 1.165477 | 0.122695 |  |  | 0.5344656 | 0.1202094 | 0.578894 | 0.1201485 | 0.636081 | 0.120325
[5 empty] | 1.217944 | 0.1234523 |  |  | 0.5353017 | 0.1209514 | 0.5832946 | 0.1208901 | 0.6315533 | 0.1210678
[5 empty] | 1.15661 | 0.1242097 |  |  | 0.5360961 | 0.1216935 | 0.5852685 | 0.1216318 | 0.6427145 | 0.1218105
[5 empty] | 1.090478 | 0.1249671 |  |  | 0.5461493 | 0.1224355 | 0.5922163 | 0.1223735 | 0.6449655 | 0.1225533
[5 empty] | 1.148548 | 0.1257245 |  |  | 0.5441621 | 0.1231775 | 0.5929389 | 0.1231151 | 0.6438071 | 0.123296
[5 empty] | 1.21282 | 0.1264818 |  |  | 0.546935 | 0.1239196 | 0.599537 | 0.1238568 | 0.6517401 | 0.1240388
[5 empty] | 1.170297 | 0.1272392 |  |  | 0.5533688 | 0.1246616 | 0.6066114 | 0.1245984 | 0.6581651 | 0.1247815
[5 empty] | 1.143977 | 0.1279966 |  |  | 0.5527641 | 0.1254036 | 0.6075628 | 0.1253401 | 0.655683 | 0.1255243
[5 empty] | 1.162864 | 0.128754 |  |  | 0.5565215 | 0.1261457 | 0.6092919 | 0.1260817 | 0.6669945 | 0.126267
[5 empty] | 1.262956 | 0.1295114 |  |  | 0.5636417 | 0.1268877 | 0.6159997 | 0.1268234 | 0.6689004 | 0.1270098
[5 empty] | 1.195255 | 0.1302687 |  |  | 0.5669253 | 0.1276297 | 0.6236867 | 0.1275651 | 0.6746015 | 0.1277525
[5 empty] | 1.224763 | 0.1310261 |  |  | 0.573473 | 0.1283718 | 0.6245538 | 0.1283067 | 0.6815985 | 0.1284953
[5 empty] | 1.217479 | 0.1317835 |  |  | 0.5808855 | 0.1291138 | 0.6280018 | 0.1290484 | 0.6864923 | 0.129238
[5 empty] | 1.234404 | 0.1325409 |  |  | 0.5821633 | 0.1298558 | 0.6343313 | 0.12979 | 0.6926835 | 0.1299808
[5 empty] | 1.26154 | 0.1332982 |  |  | 0.5866072 | 0.1305979 | 0.6400432 | 0.1305317 | 0.697473 | 0.1307235
[5 empty] | 1.232888 | 0.1340556 |  |  | 0.5907178 | 0.1313399 | 0.6510382 | 0.1312733 | 0.6998615 | 0.1314663
[5 empty] | 1.252448 | 0.134813 |  |  | 0.5992958 | 0.1320819 | 0.6534171 | 0.132015 | 0.7101498 | 0.132209
[5 empty] | 1.17122 | 0.1355704 |  |  | 0.6038417 | 0.132824 | 0.6617807 | 0.1327567 | 0.7139387 | 0.1329517
[5 empty] | 1.170207 | 0.1363277 |  |  | 0.6057563 | 0.133566 | 0.6618296 | 0.1334983 | 0.7183289 | 0.1336945
[5 empty] | 1.296409 | 0.1370851 |  |  | 0.6158405 | 0.134308 | 0.6687648 | 0.13424 | 0.7307217 | 0.1344372
[5 empty] | 1.277095 | 0.1378425 |  |  | 0.6195084 | 0.1350501 | 0.6801171 | 0.1349816 | 0.7327772 | 0.13518
[5 empty] | 1.258484 | 0.1385999 |  |  | 0.6250307 | 0.1357921 | 0.6862799 | 0.1357233 | 0.7408938 | 0.1359227
[5 empty] | 1.328547 | 0.1393572 |  |  | 0.6319833 | 0.1365341 | 0.6905266 | 0.1364649 | 0.7524427 | 0.1366655
[5 empty] | 1.234253 | 0.1401146 |  |  | 0.6369422 | 0.1372762 | 0.7009309 | 0.1372066 | 0.7636955 | 0.1374082
[5 empty] | 1.34457 | 0.140872 |  |  | 0.6514835 | 0.1380182 | 0.7129662 | 0.1379483 | 0.7729235 | 0.138151
[5 empty] | 1.363469 | 0.1416294 |  |  | 0.6604831 | 0.1387602 | 0.7185061 | 0.1386899 | 0.7788981 | 0.1388937
[5 empty] | 1.38892 | 0.1423868 |  |  | 0.6633171 | 0.1395023 | 0.7313242 | 0.1394316 | 0.7897908 | 0.1396365
[5 empty] | 1.291891 | 0.1431441 |  |  | 0.6732615 | 0.1402443 | 0.7371939 | 0.1401732 | 0.803873 | 0.1403792
[5 empty] | 1.396353 | 0.1439015 |  |  | 0.6871923 | 0.1409863 | 0.7546889 | 0.1409149 | 0.812216 | 0.141122
[5 empty] | 1.378274 | 0.1446589 |  |  | 0.6964854 | 0.1417284 | 0.7624826 | 0.1416565 | 0.8288913 | 0.1418647
[5 empty] | 1.318625 | 0.1454163 |  |  | 0.710417 | 0.1424704 | 0.7745486 | 0.1423982 | 0.8416703 | 0.1426075
[5 empty] | 1.435374 | 0.1461736 |  |  | 0.7202631 | 0.1432124 | 0.7877605 | 0.1431399 | 0.8525244 | 0.1433502
[5 empty] | 1.429492 | 0.146931 |  |  | 0.7313995 | 0.1439545 | 0.8006917 | 0.1438815 | 0.8694251 | 0.144093
[5 empty] | 1.483948 | 0.1476884 |  |  | 0.7365024 | 0.1446965 | 0.8130158 | 0.1446232 | 0.8796437 | 0.1448357
[5 empty] | 1.432711 | 0.1484458 |  |  | 0.7545478 | 0.1454385 | 0.8214064 | 0.1453648 | 0.8947517 | 0.1455785
[5 empty] | 1.465751 | 0.1492031 |  |  | 0.7610116 | 0.1461806 | 0.833537 | 0.1461065 | 0.9040204 | 0.1463212
[5 empty] | 1.531038 | 0.1499605 |  |  | 0.77967 | 0.1469226 | 0.8531811 | 0.1468481 | 0.9267214 | 0.1470639
[5 empty] | 1.43954 | 0.1507179 |  |  | 0.7845988 | 0.1476646 | 0.8625123 | 0.1475898 | 0.9330259 | 0.1478067