## 1
Общество с ограниченной ответственностью "Инженерная геология" (ООО "ИнжГео") | [11 empty] | Общество с ограниченной ответственностью "Инженерная геология" (ООО "ИнжГео")
Юр. адрес: 117279, г. Москва, ул. Миклухо-Маклая, 36 а, этаж 5, пом. XXIII к. 76-84 | [11 empty] | Юр. адрес: 117279, г. Москва, ул. Миклухо-Маклая, 36 а, этаж 5, пом. XXIII к. 76-84 | [8 empty] | нагр |  |  | X0 | Y0 | R |  | нагр |  |  |  | X0 | Y0 | R | нагр |  |  |  | X0 | Y0 | R |  | нагр |  |  |  | X0 | Y0 | R
Телефон/факс +7 (495) 132-30-00, Адрес электронной почты inbox@inj-geo.ru | [11 empty] | Телефон/факс +7 (495) 132-30-00, Адрес электронной почты inbox@inj-geo.ru | [12 empty] | 0 | [7 empty] | 0 | [6 empty] | 0 | [7 empty] | 0
[21 empty] | девиатор | [6 empty] | девиатор | [6 empty] | девиатор | [7 empty] | девиатор
Испытательная лаборатория ООО «ИнжГео» | [11 empty] | Испытательная лаборатория ООО «ИнжГео» | [8 empty] | x0 | Угол | X | Y |  |  |  | x0 |  | Угол | X | Y |  |  | x0 |  | Угол | X | Y |  |  |  | x0 |  | Угол | X | Y
Адрес места осуществления деятельности лаборатории: г. Москва, просп. Вернадского, д. 51, стр. 1 | [11 empty] | Адрес места осуществления деятельности лаборатории: г. Москва, просп. Вернадского, д. 51, стр. 1 | [9 empty] | 0 | [7 empty] | 0 | [6 empty] | 0 | [7 empty] | 0
Телефон +7(910)4557682, E-mail: slg85@mail.ru | [11 empty] | Телефон +7(910)4557682, E-mail: slg85@mail.ru | [9 empty] | 5 | [7 empty] | 5 | [6 empty] | 5 | [7 empty] | 5
[22 empty] | 10 | [7 empty] | 10 | [6 empty] | 10 | [7 empty] | 10
[12 empty] | Протокол испытаний № 13-63/183 от 30-04-2023 | [9 empty] | 15 | [7 empty] | 15 | [6 empty] | 15 | [7 empty] | 15
[22 empty] | 20 | [7 empty] | 20 | [6 empty] | 20 | [7 empty] | 20
[12 empty] | Наименование и адрес заказчика: Переход трубопровода через р. Енисей | [9 empty] | 25 | [7 empty] | 25 | [6 empty] | 25 | [7 empty] | 25
[12 empty] | Наименование объекта: ООО Регионстрой | [9 empty] | 30 | [7 empty] | 30 | [6 empty] | 30 | [7 empty] | 30
Наименование используемого метода/методики: ГОСТ 12248.4-2020 | [11 empty] | Наименование используемого метода/методики: ГОСТ 12248.3-2020 | [9 empty] | 35 | [7 empty] | 35 | [6 empty] | 35 | [7 empty] | 35
Условия проведения испытания: температура окружающей среды (18 - 25)0С, влажность воздуха (40 - 75)% | [11 empty] | Условия проведения испытания: температура окружающей среды (18 - 25)0С, влажность воздуха (40 - 75)% | [9 empty] | 40 | [7 empty] | 40 | [6 empty] | 40 | [7 empty] | 40
[12 empty] | Дата получение объекта подлежащего испытаниям: 03-04-2023 | [9 empty] | 45 | [7 empty] | 45 | [6 empty] | 45 | [7 empty] | 45
[12 empty] | Дата испытания: 25.10.2022-19.11.2183 | [9 empty] | 50 | [7 empty] | 50 | [6 empty] | 50 | [7 empty] | 50
[22 empty] | 55 | [7 empty] | 55 | [6 empty] | 55 | [7 empty] | 55
Испытание грунтов методом трехосного сжатия | [11 empty] | Испытание грунтов методом трехосного сжатия | [9 empty] | 60 | [7 empty] | 60 | [6 empty] | 60 | [7 empty] | 60
[22 empty] | 65 | [7 empty] | 65 | [6 empty] | 65 | [7 empty] | 65
Лабораторный номер: | [6 empty] | We, д.е. = |  |  |  |  | Лабораторный номер: |  | 1218 |  |  |  | We, д.е. = | 0.678000435 |  |  | 70 | [7 empty] | 70 | [6 empty] | 70 | [7 empty] | 70
Номер скважины: | [6 empty] | ρ, г/см3 = |  |  |  |  | Номер скважины: |  | BH-100 |  |  |  | ρ, г/см3 = | 1.53 |  |  | 75 | [7 empty] | 75 | [6 empty] | 75 | [7 empty] | 75
Глубина отбора, м: | [6 empty] | ρs, г/см3 = |  |  |  |  | Глубина отбора, м: |  | 1.3 |  |  |  | ρs, г/см3 = | 2.74 |  |  | 80 | [7 empty] | 80 | [6 empty] | 80 | [7 empty] | 80
Наименование грунта: | [6 empty] | e, д.е. = |  |  |  |  | Наименование грунта: |  | Суглинок, после оттаивания текучий, легкий пылеватый |  |  |  | e, д.е. = | 2.005047 |  |  | 85 | [7 empty] | 85 | [6 empty] | 85 | [7 empty] | 85
Схема проведения опыта: | [6 empty] | IL, д.е. = |  |  |  |  | Схема проведения опыта: |  | КД |  |  |  | IL, д.е. = | 3.717 |  |  | 90 | [7 empty] | 90 | [6 empty] | 90 | [7 empty] | 90
[22 empty] | 95 | [7 empty] | 95 | [6 empty] | 95 | [7 empty] | 95
[22 empty] | 100 | [7 empty] | 100 | [6 empty] | 100 | [7 empty] | 100
Результаты испытаний | [11 empty] | Результаты испытаний | [9 empty] | 105 | [7 empty] | 105 | [6 empty] | 105 | [7 empty] | 105
[22 empty] | 110 | [7 empty] | 110 | [6 empty] | 110 | [7 empty] | 110
[22 empty] | 115 | [7 empty] | 115 | [6 empty] | 115 | [7 empty] | 115
[22 empty] | 120 | [7 empty] | 120 | [6 empty] | 120 | [7 empty] | 120
[22 empty] | 125 | [7 empty] | 125 | [6 empty] | 125 | [7 empty] | 125
[22 empty] | 130 | [7 empty] | 130 | [6 empty] | 130 | [7 empty] | 130
[22 empty] | 135 | [7 empty] | 135 | [6 empty] | 135 | [7 empty] | 135
[22 empty] | 140 | [7 empty] | 140 | [6 empty] | 140 | [7 empty] | 140
[22 empty] | 145 | [7 empty] | 145 | [6 empty] | 145 | [7 empty] | 145
[22 empty] | 150 | [7 empty] | 150 | [6 empty] | 150 | [7 empty] | 150
[22 empty] | 155 | [7 empty] | 155 | [6 empty] | 155 | [7 empty] | 155
[22 empty] | 160 | [7 empty] | 160 | [6 empty] | 160 | [7 empty] | 160
[22 empty] | 165 | [7 empty] | 165 | [6 empty] | 165 | [7 empty] | 165
[22 empty] | 170 | [7 empty] | 170 | [6 empty] | 170 | [7 empty] | 170
[22 empty] | 175 | [7 empty] | 175 | [6 empty] | 175 | [7 empty] | 175
[22 empty] | 180 | [7 empty] | 180 | [6 empty] | 180 | [7 empty] | 180
[13 empty] | Давление в камере, Мпа σ3 | Вертикальная нагрузка, Мпа σ1 | Поровое давление, Мпа u
| K0, д.е. | 0.8781307 |  |  |  |  | Коэфф. Точки | [5 empty] | 0.05 | 0.07292063 | [5 empty] | 1 | [6 empty] | σ3,кПа | σ1,кПа | u, кПа |  |  |  | 4
| q_zg, МПа | 0.04390653 | [10 empty] | 0.15 | 0.2006772 | [27 empty] | δ3, Мпа | δ1-δ3, МПа | δ1, МПа | δ1, КПа
|  |  | Модуль деформации, МПа: | [9 empty] | 0.25 | 0.3284337 | [21 empty] | С, МПа:
|  |  | Е0= |  | Точки модуля (полное напр.), МПа |  |  |  | 0.04390653 | 0.07025045 | [25 empty] | φ, град:
|  |  | E50 = |  | qf (полное напр.), МПа |  |  |  | 0.06383056 | [26 empty] | E, Мпа
|  |  | Коэф. Поперечной деформации, ϑ = | [9 empty] | Эффективные значения угла внутреннего трения и удельного сцепления ϕ', С' | [13 empty] | x | 0
[13 empty] | ϕ', град. = | 7 | [12 empty] | y |  |  |  | С, кПа | φ,°
[13 empty] | С', МПа = | 0.004
| Исполнитель: | [6 empty] | Морозов Д.С. |  |  |  |  | Исполнитель: |  |  |  |  | Морозов Д.С.
| Начальник исп. лаборатории: | [6 empty] | Семиколенова Л.Г. |  |  |  |  | Начальник исп. лаборатории: |  |  |  |  | Семиколенова Л.Г.
Лист 1 , всего листов 2 | [11 empty] | Лист 2 , всего листов 2
Частичное воспроизведение протокола испытаний без письменного разрешения ООО «ИнжГео» ЗАПРЕЩАЕТСЯ | [11 empty] | Частичное воспроизведение протокола испытаний без письменного разрешения ООО «ИнжГео» ЗАПРЕЩАЕТСЯ
[5 empty] | второй график |  | первый график | [9 empty] | К Пуассона
dev50 | epsE50 | ind | devE0 | epsE0 | dev | eps | sigma |  | dev1 | eps1 | dev2 | eps2 | dev3 | eps3 |  | Глины
0.01383056 | 0.01233945 |  |  |  | 0 | 0 |  |  | 0 | 0 | 0 | 0 | 0 | 0 |  | < 0 | 0,20-0,30
ind |  |  |  |  | -0.0005260034 | 0.0008082542 |  |  | 0.001391816 | 0.0007962975 | 0.004082031 | 0.0007905715 | 0.005450032 | 0.0007285416 |  | 0-0,25 | 0,30-0,38
2 |  |  |  |  | 0.002896058 | 0.001616508 |  |  | 0.002608966 | 0.001592595 | 0.009 | 0.001718893 | 0.013 | 0.001691439 |  | 0,25< | 0,38-0,45
E0 |  |  |  |  | 0.004231201 | 0.002424763 |  |  | 0.004 | 0.002498125 | 0.0114201 | 0.002371715 | 0.01546079 | 0.002185625 |  | Суглинки | 0,35-0,37
epsE0 | devE0 |  |  |  | 0.003444446 | 0.003233017 |  |  | 0.004739165 | 0.00318519 | 0.01432157 | 0.003162286 | 0.01984516 | 0.002914166 |  | Пески и супеси | 0,30-0,35
0.00411315 | 0.00658598 |  |  |  | 0.00658598 | 0.00411315 |  |  | 0.005552977 | 0.003981488 | 0.01690475 | 0.003952858 | 0.02368905 | 0.003642708
[5 empty] | 0.007412557 | 0.004849525 |  |  | 0.006509903 | 0.004777785 | 0.01953736 | 0.004743429 | 0.02706399 | 0.004371249
График E50 |  | График E |  |  | 0.00824103 | 0.005657779 |  |  | 0.007216451 | 0.005574083 | 0.0219871 | 0.005534001 | 0.03114156 | 0.005099791
eps | q | sigma |  |  | 0.008001228 | 0.006466034 |  |  | 0.008079126 | 0.00637038 | 0.02402169 | 0.006324572 | 0.0338933 | 0.005828332
Горизонтальная линия E50 |  | Касательная |  |  | 0.007707766 | 0.007274288 |  |  | 0.008904434 | 0.007166678 | 0.02533858 | 0.006913384 | 0.03649076 | 0.006556874
0 |  | a | b |  | 0.008375255 | 0.008082542 |  |  | 0.009398883 | 0.007962975 | 0.02690778 | 0.007905715 | 0.03921685 | 0.00728933
|  |  | 0 |  | 0.01001831 | 0.008890796 |  |  | 0.01006898 | 0.008759273 | 0.02817655 | 0.008696287 | 0.04101131 | 0.008013957
Вертикальная линия E50 |  | p1 и p2 |  |  | 0.009651546 | 0.00969905 |  |  | 0.01072123 | 0.00955557 | 0.03012268 | 0.009486858 | 0.04290138 | 0.008742499
| 0 | 0 |  |  | 0.01228957 | 0.0105073 |  |  | 0.01146031 | 0.01022475 | 0.03114194 | 0.01027743 | 0.04476987 | 0.00947104
[5 empty] | 0.01294701 | 0.01131556 |  |  | 0.01201927 | 0.01114817 | 0.03263012 | 0.011068 | 0.04731096 | 0.01019958
Касательная линия E50 |  |  |  |  | 0.01383056 | 0.01233945 |  |  | 0.01269903 | 0.01194446 | 0.033983 | 0.01185857 | 0.04911884 | 0.01092812
0 | 0 | Горизонтальная 1 |  |  | 0.01438695 | 0.01293207 |  |  | 0.01349555 | 0.01274076 | 0.03519637 | 0.01264914 | 0.05138767 | 0.01165666
[5 empty] | 0.01521373 | 0.01374032 |  |  | 0.0143025 | 0.01353706 | 0.036566 | 0.01343972 | 0.05321164 | 0.01238521
Горизонтальная линия qкр |  |  |  |  | 0.01510471 | 0.01454858 |  |  | 0.01491356 | 0.01433336 | 0.03778768 | 0.01423029 | 0.05478491 | 0.01311375
Горизонтальная линия q |  | Горизонтальная 2 |  |  | 0.01704438 | 0.01535683 |  |  | 0.0155224 | 0.01512965 | 0.0392572 | 0.01502086 | 0.05680166 | 0.01384229
0 |  | 0 |  |  | 0.01701719 | 0.01616508 |  |  | 0.0163227 | 0.01592595 | 0.04017033 | 0.01581143 | 0.05885608 | 0.01457083
[5 empty] | 0.01900761 | 0.01697334 |  |  | 0.01690813 | 0.01672225 | 0.04132286 | 0.016602 | 0.06024233 | 0.01529937
Вертикальная линия q |  |  |  |  | 0.01800009 | 0.01778159 |  |  | 0.01777238 | 0.01751855 | 0.04191058 | 0.01739257 | 0.06155459 | 0.01602791
| 0 |  |  |  | 0.0189791 | 0.01858985 |  |  | 0.01840911 | 0.01831484 | 0.04312926 | 0.01818315 | 0.06328704 | 0.01675646
[5 empty] | 0.01992911 | 0.0193981 |  |  | 0.01901201 | 0.01911114 | 0.04377469 | 0.01897372 | 0.06483385 | 0.017485
[5 empty] | 0.02083457 | 0.02020635 |  |  | 0.01947474 | 0.01990744 | 0.04454265 | 0.01976429 | 0.0662892 | 0.01821354
[5 empty] | 0.02367995 | 0.02101461 |  |  | 0.019891 | 0.02070374 | 0.04512893 | 0.02055486 | 0.06714727 | 0.01894208
[5 empty] | 0.02244972 | 0.02182286 |  |  | 0.02035444 | 0.02150003 | 0.0462293 | 0.02134543 | 0.06830222 | 0.01967062
[5 empty] | 0.02512833 | 0.02263112 |  |  | 0.02085875 | 0.02229633 | 0.04673956 | 0.022136 | 0.06954824 | 0.02039916
[5 empty] | 0.02570025 | 0.02343937 |  |  | 0.0210976 | 0.02309263 | 0.04695548 | 0.02292657 | 0.07077951 | 0.02112771
[5 empty] | 0.02514993 | 0.02424763 |  |  | 0.02146467 | 0.02388893 | 0.04697285 | 0.02371715 | 0.07109019 | 0.02185625
[5 empty] | 0.02446186 | 0.02505588 |  |  | 0.02155364 | 0.02468522 | 0.04738745 | 0.02450772 | 0.07227446 | 0.02258479
[5 empty] | 0.02462047 | 0.02586413 |  |  | 0.02185818 | 0.02548152 | 0.04759506 | 0.02529829 | 0.0729265 | 0.02331333
[5 empty] | 0.0246256 | 0.02667239 |  |  | 0.02167301 | 0.02627782 | 0.04729194 | 0.02608886 | 0.07264049 | 0.02404187
[5 empty] | 0.02654635 | 0.02748064 |  |  | 0.02170875 | 0.02707412 | 0.04728161 | 0.02687943 | 0.0736106 | 0.02477041
[5 empty] | 0.02540109 | 0.0282889 |  |  | 0.02147698 | 0.02787041 | 0.04727308 | 0.02767 | 0.07373101 | 0.02549895
[5 empty] | 0.02419913 | 0.02909715 |  |  | 0.02128678 | 0.02866671 | 0.04707548 | 0.02846057 | 0.07353041 | 0.0262275
[5 empty] | 0.02594974 | 0.02990541 |  |  | 0.02104725 | 0.02946301 | 0.04639795 | 0.02925115 | 0.07265503 | 0.02695604
[5 empty] | 0.02466221 | 0.03071366 |  |  | 0.02086748 | 0.03025931 | 0.04604962 | 0.03004172 | 0.07194662 | 0.02768458
[5 empty] | 0.02334584 | 0.03152191 |  |  | 0.02045656 | 0.0310556 | 0.04543963 | 0.03083229 | 0.07075746 | 0.02841312
[5 empty] | 0.0240099 | 0.03233017 |  |  | 0.02012359 | 0.0318519 | 0.04517711 | 0.03162286 | 0.06933984 | 0.02914166
[5 empty] | 0.02266369 | 0.03313842 |  |  | 0.01987766 | 0.0326482 | 0.04457121 | 0.03241343 | 0.06834606 | 0.0298702
[5 empty] | 0.02231649 | 0.03394668 |  |  | 0.01962786 | 0.0334445 | 0.04403104 | 0.033204 | 0.0664284 | 0.03059875
[5 empty] | 0.02297758 | 0.03475493 |  |  | 0.01918328 | 0.03424079 | 0.04326576 | 0.03399458 | 0.06453916 | 0.03132729
[5 empty] | 0.02365627 | 0.03556318 |  |  | 0.01885302 | 0.03503709 | 0.04248448 | 0.03478515 | 0.06313061 | 0.03205583
[5 empty] | 0.02136183 | 0.03637144 |  |  | 0.01864617 | 0.03583339 | 0.04179636 | 0.03557572 | 0.06105506 | 0.03278437
[5 empty] | 0.02110355 | 0.03717969 |  |  | 0.01817183 | 0.03662969 | 0.04091051 | 0.03636629 | 0.0598648 | 0.03351291
[5 empty] | 0.02089072 | 0.03798795 |  |  | 0.01803908 | 0.03742598 | 0.04023609 | 0.03715686 | 0.0585121 | 0.03424145
[5 empty] | 0.02073263 | 0.0387962 |  |  | 0.01795702 | 0.03822228 | 0.03968222 | 0.03794743 | 0.05724927 | 0.03496999
[5 empty] | 0.02063856 | 0.03960446 |  |  | 0.01783474 | 0.03901858 | 0.03915803 | 0.038738 | 0.0558286 | 0.03569854
[5 empty] | 0.0216165 | 0.04041271 |  |  | 0.01758134 | 0.03981488 | 0.03877267 | 0.03952858 | 0.05510237 | 0.03642708
[5 empty] | 0.02264023 | 0.04122096 |  |  | 0.01779122 | 0.04061117 | 0.03783526 | 0.04031915 | 0.05512287 | 0.03715562
[5 empty] | 0.02069462 | 0.04202922 |  |  | 0.01783672 | 0.04140747 | 0.03725495 | 0.04110972 | 0.05499267 | 0.03788416
[5 empty] | 0.02177756 | 0.04283747 |  |  | 0.01771447 | 0.04220377 | 0.03734086 | 0.04190029 | 0.05528718 | 0.0386127
[5 empty] | 0.0218869 | 0.04364573 |  |  | 0.01792196 | 0.04300007 | 0.03660214 | 0.04269086 | 0.05546799 | 0.03934124
[5 empty] | 0.02302054 | 0.04445398 |  |  | 0.01805667 | 0.04379636 | 0.03634791 | 0.04348143 | 0.0555305 | 0.04006979
[5 empty] | 0.02117635 | 0.04526224 |  |  | 0.01831608 | 0.04459266 | 0.03638731 | 0.04427201 | 0.05547012 | 0.04079833
[5 empty] | 0.0223522 | 0.04607049 |  |  | 0.01849769 | 0.04538896 | 0.03642948 | 0.04506258 | 0.05658224 | 0.04152687
[5 empty] | 0.02154597 | 0.04687874 |  |  | 0.01869898 | 0.04618526 | 0.03621465 | 0.04585315 | 0.05666227 | 0.04225541
[5 empty] | 0.02275554 | 0.047687 |  |  | 0.01881743 | 0.04698155 | 0.03646976 | 0.04664372 | 0.05710562 | 0.04298395
[5 empty] | 0.02197879 | 0.04849525 |  |  | 0.01905053 | 0.04777785 | 0.03697733 | 0.04743429 | 0.05810769 | 0.04371249
[5 empty] | 0.02321359 | 0.04930351 |  |  | 0.01939577 | 0.04857415 | 0.03761985 | 0.04822486 | 0.05816388 | 0.04444103
[5 empty] | 0.02445782 | 0.05011176 |  |  | 0.01955064 | 0.04937045 | 0.03837982 | 0.04901543 | 0.05896959 | 0.04516958
[5 empty] | 0.02370936 | 0.05092001 |  |  | 0.01981261 | 0.05016674 | 0.03903971 | 0.04980601 | 0.06022024 | 0.04589812
[5 empty] | 0.02296608 | 0.05172827 |  |  | 0.02007918 | 0.05096304 | 0.03958202 | 0.05059658 | 0.06111122 | 0.04662666
[5 empty] | 0.02522585 | 0.05253652 |  |  | 0.02034783 | 0.05175934 | 0.04048925 | 0.05138715 | 0.06143794 | 0.0473552
[5 empty] | 0.02448657 | 0.05334478 |  |  | 0.02061604 | 0.05255564 | 0.04194387 | 0.05217772 | 0.06249581 | 0.04808374
[5 empty] | 0.0237461 | 0.05415303 |  |  | 0.02078131 | 0.05335193 | 0.04262838 | 0.05296829 | 0.06368022 | 0.04881228
[5 empty] | 0.02500231 | 0.05496129 |  |  | 0.02124112 | 0.05414823 | 0.04352527 | 0.05375886 | 0.06428658 | 0.04954083
[5 empty] | 0.0252531 | 0.05576954 |  |  | 0.02149296 | 0.05494453 | 0.04451702 | 0.05454944 | 0.06501029 | 0.05026937
[5 empty] | 0.02549633 | 0.05657779 |  |  | 0.02173431 | 0.05574083 | 0.04588613 | 0.05534001 | 0.06604676 | 0.05099791
[5 empty] | 0.02472988 | 0.05738605 |  |  | 0.02196265 | 0.05653712 | 0.04641509 | 0.05613058 | 0.0673914 | 0.05172645
[5 empty] | 0.02495162 | 0.0581943 |  |  | 0.02217548 | 0.05733342 | 0.04738638 | 0.05692115 | 0.0682396 | 0.05245499
[5 empty] | 0.02515944 | 0.05900256 |  |  | 0.02227028 | 0.05812972 | 0.04818249 | 0.05771172 | 0.06878677 | 0.05318353
[5 empty] | 0.02535121 | 0.05981081 |  |  | 0.02244453 | 0.05892602 | 0.04868592 | 0.05850229 | 0.06972831 | 0.05391208
[5 empty] | 0.02752481 | 0.06061906 |  |  | 0.02269573 | 0.05972231 | 0.04947915 | 0.05929286 | 0.07105963 | 0.05464062
[5 empty] | 0.02766112 | 0.06142732 |  |  | 0.02272135 | 0.06051861 | 0.04994467 | 0.06008344 | 0.07167613 | 0.05536916
[5 empty] | 0.02582574 | 0.06223557 |  |  | 0.02292063 | 0.06131491 | 0.05056498 | 0.06087401 | 0.07287322 | 0.0560977
[5 empty] | 0.02597649 | 0.06304383 |  |  | 0.02280057 | 0.06211121 | 0.05067717 | 0.06166458 | 0.0738463 | 0.05682624
[5 empty] | 0.0281299 | 0.06385208 |  |  | 0.02288147 | 0.0629075 | 0.05037871 | 0.06245515 | 0.07419077 | 0.05755478
[5 empty] | 0.02628529 | 0.06466034 |  |  | 0.02296145 | 0.0637038 | 0.05061558 | 0.06324572 | 0.07540204 | 0.05828332
[5 empty] | 0.02644202 | 0.06546859 |  |  | 0.02324036 | 0.0645001 | 0.05104831 | 0.06403629 | 0.07587551 | 0.05901187
[5 empty] | 0.02759943 | 0.06627684 |  |  | 0.02331809 | 0.0652964 | 0.05127682 | 0.06482687 | 0.07650658 | 0.05974041
[5 empty] | 0.02775684 | 0.0670851 |  |  | 0.02329447 | 0.06609269 | 0.05100107 | 0.06561744 | 0.07749066 | 0.06046895
[5 empty] | 0.02791361 | 0.06789335 |  |  | 0.02326938 | 0.06688899 | 0.05112101 | 0.06640801 | 0.07843371 | 0.06119749
[5 empty] | 0.02806906 | 0.06870161 |  |  | 0.02354268 | 0.06768529 | 0.05113657 | 0.06719858 | 0.07882508 | 0.06192603
[5 empty] | 0.02722255 | 0.06950986 |  |  | 0.02351423 | 0.06848159 | 0.05154772 | 0.06798915 | 0.07904331 | 0.06265457
[5 empty] | 0.02937341 | 0.07031812 |  |  | 0.02348389 | 0.06927788 | 0.05145438 | 0.06877972 | 0.08017712 | 0.06338312
[5 empty] | 0.02952098 | 0.07112637 |  |  | 0.02365151 | 0.07007418 | 0.05165651 | 0.06957029 | 0.08072451 | 0.06411166
[5 empty] | 0.0276646 | 0.07193462 |  |  | 0.02361697 | 0.07087048 | 0.05185406 | 0.07036087 | 0.08148345 | 0.0648402
[5 empty] | 0.02880361 | 0.07274288 |  |  | 0.02368013 | 0.07166678 | 0.05174696 | 0.07115144 | 0.08175195 | 0.06556874
[5 empty] | 0.02793735 | 0.07355113 |  |  | 0.02374083 | 0.07246307 | 0.05193518 | 0.07194201 | 0.08212797 | 0.06629728
[5 empty] | 0.03006516 | 0.07435939 |  |  | 0.02389896 | 0.07325937 | 0.05221864 | 0.07273258 | 0.08290952 | 0.06702582
[5 empty] | 0.03018637 | 0.07516764 |  |  | 0.02385436 | 0.07405567 | 0.0519973 | 0.07352315 | 0.08419457 | 0.06775436
[5 empty] | 0.02830033 | 0.07597589 |  |  | 0.0241069 | 0.07485197 | 0.05227111 | 0.07431372 | 0.08478112 | 0.06848291
[5 empty] | 0.03040638 | 0.07678415 |  |  | 0.02395645 | 0.07564826 | 0.05254 | 0.0751043 | 0.08556715 | 0.06921145
[5 empty] | 0.02950386 | 0.0775924 |  |  | 0.02420285 | 0.07644456 | 0.05230393 | 0.07589487 | 0.08625065 | 0.06993999
[5 empty] | 0.02959211 | 0.07840066 |  |  | 0.02414598 | 0.07724086 | 0.05226285 | 0.07668544 | 0.08662961 | 0.07066853
[5 empty] | 0.02867046 | 0.07920891 |  |  | 0.02408569 | 0.07803716 | 0.05271669 | 0.07747601 | 0.087202 | 0.07139707
[5 empty] | 0.02873826 | 0.08001717 |  |  | 0.02412185 | 0.07883345 | 0.0526654 | 0.07826658 | 0.08786583 | 0.07212561
[5 empty] | 0.02879484 | 0.08082542 |  |  | 0.02415431 | 0.07962975 | 0.05260894 | 0.07905715 | 0.08881907 | 0.07285416
[5 empty] | 0.02883955 | 0.08163367 |  |  | 0.02438295 | 0.08042605 | 0.05284724 | 0.07984772 | 0.08895971 | 0.0735827
[5 empty] | 0.02887173 | 0.08244193 |  |  | 0.02440761 | 0.08122235 | 0.05248025 | 0.0806383 | 0.08958575 | 0.07431124
[5 empty] | 0.02889071 | 0.08325018 |  |  | 0.02432817 | 0.08201864 | 0.05270792 | 0.08142887 | 0.09039516 | 0.07503978
[5 empty] | 0.02889572 | 0.08405844 |  |  | 0.02444447 | 0.08281494 | 0.0527302 | 0.08221944 | 0.09078594 | 0.07576832
[5 empty] | 0.03087917 | 0.08486669 |  |  | 0.0243564 | 0.08361124 | 0.05284702 | 0.08301001 | 0.09195607 | 0.07649686
[5 empty] | 0.03083778 | 0.08567495 |  |  | 0.02436379 | 0.08440754 | 0.05275834 | 0.08380058 | 0.09220353 | 0.0772254
[5 empty] | 0.03077294 | 0.0864832 |  |  | 0.02436653 | 0.08520383 | 0.0527641 | 0.08459115 | 0.09282633 | 0.07795395
[5 empty] | 0.02868598 | 0.08729145 |  |  | 0.02425449 | 0.08600013 | 0.0528601 | 0.08538172 | 0.09292243 | 0.07868249
[5 empty] | 0.0295783 | 0.08809971 |  |  | 0.02431553 | 0.08679643 | 0.05291914 | 0.0861723 | 0.09348983 | 0.07941103
[5 empty] | 0.03045124 | 0.08890796 |  |  | 0.02415143 | 0.08759273 | 0.05243789 | 0.08696287 | 0.09432652 | 0.08013957
[5 empty] | 0.03030618 | 0.08971622 |  |  | 0.02426406 | 0.08838902 | 0.05271828 | 0.08775344 | 0.09473048 | 0.08086811
[5 empty] | 0.02814449 | 0.09052447 |  |  | 0.02395525 | 0.08918532 | 0.0523622 | 0.08854401 | 0.0948997 | 0.08159665
[5 empty] | 0.02896752 | 0.09133272 |  |  | 0.02402685 | 0.08998162 | 0.05217158 | 0.08933458 | 0.09523217 | 0.0823252
[5 empty] | 0.02777664 | 0.09214098 |  |  | 0.02368073 | 0.09077792 | 0.05204832 | 0.09012515 | 0.09582588 | 0.08305374
[5 empty] | 0.02957323 | 0.09294923 |  |  | 0.02371872 | 0.09157421 | 0.05179435 | 0.09091573 | 0.0960788 | 0.08378228
[5 empty] | 0.02835864 | 0.09375749 |  |  | 0.02354268 | 0.09237051 | 0.05121157 | 0.0917063 | 0.09598893 | 0.08451082
[5 empty] | 0.02713424 | 0.09456574 |  |  | 0.02335447 | 0.09316681 | 0.0511019 | 0.09249687 | 0.09625426 | 0.08523936
[5 empty] | 0.0279014 | 0.095374 |  |  | 0.02305592 | 0.09396311 | 0.05046724 | 0.09328744 | 0.09587277 | 0.0859679
[5 empty] | 0.02766149 | 0.09618225 |  |  | 0.02294889 | 0.0947594 | 0.05030953 | 0.09407801 | 0.09664244 | 0.08669644
[5 empty] | 0.02641586 | 0.0969905 |  |  | 0.02273523 | 0.0955557 | 0.05003066 | 0.09486858 | 0.09666023 | 0.08742499
[5 empty] | 0.02816589 | 0.09779876 |  |  | 0.0223168 | 0.096352 | 0.04983255 | 0.09565915 | 0.09585843 | 0.08815353
[5 empty] | 0.02791294 | 0.09860701 |  |  | 0.02229543 | 0.0971483 | 0.04911712 | 0.09644973 | 0.09610383 | 0.08888207
[5 empty] | 0.02765837 | 0.09941527 |  |  | 0.02197299 | 0.09794459 | 0.04868628 | 0.0972403 | 0.09590552 | 0.08961061
[5 empty] | 0.02640356 | 0.1002235 |  |  | 0.02165132 | 0.09874089 | 0.04854194 | 0.09803087 | 0.09467259 | 0.09033915
[5 empty] | 0.02714987 | 0.1010318 |  |  | 0.02153227 | 0.09953719 | 0.04798602 | 0.09882144 | 0.09411412 | 0.09106769
[5 empty] | 0.02589866 | 0.10184 |  |  | 0.0214177 | 0.1003335 | 0.04712043 | 0.09961201 | 0.0932392 | 0.09179624
[5 empty] | 0.02665131 | 0.1026483 |  |  | 0.02120945 | 0.1011298 | 0.04684707 | 0.1004026 | 0.09295691 | 0.09252478
[5 empty] | 0.02640917 | 0.1034565 |  |  | 0.02090938 | 0.1019261 | 0.04656788 | 0.1011932 | 0.09177633 | 0.09325332
[5 empty] | 0.02617361 | 0.1042648 |  |  | 0.02061933 | 0.1027224 | 0.04578475 | 0.1019837 | 0.09050657 | 0.09398186
[5 empty] | 0.024946 | 0.105073 |  |  | 0.02044116 | 0.1035187 | 0.04539961 | 0.1027743 | 0.08965669 | 0.0947104
[5 empty] | 0.02572771 | 0.1058813 |  |  | 0.02037671 | 0.104315 | 0.04501437 | 0.1035649 | 0.08793579 | 0.09543894
[5 empty] | 0.02352009 | 0.1066896 |  |  | 0.02022785 | 0.1051113 | 0.04463093 | 0.1043554 | 0.08665295 | 0.09616749
[5 empty] | 0.02532453 | 0.1074978 |  |  | 0.0201964 | 0.1059076 | 0.04415122 | 0.105146 | 0.08591725 | 0.09689603
[5 empty] | 0.02414237 | 0.1083061 |  |  | 0.01998424 | 0.1067039 | 0.04357715 | 0.1059366 | 0.08443779 | 0.09762457
[5 empty] | 0.02397499 | 0.1091143 |  |  | 0.0199932 | 0.1075002 | 0.04281063 | 0.1067272 | 0.08302365 | 0.09835311
[5 empty] | 0.02282376 | 0.1099226 |  |  | 0.01982515 | 0.1082965 | 0.04265357 | 0.1075177 | 0.08158391 | 0.09908165
[5 empty] | 0.02469003 | 0.1107308 |  |  | 0.01978192 | 0.1090928 | 0.04220789 | 0.1083083 | 0.07962765 | 0.09981019
[5 empty] | 0.02256938 | 0.1115391 |  |  | 0.01976537 | 0.1098891 | 0.04167097 | 0.1090989 | 0.07856398 | 0.1005387
[5 empty] | 0.02344945 | 0.1123473 |  |  | 0.01976526 | 0.1106854 | 0.04152984 | 0.1098894 | 0.07740196 | 0.1012673
[5 empty] | 0.02332979 | 0.1131556 |  |  | 0.01966529 | 0.1114817 | 0.04108355 | 0.11068 | 0.07525068 | 0.1019958
[5 empty] | 0.02221046 | 0.1139638 |  |  | 0.01966541 | 0.1122779 | 0.04043211 | 0.1114706 | 0.07451924 | 0.1027244
[5 empty] | 0.02209151 | 0.1147721 |  |  | 0.01976562 | 0.1130742 | 0.0396755 | 0.1122612 | 0.07251672 | 0.1034529
[5 empty] | 0.02397298 | 0.1155804 |  |  | 0.01966599 | 0.1138705 | 0.03941374 | 0.1130517 | 0.07105219 | 0.1041814
[5 empty] | 0.02385492 | 0.1163886 |  |  | 0.01966654 | 0.1146668 | 0.03894682 | 0.1138423 | 0.07043476 | 0.10491
[5 empty] | 0.02173738 | 0.1171969 |  |  | 0.01986732 | 0.1154631 | 0.03857474 | 0.1146329 | 0.0688735 | 0.1056385
[5 empty] | 0.0216204 | 0.1180051 |  |  | 0.01976835 | 0.1162594 | 0.03809751 | 0.1154234 | 0.06777749 | 0.1063671
[5 empty] | 0.02150404 | 0.1188134 |  |  | 0.01976968 | 0.1170557 | 0.03781513 | 0.116214 | 0.06615583 | 0.1070956
[5 empty] | 0.02238835 | 0.1196216 |  |  | 0.01987134 | 0.117852 | 0.03712758 | 0.1170046 | 0.0654176 | 0.1078242
[5 empty] | 0.02327336 | 0.1204299 |  |  | 0.01977338 | 0.1186483 | 0.03673489 | 0.1177952 | 0.06467189 | 0.1085527
[5 empty] | 0.02115913 | 0.1212381 |  |  | 0.01977583 | 0.1194446 | 0.03633704 | 0.1185857 | 0.06349711 | 0.1092812
[5 empty] | 0.02104571 | 0.1220464 |  |  | 0.01987872 | 0.1202409 | 0.03553405 | 0.1193763 | 0.06302872 | 0.1100098
[5 empty] | 0.02293314 | 0.1228546 |  |  | 0.0198821 | 0.1210372 | 0.0350259 | 0.1201669 | 0.06156436 | 0.1107383
[5 empty] | 0.02282148 | 0.1236629 |  |  | 0.019686 | 0.1218335 | 0.0348126 | 0.1209574 | 0.06130421 | 0.1114669
[5 empty] | 0.02071076 | 0.1244711 |  |  | 0.01979046 | 0.1226298 | 0.03429414 | 0.121748 | 0.06024845 | 0.1121954
[5 empty] | 0.02260104 | 0.1252794 |  |  | 0.01979552 | 0.1234261 | 0.03347055 | 0.1225386 | 0.05939726 | 0.1129239
[5 empty] | 0.02149237 | 0.1260877 |  |  | 0.01970121 | 0.1242224 | 0.0327418 | 0.1233292 | 0.05865083 | 0.1136525
[5 empty] | 0.02138479 | 0.1268959 |  |  | 0.01980758 | 0.1250187 | 0.0325079 | 0.1241197 | 0.05750933 | 0.114381
[5 empty] | 0.02027835 | 0.1277042 |  |  | 0.01991466 | 0.125815 | 0.03166886 | 0.1249103 | 0.05667293 | 0.1151096
[5 empty] | 0.0221731 | 0.1285124 |  |  | 0.01992248 | 0.1266113 | 0.03122467 | 0.1257009 | 0.05624183 | 0.1158381
[5 empty] | 0.02006909 | 0.1293207 |  |  | 0.01993109 | 0.1274076 | 0.03097533 | 0.1264914 | 0.0554162 | 0.1165666
[5 empty] | 0.02096636 | 0.1301289 |  |  | 0.01984052 | 0.1282039 | 0.03002085 | 0.127282 | 0.05409622 | 0.1172952
[5 empty] | 0.02086497 | 0.1309372 |  |  | 0.01985082 | 0.1290002 | 0.02986123 | 0.1280726 | 0.05358207 | 0.1180237
[5 empty] | 0.02176495 | 0.1317454 |  |  | 0.01976201 | 0.1297965 | 0.02889646 | 0.1288632 | 0.05287392 | 0.1187523
[5 empty] | 0.01966637 | 0.1325537 |  |  | 0.01987414 | 0.1305928 | 0.02872655 | 0.1296537 | 0.05167196 | 0.1194808
[5 empty] | 0.02156926 | 0.1333619 |  |  | 0.01988724 | 0.1313891 | 0.0282515 | 0.1304443 | 0.05147638 | 0.1202094
[5 empty] | 0.01947368 | 0.1341702 |  |  | 0.02000135 | 0.1321854 | 0.0271713 | 0.1312349 | 0.04998733 | 0.1209379
[5 empty] | 0.02037967 | 0.1349785 |  |  | 0.01981651 | 0.1329817 | 0.02658597 | 0.1320254 | 0.04990502 | 0.1216664
[5 empty] | 0.02028728 | 0.1357867 |  |  | 0.01993275 | 0.133778 | 0.02599549 | 0.132816 | 0.04912961 | 0.122395
[5 empty] | 0.01919655 | 0.136595 |  |  | 0.02005012 | 0.1345743 | 0.02569988 | 0.1336066 | 0.04776129 | 0.1231235
[5 empty] | 0.02010755 | 0.1374032 |  |  | 0.01996865 | 0.1353706 | 0.02499913 | 0.1343972 | 0.04740023 | 0.1238521
[5 empty] | 0.0200203 | 0.1382115 |  |  | 0.01998838 | 0.1361669 | 0.02439324 | 0.1351877 | 0.04684661 | 0.1245806
[5 empty] | 0.01893487 | 0.1390197 |  |  | 0.02000935 | 0.1369632 | 0.02358221 | 0.1359783 | 0.04550063 | 0.1253091
[5 empty] | 0.0208513 | 0.139828 |  |  | 0.02003158 | 0.1377595 | 0.02316604 | 0.1367689 | 0.04496244 | 0.1260377
[5 empty] | 0.02076964 | 0.1406362 |  |  | 0.02015513 | 0.1385558 | 0.02254475 | 0.1375594 | 0.04393224 | 0.1267662
[5 empty] | 0.01868993 | 0.1414445 |  |  | 0.01998003 | 0.1393521 | 0.02171831 | 0.13835 | 0.0434102 | 0.1274948
[5 empty] | 0.02061223 | 0.1422527 |  |  | 0.02010632 | 0.1401484 | 0.02118674 | 0.1391406 | 0.04289651 | 0.1282233
[5 empty] | 0.01953657 | 0.143061 |  |  | 0.02003403 | 0.1409447 | 0.02045004 | 0.1399312 | 0.04189134 | 0.1289519
[5 empty] | 0.02046302 | 0.1438692 |  |  | 0.0202632 | 0.141741 | 0.0200082 | 0.1407217 | 0.04119486 | 0.1296804
[5 empty] | 0.01839161 | 0.1446775 |  |  | 0.02009387 | 0.1425373 | 0.01956123 | 0.1415123 | 0.04060727 | 0.1304089
[5 empty] | 0.0183224 | 0.1454858 |  |  | 0.02012607 | 0.1433336 | 0.01860914 | 0.1423029 | 0.03982875 | 0.1311375
[5 empty] | 0.01825543 | 0.146294 |  |  | 0.02015985 | 0.1441298 | 0.0179519 | 0.1430934 | 0.03905946 | 0.131866
[5 empty] | 0.01819075 | 0.1471023 |  |  | 0.02039525 | 0.1449261 | 0.01738954 | 0.143884 | 0.03869959 | 0.1325946
[5 empty] | 0.02012841 | 0.1479105 |  |  | 0.02033229 | 0.1457224 | 0.01682206 | 0.1446746 | 0.03824932 | 0.1333231
[5 empty] | 0.01806846 | 0.1487188 |  |  | 0.02037102 | 0.1465187 | 0.01634944 | 0.1454652 | 0.03740883 | 0.1340516
[5 empty] | 0.01801094 | 0.149527 |  |  | 0.02051147 | 0.147315 | 0.01537169 | 0.1462557 | 0.0367783 | 0.1347802
[5 empty] | 0.0199559 | 0.1503353 |  |  | 0.02045368 | 0.1481113 | 0.01448882 | 0.1470463 | 0.03625791 | 0.1355087
[5 empty] | 0.01890339 | 0.1511435 |  |  | 0.0203977 | 0.1489076 | 0.01430082 | 0.1478369 | 0.03534783 | 0.1362373
[5 empty] | 0.01885346 | 0.1519518 |  |  | 0.02064355 | 0.1497039 | 0.01340769 | 0.1486274 | 0.03464826 | 0.1369658
[5 empty] | 0.01980616 | 0.15276 |  |  | 0.02069128 | 0.1505002 | 0.01260944 | 0.149418 | 0.03445936 | 0.1376944
[5 empty] | 0.01976153 | 0.1535683 |  |  | 0.02064091 | 0.1512965 | 0.01220607 | 0.1502086 | 0.03348131 | 0.1384229
[5 empty] | 0.01771962 | 0.1543766 |  |  | 0.0206925 | 0.1520928 | 0.01129757 | 0.1509992 | 0.0330143 | 0.1391514
[5 empty] | 0.01868048 | 0.1551848 |  |  | 0.02084608 | 0.1528891 | 0.01028395 | 0.1517897 | 0.03295851 | 0.13988
[5 empty] | 0.01764416 | 0.1559931 |  |  | 0.02080168 | 0.1536854 | 0.009865201 | 0.1525803 | 0.03211411 | 0.1406085
[5 empty] | 0.01861071 | 0.1568013 |  |  | 0.02075934 | 0.1544817 | 0.009341336 | 0.1533709 | 0.03128129 | 0.1413371
[5 empty] | 0.01758017 | 0.1576096 |  |  | 0.02091911 | 0.155278 | 0.008212349 | 0.1541614 | 0.03096022 | 0.1420656
[5 empty] | 0.01955259 | 0.1584178 |  |  | 0.02098101 | 0.1560743 | 0.007578243 | 0.154952 | 0.03045109 | 0.1427941
[5 empty] | 0.01952801 | 0.1592261 |  |  | 0.02104508 | 0.1568706 | 0.006839017 | 0.1557426 | 0.03025407 | 0.1435227
[5 empty] | 0.0185065 | 0.1600343 |  |  | 0.02121137 | 0.1576669 | 0.005894672 | 0.1565332 | 0.02996934 | 0.1442512
[5 empty] | 0.01948809 | 0.1608426 |  |  | 0.02117991 | 0.1584632 | 0.005445209 | 0.1573237 | 0.02909708 | 0.1449798