## 1
Общество с ограниченной ответственностью "Инженерная геология" (ООО "ИнжГео") | [11 empty] | Общество с ограниченной ответственностью "Инженерная геология" (ООО "ИнжГео")
Юр. адрес: 117279, г. Москва, ул. Миклухо-Маклая, 36 а, этаж 5, пом. XXIII к. 76-84 | [11 empty] | Юр. адрес: 117279, г. Москва, ул. Миклухо-Маклая, 36 а, этаж 5, пом. XXIII к. 76-84 | [8 empty] | нагр |  |  | X0 | Y0 | R |  | нагр |  |  |  | X0 | Y0 | R | нагр |  |  |  | X0 | Y0 | R |  | нагр |  |  |  | X0 | Y0 | R
Телефон/факс +7 (495) 132-30-00, Адрес электронной почты inbox@inj-geo.ru | [11 empty] | Телефон/факс +7 (495) 132-30-00, Адрес электронной почты inbox@inj-geo.ru | [12 empty] | 0 | [7 empty] | 0 | [6 empty] | 0 | [7 empty] | 0
[21 empty] | девиатор | [6 empty] | девиатор | [6 empty] | девиатор | [7 empty] | девиатор
Испытательная лаборатория ООО «ИнжГео» | [11 empty] | Испытательная лаборатория ООО «ИнжГео» | [8 empty] | x0 | Угол | X | Y |  |  |  | x0 |  | Угол | X | Y |  |  | x0 |  | Угол | X | Y |  |  |  | x0 |  | Угол | X | Y
Адрес места осуществления деятельности лаборатории: г. Москва, просп. Вернадского, д. 51, стр. 1 | [11 empty] | Адрес места осуществления деятельности лаборатории: г. Москва, просп. Вернадского, д. 51, стр. 1 | [9 empty] | 0 | [7 empty] | 0 | [6 empty] | 0 | [7 empty] | 0
Телефон +7(910)4557682, E-mail: slg85@mail.ru | [11 empty] | Телефон +7(910)4557682, E-mail: slg85@mail.ru | [9 empty] | 5 | [7 empty] | 5 | [6 empty] | 5 | [7 empty] | 5
[22 empty] | 10 | [7 empty] | 10 | [6 empty] | 10 | [7 empty] | 10
[12 empty] | Протокол испытаний № 13-63/185 от 02-05-2023 | [9 empty] | 15 | [7 empty] | 15 | [6 empty] | 15 | [7 empty] | 15
[22 empty] | 20 | [7 empty] | 20 | [6 empty] | 20 | [7 empty] | 20
[12 empty] | Наименование и адрес заказчика: Переход трубопровода через р. Енисей | [9 empty] | 25 | [7 empty] | 25 | [6 empty] | 25 | [7 empty] | 25
[12 empty] | Наименование объекта: ООО Регионстрой | [9 empty] | 30 | [7 empty] | 30 | [6 empty] | 30 | [7 empty] | 30
Наименование используемого метода/методики: ГОСТ 12248.4-2020 | [11 empty] | Наименование используемого метода/методики: ГОСТ 12248.3-2020 | [9 empty] | 35 | [7 empty] | 35 | [6 empty] | 35 | [7 empty] | 35
Условия проведения испытания: температура окружающей среды (18 - 25)0С, влажность воздуха (40 - 75)% | [11 empty] | Условия проведения испытания: температура окружающей среды (18 - 25)0С, влажность воздуха (40 - 75)% | [9 empty] | 40 | [7 empty] | 40 | [6 empty] | 40 | [7 empty] | 40
[12 empty] | Дата получение объекта подлежащего испытаниям: 05-04-2023 | [9 empty] | 45 | [7 empty] | 45 | [6 empty] | 45 | [7 empty] | 45
[12 empty] | Дата испытания: 25.10.2022-19.11.2185 | [9 empty] | 50 | [7 empty] | 50 | [6 empty] | 50 | [7 empty] | 50
[22 empty] | 55 | [7 empty] | 55 | [6 empty] | 55 | [7 empty] | 55
Испытание грунтов методом трехосного сжатия | [11 empty] | Испытание грунтов методом трехосного сжатия | [9 empty] | 60 | [7 empty] | 60 | [6 empty] | 60 | [7 empty] | 60
[22 empty] | 65 | [7 empty] | 65 | [6 empty] | 65 | [7 empty] | 65
Лабораторный номер: | [6 empty] | We, д.е. = |  |  |  |  | Лабораторный номер: |  | 1220 |  |  |  | We, д.е. = | 0.54585551 |  |  | 70 | [7 empty] | 70 | [6 empty] | 70 | [7 empty] | 70
Номер скважины: | [6 empty] | ρ, г/см3 = |  |  |  |  | Номер скважины: |  | BH-103 |  |  |  | ρ, г/см3 = | 1.55 |  |  | 75 | [7 empty] | 75 | [6 empty] | 75 | [7 empty] | 75
Глубина отбора, м: | [6 empty] | ρs, г/см3 = |  |  |  |  | Глубина отбора, м: |  | 0.6 |  |  |  | ρs, г/см3 = | 2.71 |  |  | 80 | [7 empty] | 80 | [6 empty] | 80 | [7 empty] | 80
Наименование грунта: | [6 empty] | e, д.е. = |  |  |  |  | Наименование грунта: |  | Суглинок, после оттаивания текучий, тяжелый песчанистый |  |  |  | e, д.е. = | 1.702754 |  |  | 85 | [7 empty] | 85 | [6 empty] | 85 | [7 empty] | 85
Схема проведения опыта: | [6 empty] | IL, д.е. = |  |  |  |  | Схема проведения опыта: |  | КД |  |  |  | IL, д.е. = | 3.038 |  |  | 90 | [7 empty] | 90 | [6 empty] | 90 | [7 empty] | 90
[22 empty] | 95 | [7 empty] | 95 | [6 empty] | 95 | [7 empty] | 95
[22 empty] | 100 | [7 empty] | 100 | [6 empty] | 100 | [7 empty] | 100
Результаты испытаний | [11 empty] | Результаты испытаний | [9 empty] | 105 | [7 empty] | 105 | [6 empty] | 105 | [7 empty] | 105
[22 empty] | 110 | [7 empty] | 110 | [6 empty] | 110 | [7 empty] | 110
[22 empty] | 115 | [7 empty] | 115 | [6 empty] | 115 | [7 empty] | 115
[22 empty] | 120 | [7 empty] | 120 | [6 empty] | 120 | [7 empty] | 120
[22 empty] | 125 | [7 empty] | 125 | [6 empty] | 125 | [7 empty] | 125
[22 empty] | 130 | [7 empty] | 130 | [6 empty] | 130 | [7 empty] | 130
[22 empty] | 135 | [7 empty] | 135 | [6 empty] | 135 | [7 empty] | 135
[22 empty] | 140 | [7 empty] | 140 | [6 empty] | 140 | [7 empty] | 140
[22 empty] | 145 | [7 empty] | 145 | [6 empty] | 145 | [7 empty] | 145
[22 empty] | 150 | [7 empty] | 150 | [6 empty] | 150 | [7 empty] | 150
[22 empty] | 155 | [7 empty] | 155 | [6 empty] | 155 | [7 empty] | 155
[22 empty] | 160 | [7 empty] | 160 | [6 empty] | 160 | [7 empty] | 160
[22 empty] | 165 | [7 empty] | 165 | [6 empty] | 165 | [7 empty] | 165
[22 empty] | 170 | [7 empty] | 170 | [6 empty] | 170 | [7 empty] | 170
[22 empty] | 175 | [7 empty] | 175 | [6 empty] | 175 | [7 empty] | 175
[22 empty] | 180 | [7 empty] | 180 | [6 empty] | 180 | [7 empty] | 180
[13 empty] | Давление в камере, Мпа σ3 | Вертикальная нагрузка, Мпа σ1 | Поровое давление, Мпа u
| K0, д.е. | 0.8608269 |  |  |  |  | Коэфф. Точки | [5 empty] | 0.05 | 0.08227253 | [5 empty] | 1 | [6 empty] | σ3,кПа | σ1,кПа | u, кПа |  |  |  | 4
| q_zg, МПа | 0.04304134 | [10 empty] | 0.15 | 0.2146073 | [27 empty] | δ3, Мпа | δ1-δ3, МПа | δ1, МПа | δ1, КПа
|  |  | Модуль деформации, МПа: | [9 empty] | 0.25 | 0.346942 | [21 empty] | С, МПа:
|  |  | Е0= |  | Точки модуля (полное напр.), МПа |  |  |  | 0.04304134 | 0.06886615 | [25 empty] | φ, град:
|  |  | E50 = |  | qf (полное напр.), МПа |  |  |  | 0.06162116 | [26 empty] | E, Мпа
|  |  | Коэф. Поперечной деформации, ϑ = | [9 empty] | Эффективные значения угла внутреннего трения и удельного сцепления ϕ', С' | [13 empty] | x | 0
[13 empty] | ϕ', град. = | 8 | [12 empty] | y |  |  |  | С, кПа | φ,°
[13 empty] | С', МПа = | 0.007
| Исполнитель: | [6 empty] | Морозов Д.С. |  |  |  |  | Исполнитель: |  |  |  |  | Морозов Д.С.
| Начальник исп. лаборатории: | [6 empty] | Семиколенова Л.Г. |  |  |  |  | Начальник исп. лаборатории: |  |  |  |  | Семиколенова Л.Г.
Лист 1 , всего листов 2 | [11 empty] | Лист 2 , всего листов 2
Частичное воспроизведение протокола испытаний без письменного разрешения ООО «ИнжГео» ЗАПРЕЩАЕТСЯ | [11 empty] | Частичное воспроизведение протокола испытаний без письменного разрешения ООО «ИнжГео» ЗАПРЕЩАЕТСЯ
[5 empty] | второй график |  | первый график | [9 empty] | К Пуассона
dev50 | epsE50 | ind | devE0 | epsE0 | dev | eps | sigma |  | dev1 | eps1 | dev2 | eps2 | dev3 | eps3 |  | Глины
0.01162116 | 0.008797309 |  |  |  | 0 | 0 |  |  | 0 | 0 | 0 | 0 | 0 | 0 |  | < 0 | 0,20-0,30
ind |  |  |  |  | 0.0009147119 | 0.0007323382 |  |  | 0.001652748 | 0.0007425835 | 0.003 | 0.0005046717 | 0.008893438 | 0.0007133788 |  | 0-0,25 | 0,30-0,38
2 |  |  |  |  | 0.002708751 | 0.001464676 |  |  | 0.003640115 | 0.001485167 | 0.007664094 | 0.001532099 | 0.01662553 | 0.001426758 |  | 0,25< | 0,38-0,45
E0 |  |  |  |  | 0.003261446 | 0.002197015 |  |  | 0.005497282 | 0.002227751 | 0.0103052 | 0.002298149 | 0.021 | 0.001907659 |  | Суглинки | 0,35-0,37
epsE0 | devE0 |  |  |  | 0.006456202 | 0.002932436 |  |  | 0.006859432 | 0.002970334 | 0.01395506 | 0.003064198 | 0.02719286 | 0.002853515 |  | Пески и супеси | 0,30-0,35
0.002932436 | 0.006456202 |  |  |  | 0.005354837 | 0.003661691 |  |  | 0.008261746 | 0.003712918 | 0.01672332 | 0.003830248 | 0.03110651 | 0.003566894
[5 empty] | 0.006141234 | 0.004394029 |  |  | 0.009 | 0.004087841 | 0.01891961 | 0.004596298 | 0.03507622 | 0.004280273
График E50 |  | График E |  |  | 0.008832696 | 0.005126367 |  |  | 0.01002864 | 0.005198085 | 0.02175358 | 0.005362347 | 0.03835405 | 0.004993651
eps | q | sigma |  |  | 0.008450601 | 0.005858705 |  |  | 0.01078716 | 0.005940668 | 0.02423488 | 0.006128397 | 0.04209204 | 0.00570703
Горизонтальная линия E50 |  | Касательная |  |  | 0.008016327 | 0.006591044 |  |  | 0.01176379 | 0.006683252 | 0.02647313 | 0.006894446 | 0.04464224 | 0.006420409
0 |  | a | b |  | 0.01055125 | 0.007323382 |  |  | 0.01207779 | 0.007425835 | 0.02817798 | 0.007660496 | 0.04847101 | 0.007338585
|  |  | 0 |  | 0.01107675 | 0.00805572 |  |  | 0.01294841 | 0.008168419 | 0.03055907 | 0.008426546 | 0.04932948 | 0.007847166
Вертикальная линия E50 |  | p1 и p2 |  |  | 0.01162116 | 0.008797309 |  |  | 0.01329492 | 0.008911002 | 0.03230364 | 0.009057074 | 0.05209979 | 0.008560545
| 0 | 0 |  |  | 0.01217595 | 0.009520396 |  |  | 0.01393657 | 0.009653586 | 0.03437752 | 0.009958645 | 0.05486698 | 0.009273924
[5 empty] | 0.01175714 | 0.01025273 |  |  | 0.01429262 | 0.01039617 | 0.03584484 | 0.01072469 | 0.05742275 | 0.009987303
Касательная линия E50 |  |  |  |  | 0.01235371 | 0.01098507 |  |  | 0.01518231 | 0.01113875 | 0.03761979 | 0.01149074 | 0.05995881 | 0.01070068
0 | 0 | Горизонтальная 1 |  |  | 0.01296164 | 0.01171741 |  |  | 0.01613627 | 0.01221528 | 0.03989201 | 0.01225679 | 0.06216687 | 0.01141406
[5 empty] | 0.01357686 | 0.01244975 |  |  | 0.01634196 | 0.01262392 | 0.04155116 | 0.01302284 | 0.06453865 | 0.01212744
Горизонтальная линия qкр |  |  |  |  | 0.01519536 | 0.01318209 |  |  | 0.01715031 | 0.0133665 | 0.0437869 | 0.01378889 | 0.06716584 | 0.01284082
Горизонтальная линия q |  | Горизонтальная 2 |  |  | 0.01481307 | 0.01391443 |  |  | 0.01793778 | 0.01410909 | 0.04538888 | 0.01455494 | 0.06914016 | 0.0135542
0 |  | 0 |  |  | 0.01642596 | 0.01464676 |  |  | 0.01888954 | 0.01485167 | 0.04694676 | 0.01532099 | 0.07115332 | 0.01426758
[5 empty] | 0.01502998 | 0.0153791 |  |  | 0.02019074 | 0.01559425 | 0.04905019 | 0.01608704 | 0.07289703 | 0.01498095
Вертикальная линия q |  |  |  |  | 0.01562109 | 0.01611144 |  |  | 0.02102655 | 0.01633684 | 0.05068883 | 0.01685309 | 0.07556299 | 0.01569433
| 0 |  |  |  | 0.01819525 | 0.01684378 |  |  | 0.02218212 | 0.01707942 | 0.05165234 | 0.01761914 | 0.07774292 | 0.01640771
[5 empty] | 0.01874842 | 0.01757612 |  |  | 0.02314262 | 0.017822 | 0.05313037 | 0.01838519 | 0.07922853 | 0.01712109
[5 empty] | 0.01727654 | 0.01830845 |  |  | 0.0243932 | 0.01856459 | 0.05461257 | 0.01915124 | 0.08091152 | 0.01783447
[5 empty] | 0.01977559 | 0.01904079 |  |  | 0.02541902 | 0.01930717 | 0.05608861 | 0.01991729 | 0.0831836 | 0.01854785
[5 empty] | 0.01824151 | 0.01977313 |  |  | 0.02620524 | 0.02004975 | 0.05734814 | 0.02068334 | 0.08443649 | 0.01926123
[5 empty] | 0.01867026 | 0.02050547 |  |  | 0.02703703 | 0.02079234 | 0.05858081 | 0.02144939 | 0.08616189 | 0.01997461
[5 empty] | 0.0200578 | 0.02123781 |  |  | 0.02819953 | 0.02153492 | 0.05917628 | 0.02221544 | 0.08735151 | 0.02068798
[5 empty] | 0.02140009 | 0.02197015 |  |  | 0.02897791 | 0.02227751 | 0.06002421 | 0.02298149 | 0.08799706 | 0.02140136
[5 empty] | 0.01969308 | 0.02270248 |  |  | 0.02945733 | 0.02302009 | 0.06021425 | 0.02374754 | 0.08959025 | 0.02211474
[5 empty] | 0.02093274 | 0.02343482 |  |  | 0.02992295 | 0.02376267 | 0.06123606 | 0.02451359 | 0.09032279 | 0.02282812
[5 empty] | 0.02011501 | 0.02416716 |  |  | 0.03055992 | 0.02450526 | 0.0614793 | 0.02527964 | 0.09038639 | 0.0235415
[5 empty] | 0.02023585 | 0.0248995 |  |  | 0.03065341 | 0.02524784 | 0.0614314 | 0.02604569 | 0.09107275 | 0.02425488
[5 empty] | 0.02229123 | 0.02563184 |  |  | 0.03108857 | 0.02599042 | 0.06113247 | 0.02681174 | 0.09097359 | 0.02496826
[5 empty] | 0.0222799 | 0.02636417 |  |  | 0.03097646 | 0.02673301 | 0.060387 | 0.02757779 | 0.09138062 | 0.02568164
[5 empty] | 0.02121111 | 0.02709651 |  |  | 0.03088646 | 0.02747559 | 0.05983202 | 0.02834383 | 0.09164119 | 0.02639501
[5 empty] | 0.0210917 | 0.02782885 |  |  | 0.03083118 | 0.02821817 | 0.0589046 | 0.02910988 | 0.09082181 | 0.02710839
[5 empty] | 0.01992814 | 0.02856119 |  |  | 0.03041921 | 0.02896076 | 0.05784178 | 0.02987593 | 0.09075447 | 0.02782177
[5 empty] | 0.02172689 | 0.02929353 |  |  | 0.03025913 | 0.02970334 | 0.05698061 | 0.03064198 | 0.08947123 | 0.02853515
[5 empty] | 0.01949441 | 0.03002587 |  |  | 0.02995952 | 0.03044592 | 0.05615813 | 0.03140803 | 0.08790413 | 0.02924853
[5 empty] | 0.01923718 | 0.0307582 |  |  | 0.02952897 | 0.03118851 | 0.0550114 | 0.03217408 | 0.08728524 | 0.02996191
[5 empty] | 0.02096165 | 0.03149054 |  |  | 0.02937605 | 0.03193109 | 0.05357747 | 0.03294013 | 0.08604661 | 0.03067529
[5 empty] | 0.02067431 | 0.03222288 |  |  | 0.02880936 | 0.03267367 | 0.05269339 | 0.03370618 | 0.0845203 | 0.03138867
[5 empty] | 0.0203816 | 0.03295522 |  |  | 0.02863746 | 0.03341626 | 0.0518962 | 0.03447223 | 0.08283836 | 0.03210204
[5 empty] | 0.01909001 | 0.03368756 |  |  | 0.02806895 | 0.03415884 | 0.05072296 | 0.03523828 | 0.08093284 | 0.03281542
[5 empty] | 0.01980598 | 0.03441989 |  |  | 0.02781241 | 0.03490142 | 0.04991071 | 0.03600433 | 0.08033581 | 0.0335288
[5 empty] | 0.01753601 | 0.03515223 |  |  | 0.02747641 | 0.03564401 | 0.04979651 | 0.03677038 | 0.07797931 | 0.03424218
[5 empty] | 0.01728654 | 0.03588457 |  |  | 0.02726955 | 0.03638659 | 0.04941741 | 0.03753643 | 0.0769954 | 0.03495556
[5 empty] | 0.01806404 | 0.03661691 |  |  | 0.0267004 | 0.03712918 | 0.04948662 | 0.03830248 | 0.07561615 | 0.03566894
[5 empty] | 0.01787498 | 0.03734925 |  |  | 0.02647754 | 0.03787176 | 0.04946504 | 0.03906853 | 0.07507359 | 0.03638232
[5 empty] | 0.01672584 | 0.03808159 |  |  | 0.02660956 | 0.03861434 | 0.04911952 | 0.03983458 | 0.0732998 | 0.0370957
[5 empty] | 0.01662306 | 0.03881392 |  |  | 0.02650505 | 0.03935693 | 0.04964505 | 0.04060063 | 0.07312681 | 0.03780907
[5 empty] | 0.01657313 | 0.03954626 |  |  | 0.02627243 | 0.04009951 | 0.05003663 | 0.04136668 | 0.0724867 | 0.03852245
[5 empty] | 0.01857437 | 0.0402786 |  |  | 0.02639273 | 0.04084209 | 0.05018924 | 0.04213273 | 0.07181151 | 0.03923583
[5 empty] | 0.01660143 | 0.04101094 |  |  | 0.02634639 | 0.04158468 | 0.05049788 | 0.04289878 | 0.07210311 | 0.03994921
[5 empty] | 0.01865063 | 0.04174328 |  |  | 0.02653116 | 0.04232726 | 0.05095754 | 0.04366483 | 0.07193657 | 0.04066259
[5 empty] | 0.01872059 | 0.04247561 |  |  | 0.02664475 | 0.04306984 | 0.05166321 | 0.04443088 | 0.07208774 | 0.04137597
[5 empty] | 0.01880992 | 0.04320795 |  |  | 0.02668489 | 0.04381243 | 0.05240989 | 0.04519693 | 0.07254905 | 0.04208935
[5 empty] | 0.01691723 | 0.04394029 |  |  | 0.02674932 | 0.04455501 | 0.05259257 | 0.04596298 | 0.07331293 | 0.04280273
[5 empty] | 0.01904114 | 0.04467263 |  |  | 0.02713576 | 0.04529759 | 0.05320624 | 0.04672903 | 0.07347179 | 0.0435161
[5 empty] | 0.01818023 | 0.04540497 |  |  | 0.02734195 | 0.04604018 | 0.05384589 | 0.04749507 | 0.07411807 | 0.04422948
[5 empty] | 0.01933314 | 0.04613731 |  |  | 0.02756559 | 0.04678276 | 0.05470652 | 0.04826112 | 0.07504418 | 0.04494286
[5 empty] | 0.01849847 | 0.04686964 |  |  | 0.02780444 | 0.04752534 | 0.05558311 | 0.04902717 | 0.07584254 | 0.04565624
[5 empty] | 0.01867482 | 0.04760198 |  |  | 0.02805621 | 0.04826793 | 0.05597067 | 0.04979322 | 0.07720559 | 0.04636962
[5 empty] | 0.01986081 | 0.04833432 |  |  | 0.02841863 | 0.04901051 | 0.05646417 | 0.05055927 | 0.07802574 | 0.047083
[5 empty] | 0.02005504 | 0.04906666 |  |  | 0.02868943 | 0.04975309 | 0.05725862 | 0.05132532 | 0.07859543 | 0.04779638
[5 empty] | 0.01925613 | 0.049799 |  |  | 0.02886634 | 0.05049568 | 0.05794901 | 0.05209137 | 0.07940706 | 0.04850976
[5 empty] | 0.01846269 | 0.05053133 |  |  | 0.02904708 | 0.05123826 | 0.05863032 | 0.05285742 | 0.08055307 | 0.04922313
[5 empty] | 0.01867332 | 0.05126367 |  |  | 0.02942939 | 0.05198085 | 0.05929755 | 0.05362347 | 0.08182588 | 0.04993651
[5 empty] | 0.01988664 | 0.05199601 |  |  | 0.02961099 | 0.05272343 | 0.0600457 | 0.05438952 | 0.08271791 | 0.05064989
[5 empty] | 0.02010126 | 0.05272835 |  |  | 0.02978962 | 0.05346601 | 0.06086976 | 0.05515557 | 0.08372159 | 0.05136327
[5 empty] | 0.02131577 | 0.05346069 |  |  | 0.03016299 | 0.0542086 | 0.06146471 | 0.05592162 | 0.08492934 | 0.05207665
[5 empty] | 0.0215288 | 0.05419303 |  |  | 0.03062884 | 0.05495118 | 0.06162555 | 0.05668767 | 0.08603358 | 0.05279003
[5 empty] | 0.02073896 | 0.05492536 |  |  | 0.0308849 | 0.05569376 | 0.06214727 | 0.05745372 | 0.08752674 | 0.05350341
[5 empty] | 0.02194484 | 0.0556577 |  |  | 0.03112888 | 0.05643635 | 0.06312487 | 0.05821977 | 0.08800124 | 0.05421679
[5 empty] | 0.02214507 | 0.05639004 |  |  | 0.03135853 | 0.05717893 | 0.06355334 | 0.05898582 | 0.08964951 | 0.05493016
[5 empty] | 0.02233826 | 0.05712238 |  |  | 0.03147157 | 0.05792151 | 0.06342767 | 0.05975187 | 0.09076396 | 0.05564354
[5 empty] | 0.022523 | 0.05785472 |  |  | 0.03166573 | 0.0586641 | 0.06394284 | 0.06051792 | 0.09143702 | 0.05635692
[5 empty] | 0.02069792 | 0.05858705 |  |  | 0.03163874 | 0.05940668 | 0.06460728 | 0.06128397 | 0.09226113 | 0.0570703
[5 empty] | 0.02286161 | 0.05931939 |  |  | 0.03178831 | 0.06014926 | 0.06430625 | 0.06205002 | 0.09362869 | 0.05778368
[5 empty] | 0.0230127 | 0.06005173 |  |  | 0.03211219 | 0.06089185 | 0.06481674 | 0.06281607 | 0.09413213 | 0.05849706
[5 empty] | 0.02214979 | 0.06078407 |  |  | 0.03227253 | 0.06163443 | 0.06502525 | 0.06358212 | 0.09506388 | 0.05921044
[5 empty] | 0.02324233 | 0.06151641 |  |  | 0.03240329 | 0.06237701 | 0.06543154 | 0.06434817 | 0.09591635 | 0.05992382
[5 empty] | 0.02139181 | 0.06224875 |  |  | 0.03229537 | 0.0631196 | 0.06563538 | 0.06511422 | 0.09608199 | 0.0606372
[5 empty] | 0.02351379 | 0.06298108 |  |  | 0.03248664 | 0.06386218 | 0.06563655 | 0.06588026 | 0.09694203 | 0.06135057
[5 empty] | 0.02163764 | 0.06371342 |  |  | 0.03247699 | 0.06460476 | 0.0654348 | 0.06664631 | 0.0970774 | 0.06206395
[5 empty] | 0.02376292 | 0.06444576 |  |  | 0.03256631 | 0.06534735 | 0.0660299 | 0.06741236 | 0.09780108 | 0.06277733
[5 empty] | 0.02288921 | 0.0651781 |  |  | 0.03255448 | 0.06608993 | 0.06602163 | 0.06817841 | 0.09732359 | 0.06349071
[5 empty] | 0.0240161 | 0.06591044 |  |  | 0.03274139 | 0.06683252 | 0.06660975 | 0.06894446 | 0.09804421 | 0.06420409
[5 empty] | 0.02214316 | 0.06664277 |  |  | 0.03302692 | 0.0675751 | 0.06679404 | 0.06971051 | 0.09856223 | 0.06491747
[5 empty] | 0.02326996 | 0.06737511 |  |  | 0.03301097 | 0.06831768 | 0.06687425 | 0.07047656 | 0.09927696 | 0.06563085
[5 empty] | 0.02239609 | 0.06810745 |  |  | 0.03319341 | 0.06906027 | 0.06655016 | 0.07124261 | 0.09988768 | 0.06634423
[5 empty] | 0.02352113 | 0.06883979 |  |  | 0.03307414 | 0.06980285 | 0.06732153 | 0.07200866 | 0.09979369 | 0.0670576
[5 empty] | 0.02364464 | 0.06957213 |  |  | 0.03305305 | 0.07054543 | 0.06688814 | 0.07277471 | 0.1002943 | 0.06777098
[5 empty] | 0.02276622 | 0.07030447 |  |  | 0.03333001 | 0.07128802 | 0.06764975 | 0.07354076 | 0.1003888 | 0.06848436
[5 empty] | 0.02288543 | 0.0710368 |  |  | 0.03350491 | 0.0720306 | 0.06740613 | 0.07430681 | 0.1010764 | 0.06919774
[5 empty] | 0.02500185 | 0.07176914 |  |  | 0.03347765 | 0.07277318 | 0.06795705 | 0.07507286 | 0.1018566 | 0.06991112
[5 empty] | 0.02511506 | 0.07250148 |  |  | 0.03364811 | 0.07351577 | 0.06780228 | 0.07583891 | 0.1015285 | 0.0706245
[5 empty] | 0.02322465 | 0.07323382 |  |  | 0.03371617 | 0.07425835 | 0.06784158 | 0.07660496 | 0.1025914 | 0.07133788
[5 empty] | 0.02433018 | 0.07396616 |  |  | 0.03368172 | 0.07500093 | 0.06837473 | 0.07737101 | 0.1029447 | 0.07205126
[5 empty] | 0.02443123 | 0.07469849 |  |  | 0.03354464 | 0.07574352 | 0.06850149 | 0.07813706 | 0.1024877 | 0.07276463
[5 empty] | 0.02552739 | 0.07543083 |  |  | 0.03390483 | 0.0764861 | 0.06852162 | 0.07890311 | 0.1031196 | 0.07347801
[5 empty] | 0.02561823 | 0.07616317 |  |  | 0.03366218 | 0.07722868 | 0.06863491 | 0.07966916 | 0.1034397 | 0.07419139
[5 empty] | 0.02370332 | 0.07689551 |  |  | 0.03391656 | 0.07797127 | 0.06824111 | 0.08043521 | 0.1035474 | 0.07490477
[5 empty] | 0.02478225 | 0.07762785 |  |  | 0.03406786 | 0.07871385 | 0.06874 | 0.08120126 | 0.1045419 | 0.07561815
[5 empty] | 0.02485459 | 0.07836019 |  |  | 0.03401597 | 0.07945643 | 0.06843134 | 0.08196731 | 0.1044225 | 0.07633153
[5 empty] | 0.02391993 | 0.07909252 |  |  | 0.03416078 | 0.08019902 | 0.0686149 | 0.08273336 | 0.1046885 | 0.07704491
[5 empty] | 0.02497783 | 0.07982486 |  |  | 0.03420217 | 0.0809416 | 0.06889045 | 0.08349941 | 0.1049393 | 0.07775829
[5 empty] | 0.02602788 | 0.0805572 |  |  | 0.03394003 | 0.08168419 | 0.06895776 | 0.08426546 | 0.1048741 | 0.07847166
[5 empty] | 0.02606965 | 0.08128954 |  |  | 0.03417425 | 0.08242677 | 0.0688166 | 0.0850315 | 0.1054921 | 0.07918504
[5 empty] | 0.02610272 | 0.08202188 |  |  | 0.03420471 | 0.08316935 | 0.06896673 | 0.08579755 | 0.1055928 | 0.07989842
[5 empty] | 0.02512668 | 0.08275421 |  |  | 0.0343313 | 0.08391194 | 0.06880792 | 0.0865636 | 0.1058753 | 0.0806118
[5 empty] | 0.02414108 | 0.08348655 |  |  | 0.03425391 | 0.08465452 | 0.06933995 | 0.08732965 | 0.1056391 | 0.08132518
[5 empty] | 0.02414551 | 0.08421889 |  |  | 0.03417242 | 0.0853971 | 0.06916257 | 0.0880957 | 0.1060833 | 0.08203856
[5 empty] | 0.02413402 | 0.08495123 |  |  | 0.03428671 | 0.08613969 | 0.06937556 | 0.08886175 | 0.1062073 | 0.08275194
[5 empty] | 0.02510291 | 0.08568357 |  |  | 0.03419668 | 0.08688227 | 0.06947735 | 0.0896278 | 0.1064104 | 0.08346532
[5 empty] | 0.02405313 | 0.08641591 |  |  | 0.03420222 | 0.08762485 | 0.06931886 | 0.09039385 | 0.1060918 | 0.08417869
[5 empty] | 0.02398565 | 0.08714824 |  |  | 0.03430255 | 0.08836744 | 0.06877943 | 0.0911599 | 0.1059509 | 0.08489207
[5 empty] | 0.02490144 | 0.08788058 |  |  | 0.03418675 | 0.08911002 | 0.0689644 | 0.09192595 | 0.106487 | 0.08560545
[5 empty] | 0.02380145 | 0.08861292 |  |  | 0.03415156 | 0.0898526 | 0.06867911 | 0.092692 | 0.1062993 | 0.08631883
[5 empty] | 0.02468665 | 0.08934526 |  |  | 0.03409782 | 0.09059519 | 0.06842893 | 0.09345805 | 0.1064545 | 0.08703221
[5 empty] | 0.024558 | 0.0900776 |  |  | 0.03422636 | 0.09133777 | 0.0676192 | 0.0942241 | 0.1067216 | 0.08774559
[5 empty] | 0.02341647 | 0.09080993 |  |  | 0.03413802 | 0.09208035 | 0.06725529 | 0.09499015 | 0.1061045 | 0.08845897
[5 empty] | 0.02326303 | 0.09154227 |  |  | 0.03373364 | 0.09282294 | 0.06664253 | 0.0957562 | 0.1056073 | 0.08917235
[5 empty] | 0.02409862 | 0.09227461 |  |  | 0.03391405 | 0.09356552 | 0.06648628 | 0.09652225 | 0.1057342 | 0.08988572
[5 empty] | 0.02392423 | 0.09300695 |  |  | 0.0335801 | 0.0943081 | 0.06589189 | 0.0972883 | 0.1047891 | 0.0905991
[5 empty] | 0.0247408 | 0.09373929 |  |  | 0.0336326 | 0.09505069 | 0.06526473 | 0.09805435 | 0.1046762 | 0.09131248
[5 empty] | 0.02254931 | 0.09447163 |  |  | 0.03337241 | 0.09579327 | 0.06461013 | 0.0988204 | 0.1042994 | 0.09202586
[5 empty] | 0.02235072 | 0.09520396 |  |  | 0.03330036 | 0.09653586 | 0.06333345 | 0.09958645 | 0.1034629 | 0.09273924
[5 empty] | 0.02214599 | 0.0959363 |  |  | 0.03301728 | 0.09727844 | 0.06274004 | 0.1003525 | 0.1029708 | 0.09345262
[5 empty] | 0.02393608 | 0.09666864 |  |  | 0.03282401 | 0.09802102 | 0.06203526 | 0.1011185 | 0.1015271 | 0.094166
[5 empty] | 0.02272197 | 0.09740098 |  |  | 0.03252138 | 0.09876361 | 0.06132445 | 0.1018846 | 0.1009359 | 0.09487938
[5 empty] | 0.0215046 | 0.09813332 |  |  | 0.03251024 | 0.09950619 | 0.06111297 | 0.1026506 | 0.1006012 | 0.09559275
[5 empty] | 0.02228495 | 0.09886565 |  |  | 0.03229142 | 0.1002488 | 0.06020618 | 0.1034167 | 0.09962717 | 0.09630613
[5 empty] | 0.02306399 | 0.09959799 |  |  | 0.03196575 | 0.1009914 | 0.05970941 | 0.1041827 | 0.09881781 | 0.09701951
[5 empty] | 0.02184266 | 0.1003303 |  |  | 0.03153408 | 0.1017339 | 0.05852803 | 0.1049488 | 0.09757721 | 0.09773289
[5 empty] | 0.02062194 | 0.1010627 |  |  | 0.03139723 | 0.1024765 | 0.05836739 | 0.1057148 | 0.09670944 | 0.09844627
[5 empty] | 0.02140279 | 0.101795 |  |  | 0.03115604 | 0.1032191 | 0.05743284 | 0.1064809 | 0.09531856 | 0.09915965
[5 empty] | 0.02118618 | 0.1025273 |  |  | 0.03091136 | 0.1039617 | 0.05692973 | 0.1072469 | 0.09490865 | 0.09987303
[5 empty] | 0.02097306 | 0.1032597 |  |  | 0.03056401 | 0.1047043 | 0.05636342 | 0.108013 | 0.09308378 | 0.1005864
[5 empty] | 0.0207644 | 0.103992 |  |  | 0.03041484 | 0.1054469 | 0.05563925 | 0.108779 | 0.09264801 | 0.1012998
[5 empty] | 0.01956117 | 0.1047244 |  |  | 0.03006467 | 0.1061894 | 0.05516223 | 0.1095451 | 0.09130541 | 0.1020132
[5 empty] | 0.02036432 | 0.1054567 |  |  | 0.02991435 | 0.106932 | 0.05490591 | 0.1103111 | 0.09036005 | 0.1027265
[5 empty] | 0.01917483 | 0.106189 |  |  | 0.0296647 | 0.1076746 | 0.05445109 | 0.1110772 | 0.08941601 | 0.1034399
[5 empty] | 0.02099365 | 0.1069214 |  |  | 0.02931658 | 0.1084172 | 0.05369783 | 0.1118432 | 0.08837735 | 0.1041533
[5 empty] | 0.01982174 | 0.1076537 |  |  | 0.02917081 | 0.1091598 | 0.05364619 | 0.1126093 | 0.08684814 | 0.1048667
[5 empty] | 0.01866008 | 0.1083861 |  |  | 0.02882823 | 0.1099024 | 0.05279622 | 0.1133753 | 0.08633245 | 0.1055801
[5 empty] | 0.01950963 | 0.1091184 |  |  | 0.02858967 | 0.1106449 | 0.05224798 | 0.1141414 | 0.08553434 | 0.1062934
[5 empty] | 0.01836848 | 0.1098507 |  |  | 0.02845318 | 0.1113875 | 0.05240153 | 0.1149074 | 0.08395789 | 0.1070068
[5 empty] | 0.01822848 | 0.1105831 |  |  | 0.02821179 | 0.1121301 | 0.05135691 | 0.1156735 | 0.08290717 | 0.1077202
[5 empty] | 0.01808907 | 0.1113154 |  |  | 0.02806513 | 0.1128727 | 0.05151418 | 0.1164395 | 0.08218625 | 0.1084336
[5 empty] | 0.01995026 | 0.1120477 |  |  | 0.02791325 | 0.1136153 | 0.0505734 | 0.1172056 | 0.08149193 | 0.109147
[5 empty] | 0.01981207 | 0.1127801 |  |  | 0.02755618 | 0.1143579 | 0.05053463 | 0.1179716 | 0.08079399 | 0.1098603
[5 empty] | 0.01867451 | 0.1135124 |  |  | 0.02739394 | 0.1151004 | 0.04959791 | 0.1187377 | 0.07938859 | 0.1105737
[5 empty] | 0.01753761 | 0.1142448 |  |  | 0.02712657 | 0.115843 | 0.0493633 | 0.1195037 | 0.07907576 | 0.1112871
[5 empty] | 0.01740136 | 0.1149771 |  |  | 0.02675409 | 0.1165856 | 0.04883086 | 0.1202698 | 0.07815549 | 0.1120005
[5 empty] | 0.0172658 | 0.1157094 |  |  | 0.02647655 | 0.1173282 | 0.04880065 | 0.1210358 | 0.0769278 | 0.1127138
[5 empty] | 0.01713092 | 0.1164418 |  |  | 0.02629397 | 0.1180708 | 0.04847271 | 0.1218019 | 0.07639269 | 0.1134272
[5 empty] | 0.01899676 | 0.1171741 |  |  | 0.02570638 | 0.1188134 | 0.0479471 | 0.1225679 | 0.07465018 | 0.1141406
[5 empty] | 0.01786333 | 0.1179064 |  |  | 0.02551382 | 0.1195559 | 0.04752388 | 0.123334 | 0.07360026 | 0.114854
[5 empty] | 0.01873063 | 0.1186388 |  |  | 0.02541631 | 0.1202985 | 0.0466031 | 0.1241 | 0.07344295 | 0.1155674
[5 empty] | 0.01659869 | 0.1193711 |  |  | 0.02481389 | 0.1210411 | 0.04618483 | 0.1248661 | 0.07187826 | 0.1162807
[5 empty] | 0.01846751 | 0.1201035 |  |  | 0.02460659 | 0.1217837 | 0.0461691 | 0.1256321 | 0.07140619 | 0.1169941
[5 empty] | 0.01733713 | 0.1208358 |  |  | 0.02429443 | 0.1225263 | 0.04585598 | 0.1263982 | 0.06972675 | 0.1177075
[5 empty] | 0.01820754 | 0.1215681 |  |  | 0.02417746 | 0.1232689 | 0.04534552 | 0.1271642 | 0.06903996 | 0.1184209
[5 empty] | 0.01807877 | 0.1223005 |  |  | 0.0236557 | 0.1240114 | 0.04483778 | 0.1279303 | 0.06784581 | 0.1191343
[5 empty] | 0.01795083 | 0.1230328 |  |  | 0.02342918 | 0.124754 | 0.04443282 | 0.1286963 | 0.06734432 | 0.1198476
[5 empty] | 0.01782374 | 0.1237652 |  |  | 0.02299794 | 0.1254966 | 0.04403068 | 0.1294624 | 0.0658355 | 0.120561
[5 empty] | 0.0156975 | 0.1244975 |  |  | 0.022862 | 0.1262392 | 0.04353142 | 0.1302284 | 0.06501935 | 0.1212744
[5 empty] | 0.01557215 | 0.1252298 |  |  | 0.02232141 | 0.1269818 | 0.0434351 | 0.1309945 | 0.06409588 | 0.1219878
[5 empty] | 0.01744768 | 0.1259622 |  |  | 0.02187618 | 0.1277244 | 0.04314177 | 0.1317605 | 0.0631651 | 0.1227011
[5 empty] | 0.01532412 | 0.1266945 |  |  | 0.02162635 | 0.1284669 | 0.04225149 | 0.1325266 | 0.06182701 | 0.1234145
[5 empty] | 0.01720149 | 0.1274268 |  |  | 0.02117195 | 0.1292095 | 0.04186432 | 0.1332926 | 0.06148164 | 0.1241279
[5 empty] | 0.01607979 | 0.1281592 |  |  | 0.02111302 | 0.1299521 | 0.0418803 | 0.1340587 | 0.06012898 | 0.1248413
[5 empty] | 0.01695904 | 0.1288915 |  |  | 0.02044958 | 0.1306947 | 0.04139949 | 0.1348247 | 0.05846904 | 0.1255547
[5 empty] | 0.01483926 | 0.1296239 |  |  | 0.02008166 | 0.1314373 | 0.04072195 | 0.1355908 | 0.05760183 | 0.126268
[5 empty] | 0.01672047 | 0.1303562 |  |  | 0.01990931 | 0.1321799 | 0.04034773 | 0.1363568 | 0.05702736 | 0.1269814
[5 empty] | 0.01660267 | 0.1310885 |  |  | 0.01943254 | 0.1329224 | 0.04047689 | 0.1371229 | 0.05614563 | 0.1276948
[5 empty] | 0.01448588 | 0.1318209 |  |  | 0.01915139 | 0.133665 | 0.03980949 | 0.1378889 | 0.05415667 | 0.1284082
[5 empty] | 0.01537012 | 0.1325532 |  |  | 0.01876589 | 0.1344076 | 0.03974557 | 0.138655 | 0.05326046 | 0.1291216
[5 empty] | 0.01525541 | 0.1332855 |  |  | 0.01817608 | 0.1351502 | 0.03888519 | 0.139421 | 0.05285703 | 0.1298349
[5 empty] | 0.01614176 | 0.1340179 |  |  | 0.01808197 | 0.1358928 | 0.03882841 | 0.1401871 | 0.05134637 | 0.1305483
[5 empty] | 0.01502917 | 0.1347502 |  |  | 0.01758362 | 0.1366354 | 0.03807528 | 0.1409531 | 0.05002851 | 0.1312617
[5 empty] | 0.01491768 | 0.1354826 |  |  | 0.01708104 | 0.1373779 | 0.03832586 | 0.1417192 | 0.04910344 | 0.1319751
[5 empty] | 0.01380729 | 0.1362149 |  |  | 0.01677427 | 0.1381205 | 0.0377802 | 0.1424852 | 0.04777117 | 0.1326885
[5 empty] | 0.01569802 | 0.1369472 |  |  | 0.01616333 | 0.1388631 | 0.03743836 | 0.1432513 | 0.04713172 | 0.1334018
[5 empty] | 0.01558989 | 0.1376796 |  |  | 0.01604827 | 0.1396057 | 0.03710039 | 0.1440173 | 0.04518508 | 0.1341152
[5 empty] | 0.0134829 | 0.1384119 |  |  | 0.01542911 | 0.1403483 | 0.03686635 | 0.1447834 | 0.04463128 | 0.1348286
[5 empty] | 0.01337708 | 0.1391443 |  |  | 0.01520588 | 0.1410909 | 0.0364363 | 0.1455494 | 0.04297031 | 0.135542
[5 empty] | 0.01527244 | 0.1398766 |  |  | 0.01467862 | 0.1418334 | 0.03621028 | 0.1463155 | 0.04190219 | 0.1362553
[5 empty] | 0.015169 | 0.1406089 |  |  | 0.01424735 | 0.142576 | 0.03588835 | 0.1470815 | 0.04122692 | 0.1369687
[5 empty] | 0.01406676 | 0.1413413 |  |  | 0.01371211 | 0.1433186 | 0.03567057 | 0.1478476 | 0.04024451 | 0.1376821
[5 empty] | 0.01496575 | 0.1420736 |  |  | 0.01347293 | 0.1440612 | 0.03515699 | 0.1486136 | 0.03845497 | 0.1383955
[5 empty] | 0.01486599 | 0.1428059 |  |  | 0.01302983 | 0.1448038 | 0.03444767 | 0.1493797 | 0.03785831 | 0.1391089
[5 empty] | 0.01476747 | 0.1435383 |  |  | 0.01248286 | 0.1455464 | 0.03474266 | 0.1501457 | 0.03645454 | 0.1398222
[5 empty] | 0.01267023 | 0.1442706 |  |  | 0.01193204 | 0.146289 | 0.03384202 | 0.1509118 | 0.03504366 | 0.1405356
[5 empty] | 0.01457428 | 0.145003 |  |  | 0.01167741 | 0.1470315 | 0.0338458 | 0.1516778 | 0.03422568 | 0.141249
[5 empty] | 0.01447962 | 0.1457353 |  |  | 0.01101899 | 0.1477741 | 0.03325406 | 0.1524439 | 0.03250061 | 0.1419624