## 1
Общество с ограниченной ответственностью "Инженерная геология" (ООО "ИнжГео") | [11 empty] | Общество с ограниченной ответственностью "Инженерная геология" (ООО "ИнжГео")
Юр. адрес: 117279, г. Москва, ул. Миклухо-Маклая, 36 а, этаж 5, пом. XXIII к. 76-84 | [11 empty] | Юр. адрес: 117279, г. Москва, ул. Миклухо-Маклая, 36 а, этаж 5, пом. XXIII к. 76-84 | [8 empty] | нагр |  |  | X0 | Y0 | R |  | нагр |  |  |  | X0 | Y0 | R | нагр |  |  |  | X0 | Y0 | R |  | нагр |  |  |  | X0 | Y0 | R
Телефон/факс +7 (495) 132-30-00, Адрес электронной почты inbox@inj-geo.ru | [11 empty] | Телефон/факс +7 (495) 132-30-00, Адрес электронной почты inbox@inj-geo.ru | [12 empty] | 0 | [7 empty] | 0 | [6 empty] | 0 | [7 empty] | 0
[21 empty] | девиатор | [6 empty] | девиатор | [6 empty] | девиатор | [7 empty] | девиатор
Испытательная лаборатория ООО «ИнжГео» | [11 empty] | Испытательная лаборатория ООО «ИнжГео» | [8 empty] | x0 | Угол | X | Y |  |  |  | x0 |  | Угол | X | Y |  |  | x0 |  | Угол | X | Y |  |  |  | x0 |  | Угол | X | Y
Адрес места осуществления деятельности лаборатории: г. Москва, просп. Вернадского, д. 51, стр. 1 | [11 empty] | Адрес места осуществления деятельности лаборатории: г. Москва, просп. Вернадского, д. 51, стр. 1 | [9 empty] | 0 | [7 empty] | 0 | [6 empty] | 0 | [7 empty] | 0
Телефон +7(910)4557682, E-mail: slg85@mail.ru | [11 empty] | Телефон +7(910)4557682, E-mail: slg85@mail.ru | [9 empty] | 5 | [7 empty] | 5 | [6 empty] | 5 | [7 empty] | 5
[22 empty] | 10 | [7 empty] | 10 | [6 empty] | 10 | [7 empty] | 10
[12 empty] | Протокол испытаний № 13-63/200 от 17-05-2023 | [9 empty] | 15 | [7 empty] | 15 | [6 empty] | 15 | [7 empty] | 15
[22 empty] | 20 | [7 empty] | 20 | [6 empty] | 20 | [7 empty] | 20
[12 empty] | Наименование и адрес заказчика: Переход трубопровода через р. Енисей | [9 empty] | 25 | [7 empty] | 25 | [6 empty] | 25 | [7 empty] | 25
[12 empty] | Наименование объекта: ООО Регионстрой | [9 empty] | 30 | [7 empty] | 30 | [6 empty] | 30 | [7 empty] | 30
Наименование используемого метода/методики: ГОСТ 12248.4-2020 | [11 empty] | Наименование используемого метода/методики: ГОСТ 12248.3-2020 | [9 empty] | 35 | [7 empty] | 35 | [6 empty] | 35 | [7 empty] | 35
Условия проведения испытания: температура окружающей среды (18 - 25)0С, влажность воздуха (40 - 75)% | [11 empty] | Условия проведения испытания: температура окружающей среды (18 - 25)0С, влажность воздуха (40 - 75)% | [9 empty] | 40 | [7 empty] | 40 | [6 empty] | 40 | [7 empty] | 40
[12 empty] | Дата получение объекта подлежащего испытаниям: 20-04-2023 | [9 empty] | 45 | [7 empty] | 45 | [6 empty] | 45 | [7 empty] | 45
[12 empty] | Дата испытания: 25.10.2022-19.11.2200 | [9 empty] | 50 | [7 empty] | 50 | [6 empty] | 50 | [7 empty] | 50
[22 empty] | 55 | [7 empty] | 55 | [6 empty] | 55 | [7 empty] | 55
Испытание грунтов методом трехосного сжатия | [11 empty] | Испытание грунтов методом трехосного сжатия | [9 empty] | 60 | [7 empty] | 60 | [6 empty] | 60 | [7 empty] | 60
[22 empty] | 65 | [7 empty] | 65 | [6 empty] | 65 | [7 empty] | 65
Лабораторный номер: | [6 empty] | We, д.е. = |  |  |  |  | Лабораторный номер: |  | 1235 |  |  |  | We, д.е. = | 0.520264095 |  |  | 70 | [7 empty] | 70 | [6 empty] | 70 | [7 empty] | 70
Номер скважины: | [6 empty] | ρ, г/см3 = |  |  |  |  | Номер скважины: |  | BH-111 |  |  |  | ρ, г/см3 = | 1.65 |  |  | 75 | [7 empty] | 75 | [6 empty] | 75 | [7 empty] | 75
Глубина отбора, м: | [6 empty] | ρs, г/см3 = |  |  |  |  | Глубина отбора, м: |  | 2.5 |  |  |  | ρs, г/см3 = | 2.72 |  |  | 80 | [7 empty] | 80 | [6 empty] | 80 | [7 empty] | 80
Наименование грунта: | [6 empty] | e, д.е. = |  |  |  |  | Наименование грунта: |  | Суглинок, после оттаивания текучий, легкий пылеватый |  |  |  | e, д.е. = | 1.506132 |  |  | 85 | [7 empty] | 85 | [6 empty] | 85 | [7 empty] | 85
Схема проведения опыта: | [6 empty] | IL, д.е. = |  |  |  |  | Схема проведения опыта: |  | КД |  |  |  | IL, д.е. = | 2.687 |  |  | 90 | [7 empty] | 90 | [6 empty] | 90 | [7 empty] | 90
[22 empty] | 95 | [7 empty] | 95 | [6 empty] | 95 | [7 empty] | 95
[22 empty] | 100 | [7 empty] | 100 | [6 empty] | 100 | [7 empty] | 100
Результаты испытаний | [11 empty] | Результаты испытаний | [9 empty] | 105 | [7 empty] | 105 | [6 empty] | 105 | [7 empty] | 105
[22 empty] | 110 | [7 empty] | 110 | [6 empty] | 110 | [7 empty] | 110
[22 empty] | 115 | [7 empty] | 115 | [6 empty] | 115 | [7 empty] | 115
[22 empty] | 120 | [7 empty] | 120 | [6 empty] | 120 | [7 empty] | 120
[22 empty] | 125 | [7 empty] | 125 | [6 empty] | 125 | [7 empty] | 125
[22 empty] | 130 | [7 empty] | 130 | [6 empty] | 130 | [7 empty] | 130
[22 empty] | 135 | [7 empty] | 135 | [6 empty] | 135 | [7 empty] | 135
[22 empty] | 140 | [7 empty] | 140 | [6 empty] | 140 | [7 empty] | 140
[22 empty] | 145 | [7 empty] | 145 | [6 empty] | 145 | [7 empty] | 145
[22 empty] | 150 | [7 empty] | 150 | [6 empty] | 150 | [7 empty] | 150
[22 empty] | 155 | [7 empty] | 155 | [6 empty] | 155 | [7 empty] | 155
[22 empty] | 160 | [7 empty] | 160 | [6 empty] | 160 | [7 empty] | 160
[22 empty] | 165 | [7 empty] | 165 | [6 empty] | 165 | [7 empty] | 165
[22 empty] | 170 | [7 empty] | 170 | [6 empty] | 170 | [7 empty] | 170
[22 empty] | 175 | [7 empty] | 175 | [6 empty] | 175 | [7 empty] | 175
[22 empty] | 180 | [7 empty] | 180 | [6 empty] | 180 | [7 empty] | 180
[13 empty] | Давление в камере, Мпа σ3 | Вертикальная нагрузка, Мпа σ1 | Поровое давление, Мпа u
| K0, д.е. | 0.7750489 |  |  |  |  | Коэфф. Точки | [5 empty] | 0.05 | 0.09159583 | [5 empty] | 1 | [6 empty] | σ3,кПа | σ1,кПа | u, кПа |  |  |  | 4
| q_zg, МПа | 0.03875245 | [10 empty] | 0.15 | 0.2496441 | [27 empty] | δ3, Мпа | δ1-δ3, МПа | δ1, МПа | δ1, КПа
|  |  | Модуль деформации, МПа: | [9 empty] | 0.25 | 0.4076923 | [21 empty] | С, МПа:
|  |  | Е0= |  | Точки модуля (полное напр.), МПа |  |  |  | 0.03875245 | 0.06200392 | [25 empty] | φ, град:
|  |  | E50 = |  | qf (полное напр.), МПа |  |  |  | 0.06220702 | [26 empty] | E, Мпа
|  |  | Коэф. Поперечной деформации, ϑ = | [9 empty] | Эффективные значения угла внутреннего трения и удельного сцепления ϕ', С' | [13 empty] | x | 0
[13 empty] | ϕ', град. = | 13 | [12 empty] | y |  |  |  | С, кПа | φ,°
[13 empty] | С', МПа = | 0.005
| Исполнитель: | [6 empty] | Морозов Д.С. |  |  |  |  | Исполнитель: |  |  |  |  | Морозов Д.С.
| Начальник исп. лаборатории: | [6 empty] | Семиколенова Л.Г. |  |  |  |  | Начальник исп. лаборатории: |  |  |  |  | Семиколенова Л.Г.
Лист 1 , всего листов 2 | [11 empty] | Лист 2 , всего листов 2
Частичное воспроизведение протокола испытаний без письменного разрешения ООО «ИнжГео» ЗАПРЕЩАЕТСЯ | [11 empty] | Частичное воспроизведение протокола испытаний без письменного разрешения ООО «ИнжГео» ЗАПРЕЩАЕТСЯ
[5 empty] | второй график |  | первый график | [9 empty] | К Пуассона
dev50 | epsE50 | ind | devE0 | epsE0 | dev | eps | sigma |  | dev1 | eps1 | dev2 | eps2 | dev3 | eps3 |  | Глины
0.01220702 | 0.009680846 |  |  |  | 0 | 0 |  |  | 0 | 0 | 0 | 0 | 0 | 0 |  | < 0 | 0,20-0,30
ind |  |  |  |  | 0.000631814 | 0.0007984089 |  |  | 0.001342461 | 0.000810429 | 0.004195799 | 0.0007256244 | 0.007186664 | 0.0008074785 |  | 0-0,25 | 0,30-0,38
2 |  |  |  |  | 0.001178276 | 0.001596818 |  |  | 0.003051553 | 0.001620858 | 0.007978392 | 0.001451249 | 0.01365855 | 0.001614957 |  | 0,25< | 0,38-0,45
E0 |  |  |  |  | 0.004577756 | 0.002395227 |  |  | 0.004700384 | 0.002431287 | 0.0119788 | 0.002176873 | 0.01998728 | 0.002422435 |  | Суглинки | 0,35-0,37
epsE0 | devE0 |  |  |  | 0.005812867 | 0.003226949 |  |  | 0.00586206 | 0.003241716 | 0.01652803 | 0.002902498 | 0.025 | 0.003050214 |  | Пески и супеси | 0,30-0,35
0.003226949 | 0.005812867 |  |  |  | 0.006779399 | 0.003992045 |  |  | 0.007309686 | 0.004052145 | 0.01945712 | 0.003628122 | 0.03115681 | 0.004037392
[5 empty] | 0.00670218 | 0.004790454 |  |  | 0.009 | 0.00499625 | 0.024 | 0.004531746 | 0.03440749 | 0.004844871
График E50 |  | График E |  |  | 0.006550138 | 0.005588863 |  |  | 0.009780485 | 0.005673003 | 0.02554674 | 0.005079371 | 0.03866561 | 0.005652349
eps | q | sigma |  |  | 0.009336293 | 0.006387271 |  |  | 0.01084522 | 0.006483432 | 0.02805435 | 0.005804995 | 0.04418165 | 0.006459828
Горизонтальная линия E50 |  | Касательная |  |  | 0.01007367 | 0.00718568 |  |  | 0.01132701 | 0.007293861 | 0.03076232 | 0.006530619 | 0.0469061 | 0.007267306
0 |  | a | b |  | 0.01077528 | 0.007984089 |  |  | 0.01234147 | 0.00810429 | 0.03250697 | 0.007256244 | 0.05058944 | 0.008074785
|  |  | 0 |  | 0.01045415 | 0.008782498 |  |  | 0.01320423 | 0.008914719 | 0.0348246 | 0.007981868 | 0.05538216 | 0.008882263
Вертикальная линия E50 |  | p1 и p2 |  |  | 0.01220702 | 0.009680846 |  |  | 0.01363092 | 0.009725148 | 0.03695153 | 0.008707493 | 0.05903474 | 0.009689741
| 0 | 0 |  |  | 0.01280396 | 0.01037932 |  |  | 0.01433718 | 0.01053558 | 0.03802407 | 0.009433117 | 0.06219766 | 0.01049722
[5 empty] | 0.01351088 | 0.01117773 |  |  | 0.01543862 | 0.01134601 | 0.03987853 | 0.01015874 | 0.06612141 | 0.0113047
Касательная линия E50 |  |  |  |  | 0.0132379 | 0.01197613 |  |  | 0.01585088 | 0.01215643 | 0.04165121 | 0.01088437 | 0.06905648 | 0.01211218
0 | 0 | Горизонтальная 1 |  |  | 0.01397865 | 0.01277454 |  |  | 0.01658959 | 0.01296686 | 0.04367843 | 0.01160999 | 0.07455334 | 0.01291966
[5 empty] | 0.01572676 | 0.01357295 |  |  | 0.01737038 | 0.01377729 | 0.04609651 | 0.01233561 | 0.07884614 | 0.01374272
Горизонтальная линия qкр |  |  |  |  | 0.01547586 | 0.01437136 |  |  | 0.01850887 | 0.01458772 | 0.04784175 | 0.01306124 | 0.0832075 | 0.01453461
Горизонтальная линия q |  | Горизонтальная 2 |  |  | 0.01621957 | 0.01516977 |  |  | 0.0194207 | 0.01539815 | 0.04982203 | 0.01343933 | 0.0883127 | 0.01534209
0 |  | 0 |  |  | 0.01595153 | 0.01596818 |  |  | 0.02079792 | 0.0164939 | 0.05350161 | 0.01451249 | 0.09405578 | 0.01614957
[5 empty] | 0.01866536 | 0.01676659 |  |  | 0.02128178 | 0.01701901 | 0.05561095 | 0.01523811 | 0.1002144 | 0.01695705
Вертикальная линия q |  |  |  |  | 0.01835469 | 0.017565 |  |  | 0.02296628 | 0.01782944 | 0.05924209 | 0.01596374 | 0.1057662 | 0.01776453
| 0 |  |  |  | 0.01801315 | 0.01836341 |  |  | 0.02461721 | 0.01863987 | 0.06274016 | 0.01668936 | 0.1111889 | 0.018572
[5 empty] | 0.02063437 | 0.01916181 |  |  | 0.02665869 | 0.0194503 | 0.0654503 | 0.01741499 | 0.11856 | 0.01937948
[5 empty] | 0.02121198 | 0.01996022 |  |  | 0.02841481 | 0.02026072 | 0.06911766 | 0.01814061 | 0.1244573 | 0.02018696
[5 empty] | 0.0197396 | 0.02075863 |  |  | 0.03050971 | 0.02107115 | 0.07298739 | 0.01886623 | 0.1300583 | 0.02099444
[5 empty] | 0.02021087 | 0.02155704 |  |  | 0.0326675 | 0.02188158 | 0.07620461 | 0.01959186 | 0.1345408 | 0.02180192
[5 empty] | 0.02161941 | 0.02235545 |  |  | 0.03471228 | 0.02269201 | 0.07941449 | 0.02031748 | 0.1394823 | 0.0226094
[5 empty] | 0.02295885 | 0.02315386 |  |  | 0.03626818 | 0.02350244 | 0.08306216 | 0.02104311 | 0.1432606 | 0.02341688
[5 empty] | 0.02122282 | 0.02395227 |  |  | 0.03775931 | 0.02431287 | 0.08529276 | 0.02176873 | 0.1469532 | 0.02422435
[5 empty] | 0.02340495 | 0.02475068 |  |  | 0.03910978 | 0.0251233 | 0.08785143 | 0.02249436 | 0.1492379 | 0.02503183
[5 empty] | 0.02349887 | 0.02554909 |  |  | 0.03974371 | 0.02593373 | 0.09028333 | 0.02321998 | 0.1500922 | 0.02583931
[5 empty] | 0.02350228 | 0.02634749 |  |  | 0.0400859 | 0.02674416 | 0.09283359 | 0.0239456 | 0.150541 | 0.02664679
[5 empty] | 0.0214382 | 0.0271459 |  |  | 0.04014423 | 0.02755459 | 0.09434736 | 0.02467123 | 0.1508316 | 0.02745427
[5 empty] | 0.02131766 | 0.02794431 |  |  | 0.03993271 | 0.02836501 | 0.09526978 | 0.02539685 | 0.1500859 | 0.02826175
[5 empty] | 0.02314837 | 0.02874272 |  |  | 0.0399592 | 0.02917544 | 0.09574599 | 0.02612248 | 0.148746 | 0.02906922
[5 empty] | 0.021938 | 0.02954113 |  |  | 0.03933156 | 0.02998587 | 0.09524942 | 0.0268481 | 0.1477536 | 0.0298767
[5 empty] | 0.02169424 | 0.03033954 |  |  | 0.03945764 | 0.0307963 | 0.095831 | 0.02757373 | 0.1469505 | 0.03068418
[5 empty] | 0.02042478 | 0.03113795 |  |  | 0.03874531 | 0.03160673 | 0.09522136 | 0.02829935 | 0.1446787 | 0.03149166
[5 empty] | 0.0221373 | 0.03193636 |  |  | 0.03860242 | 0.03241716 | 0.09542775 | 0.02902498 | 0.1425799 | 0.03229914
[5 empty] | 0.01983948 | 0.03273477 |  |  | 0.03813683 | 0.03322759 | 0.09425744 | 0.0297506 | 0.141496 | 0.03310662
[5 empty] | 0.02153902 | 0.03353318 |  |  | 0.0378564 | 0.03403802 | 0.0944177 | 0.03047622 | 0.1389688 | 0.0339141
[5 empty] | 0.02124358 | 0.03433158 |  |  | 0.03766898 | 0.03484845 | 0.09361579 | 0.03120185 | 0.1384402 | 0.03472157
[5 empty] | 0.02096087 | 0.03512999 |  |  | 0.03728244 | 0.03565887 | 0.09285896 | 0.03192747 | 0.136352 | 0.03552905
[5 empty] | 0.01869856 | 0.0359284 |  |  | 0.03690463 | 0.0364693 | 0.0928545 | 0.0326531 | 0.1351461 | 0.03633653
[5 empty] | 0.02046435 | 0.03672681 |  |  | 0.03654341 | 0.03727973 | 0.09180965 | 0.03337872 | 0.1320642 | 0.03714401
[5 empty] | 0.0192659 | 0.03752522 |  |  | 0.03610663 | 0.03809016 | 0.09083168 | 0.03410435 | 0.1318483 | 0.03795149
[5 empty] | 0.01911092 | 0.03832363 |  |  | 0.03580217 | 0.03890059 | 0.09012786 | 0.03482997 | 0.1298402 | 0.03875897
[5 empty] | 0.01800708 | 0.03912204 |  |  | 0.03563786 | 0.03971102 | 0.08960546 | 0.03555559 | 0.1292817 | 0.03956644
[5 empty] | 0.01996207 | 0.03992045 |  |  | 0.03502158 | 0.04052145 | 0.08917172 | 0.03628122 | 0.1288146 | 0.04037392
[5 empty] | 0.01797281 | 0.04071886 |  |  | 0.03496118 | 0.04133188 | 0.08803392 | 0.03700684 | 0.1286808 | 0.0411814
[5 empty] | 0.01801951 | 0.04151726 |  |  | 0.03496452 | 0.04214231 | 0.08749933 | 0.03773247 | 0.1286954 | 0.04198888
[5 empty] | 0.0180988 | 0.04231567 |  |  | 0.03503922 | 0.04295274 | 0.0866752 | 0.03845809 | 0.1289646 | 0.04279636
[5 empty] | 0.01920784 | 0.04311408 |  |  | 0.03477997 | 0.04376316 | 0.0856688 | 0.03918372 | 0.1295585 | 0.04360384
[5 empty] | 0.02034379 | 0.04391249 |  |  | 0.03527772 | 0.04457359 | 0.08578739 | 0.03990934 | 0.1298574 | 0.04441132
[5 empty] | 0.01850383 | 0.0447109 |  |  | 0.03502746 | 0.04538402 | 0.08443824 | 0.04063497 | 0.1305417 | 0.04521879
[5 empty] | 0.01868512 | 0.04550931 |  |  | 0.0353242 | 0.04619445 | 0.0841286 | 0.04136059 | 0.1317917 | 0.04602627
[5 empty] | 0.01988483 | 0.04630772 |  |  | 0.03566292 | 0.04700488 | 0.08356576 | 0.04208621 | 0.1330879 | 0.04683375
[5 empty] | 0.02010014 | 0.04710613 |  |  | 0.03583862 | 0.04781531 | 0.08325696 | 0.04281184 | 0.1342106 | 0.04764123
[5 empty] | 0.0213282 | 0.04790454 |  |  | 0.03644631 | 0.04862574 | 0.08270947 | 0.04353746 | 0.13604 | 0.04844871
[5 empty] | 0.02156619 | 0.04870295 |  |  | 0.03678097 | 0.04943617 | 0.08233055 | 0.04426309 | 0.1365567 | 0.04925619
[5 empty] | 0.01981128 | 0.04950135 |  |  | 0.0368376 | 0.0502466 | 0.08202748 | 0.04498871 | 0.1387408 | 0.05006366
[5 empty] | 0.02006063 | 0.05029976 |  |  | 0.03751119 | 0.05105703 | 0.0818075 | 0.04571434 | 0.1407729 | 0.05087114
[5 empty] | 0.02131141 | 0.05109817 |  |  | 0.03789675 | 0.05186745 | 0.0817779 | 0.04643996 | 0.1422332 | 0.05167862
[5 empty] | 0.02256079 | 0.05189658 |  |  | 0.03798927 | 0.05267788 | 0.08134876 | 0.04716558 | 0.1438021 | 0.0524861
[5 empty] | 0.02180594 | 0.05269499 |  |  | 0.03838374 | 0.05348831 | 0.08192733 | 0.04789121 | 0.1453599 | 0.05329358
[5 empty] | 0.02104403 | 0.0534934 |  |  | 0.03887516 | 0.05429874 | 0.0822451 | 0.04861683 | 0.1475871 | 0.05410106
[5 empty] | 0.02227222 | 0.05429181 |  |  | 0.03905852 | 0.05510917 | 0.08277449 | 0.04934246 | 0.1492639 | 0.05490854
[5 empty] | 0.02248768 | 0.05509022 |  |  | 0.03982883 | 0.0559196 | 0.08318788 | 0.05006808 | 0.1499707 | 0.05571601
[5 empty] | 0.02268759 | 0.05588863 |  |  | 0.03998107 | 0.05673003 | 0.0842577 | 0.05079371 | 0.1519879 | 0.05652349
[5 empty] | 0.0218691 | 0.05668703 |  |  | 0.04041024 | 0.05754046 | 0.08575635 | 0.05151933 | 0.1527958 | 0.05733097
[5 empty] | 0.02402939 | 0.05748544 |  |  | 0.04061134 | 0.05835089 | 0.08655624 | 0.05224496 | 0.1532748 | 0.05813845
[5 empty] | 0.02316563 | 0.05828385 |  |  | 0.04097937 | 0.05916131 | 0.08812977 | 0.05297058 | 0.1557052 | 0.05894593
[5 empty] | 0.02327498 | 0.05908226 |  |  | 0.04130932 | 0.05997174 | 0.08924936 | 0.0536962 | 0.1563674 | 0.05975341
[5 empty] | 0.02435462 | 0.05988067 |  |  | 0.04109618 | 0.06078217 | 0.0912874 | 0.05442183 | 0.1561418 | 0.06056088
[5 empty] | 0.02441404 | 0.06067908 |  |  | 0.04159583 | 0.0615926 | 0.0918163 | 0.05514745 | 0.1576923 | 0.06136836
[5 empty] | 0.02441398 | 0.06147749 |  |  | 0.04176653 | 0.06240303 | 0.09300848 | 0.05587308 | 0.1567721 | 0.06217584
[5 empty] | 0.02241141 | 0.0622759 |  |  | 0.04149416 | 0.06321346 | 0.09473634 | 0.0565987 | 0.1571284 | 0.06298332
[5 empty] | 0.02440523 | 0.06307431 |  |  | 0.04172031 | 0.06402389 | 0.09537229 | 0.05732433 | 0.1581773 | 0.0637908
[5 empty] | 0.02439561 | 0.06387271 |  |  | 0.04174481 | 0.06483432 | 0.09658873 | 0.05804995 | 0.1590186 | 0.06459828
[5 empty] | 0.02238272 | 0.06467112 |  |  | 0.04196749 | 0.06564475 | 0.09795807 | 0.05877557 | 0.159152 | 0.06540576
[5 empty] | 0.02436674 | 0.06546953 |  |  | 0.04228817 | 0.06645518 | 0.09835272 | 0.0595012 | 0.159777 | 0.06621323
[5 empty] | 0.02334785 | 0.06626794 |  |  | 0.04240669 | 0.0672656 | 0.09874508 | 0.06022682 | 0.1597933 | 0.06702071
[5 empty] | 0.02232622 | 0.06706635 |  |  | 0.04242286 | 0.06807603 | 0.09964405 | 0.06095245 | 0.1589006 | 0.06782819
[5 empty] | 0.02430204 | 0.06786476 |  |  | 0.04263651 | 0.06888646 | 0.09874251 | 0.06167807 | 0.1598985 | 0.06863567
[5 empty] | 0.02427547 | 0.06866317 |  |  | 0.04284748 | 0.06969689 | 0.09942949 | 0.0624037 | 0.1599866 | 0.06944315
[5 empty] | 0.0232467 | 0.06946158 |  |  | 0.04285559 | 0.07050732 | 0.09940368 | 0.06312932 | 0.1599647 | 0.07025063
[5 empty] | 0.02321591 | 0.07025999 |  |  | 0.04296066 | 0.07131775 | 0.09916566 | 0.06385495 | 0.1605324 | 0.0710581
[5 empty] | 0.02318326 | 0.0710584 |  |  | 0.04296253 | 0.07212818 | 0.098816 | 0.06458057 | 0.1610893 | 0.07186558
[5 empty] | 0.02214893 | 0.0718568 |  |  | 0.04326103 | 0.07293861 | 0.09895526 | 0.06530619 | 0.1620351 | 0.07267306
[5 empty] | 0.02211311 | 0.07265521 |  |  | 0.04295597 | 0.07374904 | 0.09878401 | 0.06603182 | 0.1608694 | 0.07348054
[5 empty] | 0.02307597 | 0.07345362 |  |  | 0.04344719 | 0.07455947 | 0.09870282 | 0.06675744 | 0.1619918 | 0.07428802
[5 empty] | 0.02203769 | 0.07425203 |  |  | 0.04353451 | 0.07536989 | 0.09861227 | 0.06748307 | 0.1615021 | 0.0750955
[5 empty] | 0.02199844 | 0.07505044 |  |  | 0.04351777 | 0.07618032 | 0.09861292 | 0.06820869 | 0.1614999 | 0.07590297
[5 empty] | 0.0219584 | 0.07584885 |  |  | 0.04359678 | 0.07699075 | 0.09880534 | 0.06893432 | 0.1626849 | 0.07671045
[5 empty] | 0.02391774 | 0.07664726 |  |  | 0.04337138 | 0.07780118 | 0.09829011 | 0.06965994 | 0.1627566 | 0.07751793
[5 empty] | 0.02287665 | 0.07744567 |  |  | 0.0434414 | 0.07861161 | 0.09786778 | 0.07038556 | 0.1631147 | 0.07832541
[5 empty] | 0.0238353 | 0.07824408 |  |  | 0.04370665 | 0.07942204 | 0.09843893 | 0.07111119 | 0.163159 | 0.07913289
[5 empty] | 0.02379386 | 0.07904248 |  |  | 0.04376698 | 0.08023247 | 0.09830414 | 0.07183681 | 0.163689 | 0.07994037
[5 empty] | 0.02175252 | 0.07984089 |  |  | 0.0436222 | 0.0810429 | 0.09756396 | 0.07256244 | 0.1631044 | 0.08074785
[5 empty] | 0.02171145 | 0.0806393 |  |  | 0.04377214 | 0.08185333 | 0.09771898 | 0.07328806 | 0.1628048 | 0.08155532
[5 empty] | 0.02367083 | 0.08143771 |  |  | 0.04411664 | 0.08266376 | 0.09716975 | 0.07401369 | 0.1634899 | 0.0823628
[5 empty] | 0.02163083 | 0.08223612 |  |  | 0.04415551 | 0.08347418 | 0.09731685 | 0.07473931 | 0.1632594 | 0.08317028
[5 empty] | 0.02259163 | 0.08303453 |  |  | 0.04418859 | 0.08428461 | 0.09726084 | 0.07546494 | 0.1638128 | 0.08397776
[5 empty] | 0.02155261 | 0.08383294 |  |  | 0.0440157 | 0.08509504 | 0.09680231 | 0.07619056 | 0.16265 | 0.08478524
[5 empty] | 0.02251258 | 0.08463135 |  |  | 0.04383667 | 0.08590547 | 0.09704181 | 0.07691618 | 0.1631704 | 0.08559272
[5 empty] | 0.02147151 | 0.08542976 |  |  | 0.04405133 | 0.0867159 | 0.09657991 | 0.07764181 | 0.1632705 | 0.08640019
[5 empty] | 0.02242942 | 0.08622817 |  |  | 0.0440595 | 0.08752633 | 0.0966172 | 0.07836743 | 0.1629005 | 0.08720767
[5 empty] | 0.02338632 | 0.08702657 |  |  | 0.0441603 | 0.08833676 | 0.09675422 | 0.07909306 | 0.1627467 | 0.08801515
[5 empty] | 0.0223422 | 0.08782498 |  |  | 0.04414079 | 0.08914719 | 0.09619157 | 0.07981868 | 0.1631131 | 0.08882263
[5 empty] | 0.02129709 | 0.08862339 |  |  | 0.04399705 | 0.08995762 | 0.09572979 | 0.08054431 | 0.1630035 | 0.08963011
[5 empty] | 0.02125098 | 0.0894218 |  |  | 0.04403025 | 0.09076804 | 0.09586947 | 0.08126993 | 0.161622 | 0.09043759
[5 empty] | 0.02120388 | 0.09022021 |  |  | 0.04364154 | 0.09157847 | 0.09561118 | 0.08199555 | 0.1620724 | 0.09124507
[5 empty] | 0.02315581 | 0.09101862 |  |  | 0.04383209 | 0.0923889 | 0.09535548 | 0.08272118 | 0.1616587 | 0.09205254
[5 empty] | 0.02310676 | 0.09181703 |  |  | 0.04370304 | 0.09319933 | 0.09600293 | 0.0834468 | 0.1608849 | 0.09286002
[5 empty] | 0.02305675 | 0.09261544 |  |  | 0.04365557 | 0.09400976 | 0.09575413 | 0.08417243 | 0.1593549 | 0.0936675
[5 empty] | 0.02300579 | 0.09341385 |  |  | 0.04349082 | 0.09482019 | 0.09550945 | 0.08489805 | 0.1590726 | 0.09447498
[5 empty] | 0.02295387 | 0.09421225 |  |  | 0.04290995 | 0.09563062 | 0.0955662 | 0.08562368 | 0.158542 | 0.09528246
[5 empty] | 0.02090102 | 0.09501066 |  |  | 0.04271412 | 0.09644105 | 0.09482313 | 0.0863493 | 0.157167 | 0.09608994
[5 empty] | 0.02284723 | 0.09580907 |  |  | 0.0425045 | 0.09725148 | 0.09458004 | 0.08707493 | 0.1576516 | 0.09689741
[5 empty] | 0.02279252 | 0.09660748 |  |  | 0.04248223 | 0.09806191 | 0.09423676 | 0.08780055 | 0.1558997 | 0.09770489
[5 empty] | 0.02173689 | 0.09740589 |  |  | 0.04234848 | 0.09887233 | 0.09449308 | 0.08852617 | 0.1555152 | 0.09851237
[5 empty] | 0.02268035 | 0.0982043 |  |  | 0.04220441 | 0.09968276 | 0.09444884 | 0.0892518 | 0.1539021 | 0.09931985
[5 empty] | 0.02062291 | 0.09900271 |  |  | 0.04185116 | 0.1004932 | 0.09410383 | 0.08997742 | 0.1532643 | 0.1001273
[5 empty] | 0.02256457 | 0.09980112 |  |  | 0.04138991 | 0.1013036 | 0.09425787 | 0.09070305 | 0.1530058 | 0.1009348
[5 empty] | 0.02150534 | 0.1005995 |  |  | 0.0414218 | 0.1021141 | 0.09421077 | 0.09142867 | 0.1520305 | 0.1017423
[5 empty] | 0.02044524 | 0.1013979 |  |  | 0.040948 | 0.1029245 | 0.09366234 | 0.0921543 | 0.1504424 | 0.1025498
[5 empty] | 0.02138426 | 0.1021963 |  |  | 0.04076967 | 0.1037349 | 0.09401241 | 0.09287992 | 0.1496453 | 0.1033572
[5 empty] | 0.02032241 | 0.1029948 |  |  | 0.04058795 | 0.1045453 | 0.09396077 | 0.09360554 | 0.1486433 | 0.1041647
[5 empty] | 0.02125971 | 0.1037932 |  |  | 0.04000402 | 0.1053558 | 0.09340725 | 0.09433117 | 0.1471403 | 0.1049722
[5 empty] | 0.02019616 | 0.1045916 |  |  | 0.03981903 | 0.1061662 | 0.09315165 | 0.09505679 | 0.1467402 | 0.1057797
[5 empty] | 0.02213177 | 0.10539 |  |  | 0.03943413 | 0.1069766 | 0.09279378 | 0.09578242 | 0.145247 | 0.1065872
[5 empty] | 0.02206654 | 0.1061884 |  |  | 0.03925048 | 0.1077871 | 0.09263347 | 0.09650804 | 0.1451646 | 0.1073946
[5 empty] | 0.02200048 | 0.1069868 |  |  | 0.03876925 | 0.1085975 | 0.09297051 | 0.09723367 | 0.1436969 | 0.1082021
[5 empty] | 0.02093361 | 0.1077852 |  |  | 0.03869158 | 0.1094079 | 0.09300473 | 0.09795929 | 0.1419479 | 0.1090096
[5 empty] | 0.01986592 | 0.1085836 |  |  | 0.03831865 | 0.1102183 | 0.09283594 | 0.09868492 | 0.1422215 | 0.1098171
[5 empty] | 0.01979743 | 0.109382 |  |  | 0.0383516 | 0.1110288 | 0.09176395 | 0.09941054 | 0.1401218 | 0.1106245
[5 empty] | 0.02072808 | 0.1101804 |  |  | 0.03809159 | 0.1118392 | 0.09248856 | 0.1001362 | 0.1400525 | 0.111432
[5 empty] | 0.02065761 | 0.1109788 |  |  | 0.03763978 | 0.1126496 | 0.0914096 | 0.1008618 | 0.1386034 | 0.1122395
[5 empty] | 0.02158597 | 0.1117773 |  |  | 0.03719472 | 0.1134601 | 0.09172688 | 0.1015874 | 0.1388497 | 0.113047
[5 empty] | 0.01951318 | 0.1125757 |  |  | 0.0370485 | 0.1142705 | 0.0910402 | 0.102313 | 0.1373909 | 0.1138545
[5 empty] | 0.01943924 | 0.1133741 |  |  | 0.03710049 | 0.1150809 | 0.09124939 | 0.1030387 | 0.136027 | 0.1146619
[5 empty] | 0.02036414 | 0.1141725 |  |  | 0.03645068 | 0.1158913 | 0.09115424 | 0.1037643 | 0.1351579 | 0.1154694
[5 empty] | 0.02128791 | 0.1149709 |  |  | 0.03649908 | 0.1167018 | 0.09095459 | 0.1044899 | 0.1340837 | 0.1162769
[5 empty] | 0.02121053 | 0.1157693 |  |  | 0.03604568 | 0.1175122 | 0.09065023 | 0.1052155 | 0.1333043 | 0.1170844
[5 empty] | 0.02013201 | 0.1165677 |  |  | 0.03569048 | 0.1183226 | 0.09064098 | 0.1059412 | 0.1323197 | 0.1178919
[5 empty] | 0.01905236 | 0.1173661 |  |  | 0.03553346 | 0.1191331 | 0.09002665 | 0.1066668 | 0.1320299 | 0.1186993
[5 empty] | 0.01897158 | 0.1181645 |  |  | 0.03527464 | 0.1199435 | 0.08980706 | 0.1073924 | 0.1320348 | 0.1195068
[5 empty] | 0.01888967 | 0.1189629 |  |  | 0.035114 | 0.1207539 | 0.08998201 | 0.108118 | 0.1304346 | 0.1203143
[5 empty] | 0.01880664 | 0.1197613 |  |  | 0.03485154 | 0.1215643 | 0.08955133 | 0.1088437 | 0.129529 | 0.1211218
[5 empty] | 0.01872249 | 0.1205597 |  |  | 0.03438726 | 0.1223748 | 0.08941482 | 0.1095693 | 0.1278183 | 0.1219292
[5 empty] | 0.01863722 | 0.1213582 |  |  | 0.03432116 | 0.1231852 | 0.08937229 | 0.1102949 | 0.1279022 | 0.1227367
[5 empty] | 0.02055084 | 0.1221566 |  |  | 0.03385322 | 0.1239956 | 0.08852356 | 0.1110205 | 0.1265808 | 0.1235442
[5 empty] | 0.01946336 | 0.122955 |  |  | 0.03368346 | 0.1248061 | 0.08886786 | 0.1117462 | 0.1264542 | 0.1243517
[5 empty] | 0.01937476 | 0.1237534 |  |  | 0.03361185 | 0.1256165 | 0.0887009 | 0.1124718 | 0.1246222 | 0.1251592
[5 empty] | 0.01828507 | 0.1245518 |  |  | 0.03303841 | 0.1264269 | 0.08842194 | 0.1131974 | 0.1235849 | 0.1259666
[5 empty] | 0.01819428 | 0.1253502 |  |  | 0.03276312 | 0.1272373 | 0.08803117 | 0.113923 | 0.1222422 | 0.1267741
[5 empty] | 0.02010239 | 0.1261486 |  |  | 0.03278598 | 0.1280478 | 0.08772873 | 0.1146487 | 0.1219942 | 0.1275816
[5 empty] | 0.01800942 | 0.126947 |  |  | 0.03230699 | 0.1288582 | 0.08751481 | 0.1153743 | 0.1208407 | 0.1283891
[5 empty] | 0.01891536 | 0.1277454 |  |  | 0.03192615 | 0.1296686 | 0.08718955 | 0.1160999 | 0.1207819 | 0.1291966
[5 empty] | 0.01982021 | 0.1285438 |  |  | 0.03184344 | 0.1304791 | 0.08605313 | 0.1168255 | 0.1199177 | 0.130004
[5 empty] | 0.01872398 | 0.1293422 |  |  | 0.03155888 | 0.1312895 | 0.0858057 | 0.1175511 | 0.1176481 | 0.1308115
[5 empty] | 0.01862668 | 0.1301407 |  |  | 0.03127245 | 0.1320999 | 0.08614744 | 0.1182768 | 0.117073 | 0.131619
[5 empty] | 0.01952831 | 0.1309391 |  |  | 0.03098415 | 0.1329104 | 0.0852785 | 0.1190024 | 0.1158925 | 0.1324265
[5 empty] | 0.01742887 | 0.1317375 |  |  | 0.03049398 | 0.1337208 | 0.08539905 | 0.119728 | 0.1151065 | 0.1332339
[5 empty] | 0.01932836 | 0.1325359 |  |  | 0.03050193 | 0.1345312 | 0.08480926 | 0.1204536 | 0.114915 | 0.1340414
[5 empty] | 0.01822679 | 0.1333343 |  |  | 0.030208 | 0.1353416 | 0.08410929 | 0.1211793 | 0.1131181 | 0.1348489
[5 empty] | 0.01812417 | 0.1341327 |  |  | 0.02991218 | 0.1361521 | 0.08349929 | 0.1219049 | 0.1123156 | 0.1356564
[5 empty] | 0.01702049 | 0.1349311 |  |  | 0.02931448 | 0.1369625 | 0.08367944 | 0.1226305 | 0.1116076 | 0.1364639
[5 empty] | 0.01791576 | 0.1357295 |  |  | 0.02901489 | 0.1377729 | 0.0830499 | 0.1233561 | 0.1104941 | 0.1372713
[5 empty] | 0.01680998 | 0.1365279 |  |  | 0.0287134 | 0.1385834 | 0.08271084 | 0.1240818 | 0.109475 | 0.1380788
[5 empty] | 0.01670316 | 0.1373263 |  |  | 0.02851001 | 0.1393938 | 0.08246241 | 0.1248074 | 0.1076504 | 0.1388863
[5 empty] | 0.01859531 | 0.1381247 |  |  | 0.02830473 | 0.1402042 | 0.08200478 | 0.125533 | 0.1071202 | 0.1396938
[5 empty] | 0.01748641 | 0.1389232 |  |  | 0.02819753 | 0.1410146 | 0.08093812 | 0.1262586 | 0.1064844 | 0.1405013
[5 empty] | 0.01737648 | 0.1397216 |  |  | 0.02788843 | 0.1418251 | 0.08056259 | 0.1269843 | 0.105343 | 0.1413087
[5 empty] | 0.01826553 | 0.14052 |  |  | 0.02727741 | 0.1426355 | 0.07977835 | 0.1277099 | 0.1039959 | 0.1421162
[5 empty] | 0.01815355 | 0.1413184 |  |  | 0.02696448 | 0.1434459 | 0.07968557 | 0.1284355 | 0.1036433 | 0.1429237
[5 empty] | 0.01604055 | 0.1421168 |  |  | 0.02674962 | 0.1442564 | 0.07878441 | 0.1291611 | 0.101285 | 0.1437312
[5 empty] | 0.01592653 | 0.1429152 |  |  | 0.02643284 | 0.1450668 | 0.07907503 | 0.1298868 | 0.101421 | 0.1445386
[5 empty] | 0.0178115 | 0.1437136 |  |  | 0.02611414 | 0.1458772 | 0.0777576 | 0.1306124 | 0.09935132 | 0.1453461
[5 empty] | 0.01769545 | 0.144512 |  |  | 0.0258935 | 0.1466876 | 0.07803229 | 0.131338 | 0.09847596 | 0.1461536
[5 empty] | 0.0175784 | 0.1453104 |  |  | 0.02527093 | 0.1474981 | 0.07679925 | 0.1320636 | 0.09799491 | 0.1469611
[5 empty] | 0.01546035 | 0.1461088 |  |  | 0.02504641 | 0.1483085 | 0.07655866 | 0.1327893 | 0.09720813 | 0.1477686
[5 empty] | 0.0173413 | 0.1469072 |  |  | 0.02501996 | 0.1491189 | 0.07621067 | 0.1335149 | 0.09511561 | 0.148576
[5 empty] | 0.01522125 | 0.1477057 |  |  | 0.02469156 | 0.1499294 | 0.07585544 | 0.1342405 | 0.09411735 | 0.1493835
[5 empty] | 0.01710021 | 0.1485041 |  |  | 0.02426121 | 0.1507398 | 0.07539315 | 0.1349661 | 0.09401332 | 0.150191
[5 empty] | 0.01497819 | 0.1493025 |  |  | 0.02362891 | 0.1515502 | 0.07462396 | 0.1356918 | 0.09170351 | 0.1509985
[5 empty] | 0.01685517 | 0.1501009 |  |  | 0.02349465 | 0.1523606 | 0.07384803 | 0.1364174 | 0.09148791 | 0.1518059
[5 empty] | 0.01673118 | 0.1508993 |  |  | 0.02325843 | 0.1531711 | 0.07306552 | 0.137143 | 0.08936651 | 0.1526134
[5 empty] | 0.01560621 | 0.1516977 |  |  | 0.02272025 | 0.1539815 | 0.0730766 | 0.1378686 | 0.08873928 | 0.1534209
[5 empty] | 0.01448026 | 0.1524961 |  |  | 0.0225801 | 0.1547919 | 0.07168143 | 0.1385943 | 0.08760622 | 0.1542284
[5 empty] | 0.01435335 | 0.1532945 |  |  | 0.02213798 | 0.1556024 | 0.07098018 | 0.1393199 | 0.08586731 | 0.1550359
[5 empty] | 0.01622547 | 0.1540929 |  |  | 0.02179388 | 0.1564128 | 0.07107301 | 0.1400455 | 0.08612254 | 0.1558433
[5 empty] | 0.01409662 | 0.1548913 |  |  | 0.0214478 | 0.1572232 | 0.07016009 | 0.1407711 | 0.08437189 | 0.1566508
[5 empty] | 0.01396682 | 0.1556897 |  |  | 0.02099975 | 0.1580336 | 0.06944157 | 0.1414968 | 0.08331535 | 0.1574583
[5 empty] | 0.01483606 | 0.1564882 |  |  | 0.0209497 | 0.1588441 | 0.06851763 | 0.1422224 | 0.0824529 | 0.1582658
[5 empty] | 0.01370435 | 0.1572866 |  |  | 0.02029767 | 0.1596545 | 0.06838842 | 0.142948 | 0.08018453 | 0.1590733
[5 empty] | 0.01357169 | 0.158085 |  |  | 0.01984364 | 0.1604649 | 0.06815411 | 0.1436736 | 0.07881022 | 0.1598807
[5 empty] | 0.01343808 | 0.1588834 |  |  | 0.01958762 | 0.1612754 | 0.06731486 | 0.1443993 | 0.07852997 | 0.1606882